## report_data_ver4_2_moribden
報告No.109-09136 報告No.114-00050 | 分析No.109-001160 分析No.114-000143 | 114-000143 | 分析の結果、油の劣化は確認されていないものの、計数汚染度がNAS級以上と高く、IRで新油のスペクトルと一致しない吸収が確認されています。汚染度の改善と異種油の混入の有無を確認することが必要と思われます。減速機分析の結果、減速機は継続使用可能な状態にあると判断します。但し、将来的な摩耗進行の有無を確認するためにも傾向監視を継続することが有効です。更油油中の汚染物がギヤ歯面や軌道面に噛み込み摩耗が進行することが懸念されるため、更油を推奨します。定期的な分析今後の進行が懸念される疲労摩耗の推移を監視するため、定期的な分析実施を推奨します。異種油混入の確認IRで新油のスペクトルと一致しない吸収が確認されていることから、異種油の混入がないか確認することを推奨します。分析結果減速機の摩耗状態異常摩耗の早期発見のパラメータであるIs値は、レベルと低い値です。フェログラフィーで観察された代表的な粒子は、以下の通りです。正常な摩耗粒子・潤滑状態が正常なマイルド摩耗により発生。疲労摩耗粒子・繰返し応力による金属疲労で発生。大型化するとフレーキングおよびスポーリングの発生が懸念されます。観察された粒子を電子顕微鏡・X線マイクロアナリシスで詳細に分析した結果、粒子には鉄、クロム、マンガン、モリブデンが比較的多く含まれており、成分割合から粒子はギヤ歯面から発生していると推定されます。計数汚染度はNAS級以上と当社推奨の管理限界値を超えています。フィルタグラムで金属片、鉄錆、砂等が観察されたことから、汚染度が高い要因は、摩耗と外部混入異物の影響と思われます。粘度、水分、酸価の各データは良好です。IRの結果、新油のスペクトルと一致しない吸収が確認されていることから、異種油の混入がないか確認する必要があります。
|  | 113-001980 | 対象設備は継続使用可能な状態にあると判断します。但し、今後の摩耗進行の有無を確認するためにも傾向監視を継続することが有効です。に示す内容をご確認ください。潤滑油潤滑油は油名が不明であることから、性能評価をすることが出来ませんでした。に示す内容をご確認ください。定期的な分析摩耗推移の傾向を把握し、摩耗進行の将来予測を行うために、定期的に分析を実施することを推奨します。新油の分析粘度、塩基価は、油の性能を評価するパラメータの一種です。油の性能低下は、新油との比較が必要なことから、未使用油の提供および分析による比較評価を推奨します。総合的に判断した結果、は許容範囲内にあり、機器は継続使用可能と判定しますが、摺動部の摩耗が認められたため、定期的に潤滑油分析を実施し、摩耗推移を監視することが有用と考えます。フェログラフィー【定量分析：Is値】Is値は異常摩耗の早期発見パラメータのつで、摩耗を定量化するために用います。Is値はの乗とやや高い値でした。フェログラフィー【定性分析：摩耗粒子の形態観察】比較的多く観察された粒子は、以下の通りです。正常な摩耗粒子・潤滑状態が正常なマイルド摩耗により発生。切削粒子・異物や金属表面の微小突起による切削摩耗により発生。観察された摩耗粒子の中でも切削粒子は、将来的に異常摩耗へ進展する可能性を示唆しているため、傾向監視が必要と思われます。詳細は、別紙傾向監視が必要な摩耗粒子をご覧ください。Iカップリング発光分光分析【SOAP-T】摩耗発生箇所は、以下のように推定します。鉄、鉛、銅、アンチモン、錫・エンジン部品等リン、亜鉛、カルシウム、マグネシウム・添加剤アルミニウム、ナトリウム、モリブデン・外部混入異物コンロッドメタル或いはクランクメタル等の摩耗SOAP-Tで錫がppm、鉛がppm、アンチモンが、銅が検出されたことから、コンロッドメタル或いはクランクメタル等が摩耗していると推定します。詳細は、別紙コンロッドメタル・クランクメタルの摩耗をご覧ください。固形カルシウム化合物の生成SOAP-Tでカルシウムが検出されました。ディーゼルエンジンオイル中に検出されるカルシウムは、燃焼ガス中に含まれている硫黄分と反応して微小サイズの硫酸カルシウム、いわゆる石膏が生成されます。この影響については、別紙固形カルシウム化合物の生成をご覧ください。粘度粘度はmm/sでした。新油との比較による評価が必要です。水分は.ppmと当社推奨の管理限界値以下であり、良好でした。塩基価は.mgKOH/gでした。新油との比較による評価が必要です。
報告No.109-09094 報告No.112-00124 | 分析No.109-000916 分析No.112-000492 | 112-000492 | グリースおよび対象設備は継続使用可能な状態にあると判断します。はフェログラフィーおよびSOAP-Tの結果から総合的に判断した結果、正常な状態にあると考えられます。フェログラフィー【定性分析：摩耗粒子および摩耗形態観察】分析結果から比較的多く観察された粒子は、以下の通りでした。正常な摩耗粒子・潤滑状態が正常なマイルド摩耗により発生。Iカップリング発光分光分析【SOAP-T】検出された金属元素から発生箇所を推定すると、以下の通りでした。鉄、鉛、ニッケル、錫・ギヤ等リン、カルシウム、アルミニウム、ナトリウム、モリブデン・添加剤、増ちょう剤、外部混入異物グリースのちょう度、滴点、酸価、IRの各データは良好でした。≪状態監視とパラメータ≫分析の目的および各分析のパラメータは以下の通りです。特性低下目的：グリースの分析結果から、グリースの物理的性状や劣化傾向などを確認する。酸価JISK赤外線吸収スペクトルJISKちょう度JISK滴点JISK摩耗目的：グリース中の摩耗粒子を分析する事により、回転・摺動部の潤滑状態、摩耗劣化の程度、余寿命などを解析する。摩耗診断電子顕微鏡観察JISKX線マイクロアナリシス油中金属濃度JISK≪分析結果≫特性低下酸価：良好酸価mgKOH/gは新油値の.mgKOH/gに比較し高くはあるものの、有機物・有機化合物試験の結果で油劣化の兆候を示すカルボン酸の吸収が見られないことから問題は無いと判断します。赤外線吸収スペクトル：良好ちょう度：良好ちょう度値はと当社推奨の管理限界値であるから以内に留まっています。滴点：良好滴点はと新油値のに比較し大きな変化はないことから問題は無いと判断します。摩耗摩耗診断：良好摩耗診断の結果、潤滑状態が正常な場合に発生する摩耗粒子が比較的多く観察されました。電子顕微鏡観察・X線マイクロアナリシス：今回は実施していません。油中金属濃度：良好油中金属濃度の結果、摩耗により発生する鉄、鉛、ニッケル、錫、油の添加剤成分や増ちょう剤等であるリン、カルシウム、アルミニウム、ナトリウム、モリブデンが検出されたものの、良好と判断します。
報告No.109-09094 報告No.112-00124 | 分析No.109-000870 分析No.112-000490 | 112-000490 | 潤滑油および対象設備は継続使用可能な状態にあると判断します。はフェログラフィーおよびSOAP-Tの結果から総合的に判断した結果、正常な状態にあると考えられます。フェログラフィー【定量分析：Is値】Is値は異常摩耗の早期発見パラメータのつで、摩耗粒子を定量化するために用います。今回のIs値はのマイナス乗と低い値でした。フェログラフィー【定性分析：摩耗粒子および摩耗形態観察】分析結果から比較的多く観察された粒子は、以下の通りでした。正常な摩耗粒子・潤滑状態が正常なマイルド摩耗により発生。Iカップリング発光分光分析【SOAP-T】検出された金属元素から発生箇所を推定すると、以下の通りでした。ニッケル・軸受等リン・添加剤ナトリウム、モリブデン・外部混入異物．計数汚染度、重量汚染度は共に良好でした。．粘度、水分、酸価、IR、RBOTの各データは良好でした。尚、RBOTがminと新油値のminに比較してmin減少していました。このまま継続使用した場合、この減少傾向から限界値に到達するのは、別紙図RBOTの減少傾向に示すように年月と推定されました。残りの継続使用期間は、約ヶ月であると予測されます。≪状態監視とパラメータ≫分析の目的および各分析のパラメータは以下の通りです。特性低下目的：油の分析結果から、や劣化傾向ならびに添加剤の消耗程度、残存寿命などを確認する。粘度JISK酸価JISK赤外線吸収スペクトルJISK酸化安定度試験JISK汚染目的：油の分析結果から、砂塵あるいは水・異種油などによるや、異物混入の有無を確認する。水分JISK計数汚染度JISB重量汚染度JISB光学顕微鏡観察摩耗目的：油中の摩耗粒子を分析する事により、回転・摺動部の潤滑状態、摩耗劣化の程度、余寿命などを解析する。摩耗診断電子顕微鏡観察JISKX線マイクロアナリシス油中金属濃度JISK≪分析結果≫特性低下粘度：良好粘度値mm/sの新油値mm/sに対する変化率は-.％であり、当社推奨の管理限界値±％以内に留まっています。酸価：良好酸価.mgKOH/gは新油値の.mgKOH/g以内にあることから、問題は無いと判断します。赤外線吸収スペクトル：良好酸化安定度試験：良好酸化安定度試験の結果、数値minは当社推奨の管理限界値min以上に留まっており、現時点での使用は可能と判断します。汚染水分：良好水分値ppmは当社推奨の管理限界値以内に留まっています。計数汚染度：良好計数汚染度はNAS級と当社推奨の管理限界値NAS級以内にあります。重量汚染度：良好重量汚染度は.mg/mlと当社推奨の管理限界値mg/ml以内にあります。光学顕微鏡観察：良好光学顕微鏡写真は捕捉された汚染物の量は少なく、スラッジは確認されませんでした。摩耗摩耗診断：良好摩耗診断の結果、異常摩耗の早期発見パラメータであるIs値がのマイナス乗と良好の範囲にあることから、潤滑状態は正常と判断します。電子顕微鏡観察・X線マイクロアナリシス：今回は実施していません。油中金属濃度：良好油中金属濃度の結果、摩耗により発生するニッケル、油の添加剤成分であるリン、外部から混入したと思われるナトリウム、モリブデンが検出されたものの、良好と判断します。
報告No.109-09136 報告No.112-00643 | 分析No.109-001160 分析No.112-002877 | 112-002877_date130321 | 分析の結果、油の劣化は確認されていないものの、粘度は当社推奨の管理限界値以下であり、IRの結果で新油と使用油のスペクトルパターンが一致していない箇所が確認されました。異種油の混入、または油名が違う可能性がありますので、以下の対策を推奨します。減速機減速機は継続使用可能な状態にあると判断します。但し、ギヤ歯面や軌道面では局部的に高圧・高温の箇所が発生していることから、以下の対策を推奨します。異種油の混入および油名の確認分析データから新油と一致しないデータが確認されたことから、異種油の混入または油名が違っている可能性があります。油は設備の条件にあった適正な性能のものを使用することが重要であるため、異種油の混入の有無、油名を再確認することを推奨します。定期的な分析および分析周期の検討定期的に分析を実施することにより、データの変化から異常の兆候を早期に発見することが可能となります。また、今回は対象設備の初回分析であるため、あと最低でも回分析を実施し、分析データの変化から今後の分析周期を検討することを推奨します。今後、摩耗の進行が懸念されるため、出来るだけ早めに回目の分析を実施することを推奨します。はフェログラフィーおよびSOAP-Tの結果から総合的に判断した結果、継続使用は可能ですが、機器の機能を保持するためにも傾向管理が有用と考えます。フェログラフィー【定量分析：Is値】Is値は異常摩耗の早期発見パラメータのつで、摩耗粒子を定量化するために用います。今回のIs値はの乗と高い値でした。フェログラフィー【定性分析：摩耗粒子および摩耗形態観察】分析結果から比較的多く観察された摩耗粒子は、以下の通りでした。フリクションポリマ・局部的に高圧・高温となる場合に発生。Iカップリング発光分光分析【SOAP-T】検出された金属元素から発生箇所を推定すると、以下の通りでした。鉄、ニッケル、亜鉛・ギヤ、軸受等リン、モリブデン・添加剤カルシウム、バリウム、アルミニウム、ナトリウム・外部混入異物SOAP-Tの結果、リンがppm検出されました。ご提供いただいた新油モービルギヤからリンがppmと桁含まれていることから、添加剤の消耗、異種油の混入、または油名の誤りなどが考えられます。リンは、極圧添加剤として含まれています。極圧添加剤は、金属表面と化学反応を起こし、金属より融点の低い化合物を生成し、これが潤滑材として働き摩耗を防止しています。そのため、リンの消耗が進行した場合、潤滑部では油膜が形成されにくくなり、摩耗が進行しやすくなるため、注意が必要です。は良好と判断します。計数汚染度計数汚染度は、NAS級と当社推奨の管理限界値NAS級以下であり、良好と判断します。重量汚染度は、.mg/mlでした。光学顕微鏡写真重量汚染度で濾過したフィルタ表面上の夾雑物を光学顕微鏡で観察した結果、茶褐色の粘ちょう物、金属片、鉄錆、砂等が観察されました。粘度は当社推奨の管理限界値以下であり、IRの結果で新油と使用油のスペクトルパターンが一致していない箇所が確認されました。粘度粘度は、mm/sと新油値mm/sに比較して、粘度変化率は-.％で、当社推奨の管理限界値である±％を超えていました。適正な粘度範囲で使用していない場合、潤滑部で油膜切れが発生し、摩耗の進行に繋がることが懸念されます。水分は、.と当社推奨の管理限界値の以下であり、良好と判断します。酸価は、.mgKOH/gと新油値.mgKOH/g以下であり、良好と判断します。IRIRの結果、新油と使用油のスペクトルパターンが一致していない箇所が確認されました。
|  | 113-001446 | 分析の結果、油の劣化は確認されなかったことから、継続使用可能と判断します。但し、粘度が低下していることから、に示す対策を推奨します。対象設備本試料は、停止中のオイルゲージから採油しているため、油中の摩耗粒子が均一に分散していないと思われることから、分析データはやや低目になってしまいます。しかし、分析の結果では、エンジン内のカム/カムローラ部で使用されるクロムと、コンロッドのメタル部で使用されている錫が若干ながら検出されたことから、これらの箇所が僅かながら摩耗している事が分かります。今回は、検出された濃度が極低濃度であることから対象設備は継続使用可能と思われますが、今後の摩耗進行の有無を確認するためにも傾向監視を継続することが有効です。定期的なトライボ診断実施定期的な分析を実施することにより、データの変化から異常の兆候を早期に発見することが可能となります。今後懸念される切削摩耗、凝着摩耗の進行を監視するため、定期的なトライボ診断の実施を推奨します。早めに更油粘度低下が確認されており、潤滑部で油膜切れなどによる摩耗の発生が懸念されます。これらの予防処置として早めの更油を推奨します。最適な採油方法本試料油は、機器停止中にオイルゲージから採油されているため、分析データが低濃度に出ていると推定されます。正確なデータによる診断を行うためにも、今後の採油は、極力運転中もしくは停止直後の油槽中層部から実施されることを推奨します。粘度は当社推奨の管理限界値以内にあるものの、低い値でした。粘度粘度は、.mm/sと新油値のmm/sに比較して粘度変化率が-％となっており、当社推奨の管理限界値である±％以内にあるものの、低下していました。水分は.と当社推奨の管理限界値以下にあり、良好と判断します。IRIRは油劣化の兆候を示すカルボン酸の吸収が確認されていないことから、油は劣化していないと判断します。塩基価は.mgKOH/gと当社推奨の管理限界値mgKOH/g以上であり、良好と判断します。フィルタの表面観察および粒度分布の結果から、油中粒子の主成分はすすであり、そのほかに金属片、鉄錆、砂等が含まれていると考えられます。重量汚染度はmg/mlでした。光学顕微鏡写真重量汚染度で濾過したフィルタ表面上の夾雑物を光学顕微鏡で観察した結果、金属片、すす、鉄錆、砂等が観察されました。粒度分布粒度分布は.～μmの範囲にあり、.μmにピークが確認されました。μm以下の粒子が多いことから、燃焼して発生したすす等が油中粒子の主成分であることが推測できます。はフェログラフィーおよびSOAP-Tの結果から総合的に判断した結果、継続使用は可能ですが、今後の機器の機能を確認するためにも傾向管理が有用と考えます。フェログラフィー【定量分析：Is値】Is値は異常摩耗の早期発見パラメータのつで、摩耗程度を定量化するために用います。今回のIs値は、の乗とやや高い値でした。フェログラフィー【定性分析：摩耗粒子および摩耗形態観察】分析結果から観察された代表的な粒子は、以下の通りでした。正常な摩耗粒子・潤滑状態が正常なマイルド摩耗により発生。切削粒子・異物や金属表面の微小突起による切削摩耗により発生。黒錆・潤滑状態がやや厳しい凝着摩耗により発生。局部的に金属接触が厳しく、且つ、高い摩擦熱が発生していると考えられます。観察された摩耗粒子の中でも切削粒子、黒錆は、将来的な摩耗の進行に繋がる可能性を示唆しているため、傾向監視が必要と思われます。切削摩耗は、他の摩耗形態に比較して摩耗進行速度が速く注意が必要で、定期的なトライボ診断による状態監視が必要と考えます。切削摩耗の原因となる混入異物が残留している場合、この異物により切削摩耗が継続して発生する可能性があります。黒錆は、凝着摩耗に分類されます。この摩耗粒子は、油膜切れによる摺動面での金属同士の接触時に起こる高い摩擦熱によって鉄が酸化され発生します。この状態が継続した場合、摺動面で焼付が発生し、設備の損傷に至る場合があります。Iカップリング発光分光分析【SOAP-T】検出された金属元素から発生箇所を推定すると、以下の通りでした。鉄、鉛、銅、クロム、アンチモン、ニッケル、錫・エンジン部品リン、亜鉛、カルシウム・添加剤アルミニウム、ケイ素、ナトリウム、マグネシウム、モリブデン・外部混入異物クランクメタルの摩耗SOAP-Tで錫がppm、ニッケルが、銅が検出されたことから、クランクメタル表面に摩耗が発生していると推定されました。ディーゼルエンジンのクランクメタルは積層構造になっており、クランクメタルの最表面はホワイトメタル層が存在し、その下にニッケル層、さらにその下には銅と鉛の合金であるケルメット層が存在します。ディーゼルエンジンのメタルは、設計上、油膜が正常に形成される流体潤滑が基本であることから、通常の使用においては摩耗しにくいと思われますが、メタルの潤滑部に流体潤滑になりにくい部分が発生するとメタル表面の軟質金属部が摩耗しメタル部のすぐ下のニッケル部まで摩耗し始め、ホワイトメタル層の主成分である錫や鉛、そしてメタルの第二層のニッケルやバックメタルの銅が検出されます。今後、摩耗が進行した場合、軸受が焼付を起こす可能性があるため、注意が必要です。
報告No.109-09136 報告No.113-00039 | 分析No.109-001160 分析No.113-000106 | 113-000106 | 油の劣化は確認されていないものの、汚染度が高いことから、以下の対策を推奨します。軸受は継続使用可能な状態にあると判断します。但し、将来的な摩耗進行の有無を確認するためにも傾向監視を継続することが有効です。更油および油槽内の清掃潤滑油は、比較的高い濃度になっていることが分かりました。これらの汚染は、転がり軸受の摩耗によるものと推定され、油槽内はこれらの摩耗粒子などにより汚染されていると思われます。このまま使用を継続した場合、汚染粒子により摩耗が促進する可能性があるため、更油を推奨します。尚、更油をする際には、油槽内を清掃し、更油する新油もNAS級程度になるよう推奨します。定期的な分析定期的な分析を実施することにより、データの変化から異常の兆候を早期に発見することが可能となります。今後懸念される疲労摩耗の進行を監視するため、定期的に分析を実施することを推奨します。はフェログラフィーおよびSOAP-Tの結果から総合的に判断した結果、継続使用は可能ですが、今後の機器の機能を確認するためにも傾向管理が有用と考えます。フェログラフィー【定量分析：Is値】Is値は異常摩耗の早期発見パラメータのつで、摩耗程度を定量化するために用います。今回のIs値はの乗と高い値でした。フェログラフィー【定性分析：摩耗粒子および摩耗形態観察】分析結果から観察された代表的な摩耗粒子は、以下の通りでした。疲労摩耗粒子・繰返し応力を受けて発生。砂等・外部から混入したと考えられます。Iカップリング発光分光分析【SOAP-T】検出された金属元素から発生箇所を推定すると、以下の通りでした。鉄、鉛、銅、錫、亜鉛・軸受等リン、モリブデン・添加剤カルシウム、バリウム、アルミニウム、ケイ素、ナトリウム・外部混入異物計数汚染度はNAS級以上と当社推奨の管理限界値を超えていました。フィルタ表面の異物観察で粘ちょう物、金属片、樹脂、砂等、そして、炭素の微粒子が観察されたことから、汚染度が高い要因は、摩耗とスラッジ、そして外部混入異物の影響と思われます。粘度、水分、酸価、IRの各データは良好でした。
報告No.108-5071 報告No.113-00677 | 分析No.108-02721 分析No.113-002926 | 113-002926 | 潤滑油は継続使用可能な状態にあると判断します。増速機増速機は継続使用可能な状態にあると判断します。異常摩耗の早期発見のパラメータであるIs値は、レベルと正常です。また、異常摩耗の兆候を示す摩耗粒子が顕著に観察されなかったことから、は良好と判断します。疲労摩耗粒子が比較的多く観察されましたが、本設備は分解後稼動していないことから、更油前の油が残存しており、油中に含まれていた疲労摩耗粒子が観察された可能性が考えられます。バックラッシご提供いただいた図面情報と今回までの累計鉄濃度を基にバックラッシの増加量を計算しました。その結果、平均的に摩耗が発生していたと仮定した場合、バックラッシの増加量は以下の通りと推定されます。表バックラッシ増加量接触箇所 バックラッシ増加量上限値 バックラッシ増加量 内歯車-遊星歯車 約. 遊星歯車-太陽歯車 約. ハスバ歯車 . 約. ハスバ歯車 約. バックラッシの初期値が不明であるため、増加量の上限値を適正なバックラッシの最大値と最小値の差としました。今回の推定されたバックラッシ増加量は上限値に比較して十分に小さい値であり、良好であると考えられます。但し、本設備にはμmサイズのインラインフィルタがついており、μm以上の摩耗粒子がフィルタに補足されてサンプリングできていない可能性があること、また、停止中の採油であるため濃度の偏析がある部分をサンプリングしている可能性があることから、計算結果は参考値としてお考え下さい。水分がppmと新油値ppmに比較してやや高い値でした。使用油であるAlphasynPGは、ポリグリコールベースの合成ギヤオイルであるため、水分を吸収しやすい特性があります。分析結果SOAP-T添加剤成分であるリンがppm、外部から混入したと思われるモリブデンがppm検出されました。SOAP-TFEが、錫が、亜鉛が、添加剤成分であるリンがppm、外部から混入したと思われるアルミニウムが、ナトリウムが検出されました。フェログラフィー異常摩耗の早期発見パラメータであるフェログラフィーのIs値がレベルと良好の範囲にありました。粘度粘度はmm/sと新油値mm/sに比較して、粘度変化率は+％で、当社推奨の管理限界値である±％以内にあり、良好と判断します。泡立ち試験泡立ち試験は-であり、良好です。水分はppmと新油に比較して高い値でした。酸価は.mgKOH/gと新油値.mgKOH/gに比較して若干高いものの、IRの結果で油劣化の兆候を示すカルボン酸の吸収が確認されていないことから、良好と判断します。
報告No.109-09136 | 分析No.109-001160 | 113-002698 | 潤滑油は汚染度が高い値でした。～μmサイズの粒子数が多いことから潤滑油に添加されているモリブデンの影響で高い値となっている可能性が考えられますが、念のため汚染度の増加傾向を監視することが有効です。減速機減速機は継続使用可能な状態にあると判断します。但し、今後の摩耗推移を確認するためにも傾向監視を継続することが有効です。定期的な分析今後の切削摩耗、疲労摩耗の推移を監視するため、定期的な分析実施を推奨します。異常摩耗の早期発見のパラメータであるIs値はレベルと正常です。但し、潤滑部の摩耗が認められたため、定期的に潤滑油分析を実施し、摩耗推移を監視することが有用と考えます。正常な摩耗粒子・潤滑状態が正常なマイルド摩耗により発生。切削粒子・異物や金属表面の微小突起による切削摩耗により発生。疲労摩耗粒子・繰返し応力による金属疲労で発生。大型化するとフレーキングやスポーリングの発生が懸念されます。切削粒子は、摩擦面が将来的に異常摩耗へ進展する可能性を示唆しているため、傾向監視が有用と思われます。詳細は、別紙傾向監視が必要な摩耗粒子をご覧ください。平歯車のバックラッシご提供いただいた減速機に関する情報から、平歯車の組み合わせの段変速機構であることが分かりました。この歯車の構成から接触点は合計で箇所となります。ギヤのバックラッシの増加量を求めました。その結果、接触点で平均的に摩耗が発生していたと仮定した場合、バックラッシの増加量は分解点検から時間で.μmと推定されました。バックラッシ増加量の上限値は、歯車の情報から約.μmと推定され、この値に比較して十分に小さい値でした。ウォームギヤの摩耗量ご提供いただいた油量とウォームホイールの仕様から、ウォームホイール歯面の平均的な摩耗深さを銅濃度から計算した結果、分解点検から時間で.μmと推定されました。この値はウォームホイールの枚の歯面のピッチ円周にmm幅で均等に摩耗したことを想定して求めていますが、摩耗深さは、すなわちギヤのバックラッシの増量を示すこととなり、メーカが規定するバックラッシ許容値と照合することでウォーム減速機のメンテナンス時期を検討する材料にもできます。水分は良好です。計数汚染度計数汚染度はNAS級と当社推奨の管理限界値に到達していました。～μmサイズの粒子数が多いことから潤滑油に添加されているモリブデンの影響で高い値となっている可能性が考えられますが、念のため汚染度の増加傾向を監視することが有効です。潤滑油の劣化状態粘度、酸価、IRの各データは良好です。
|  | 112-001768 | 対象設備は継続使用可能な状態にあり、保守サイクルおよび手法は問題ないと判断します。但し、潤滑油は粘度が低下し、今後も摩耗の進行を傾向監視するため、以下の対策を推奨します。更油粘度低下が確認されており、潤滑部で油膜切れなどによる摩耗の発生が懸念されます。これらの予防処置として更油を推奨します。油槽内の清掃潤滑油が汚染されていることから、油槽内は汚染されていると思われます。可能であれば、油槽内を低粘度油などで一旦清掃してから、その後、新油を充填することを推奨します。定期的な分析定期的に分析を実施することにより、データの変化から異常の兆候を早期に発見することが可能となります。今回初回分析であるため、あと最低でも回分析を実施することにより、分析データの変化を確認し、分析周期を検討することを推奨します。はフェログラフィーおよびSOAP-Tの結果から総合的に判断した結果、やや厳しい状態にあると考えられます。フェログラフィー【定量分析：Is値】Is値は異常摩耗の早期発見パラメータのつで、摩耗粒子を定量化するために用います。今回のIs値はの乗とやや高い値でした。フェログラフィー【定性分析：摩耗粒子および摩耗形態観察】分析結果から比較的多く観察された粒子は、以下の通りでした。正常な摩耗粒子・潤滑状態が正常なマイルド摩耗により発生。フリクションポリマ・局部的に高圧・高温となる場合に発生。観察された摩耗粒子の中でもフリクションポリマは、注意が必要です。フリクションポリマは、潤滑油が摺動面、ギヤ歯面や軌道面に押し込められ高圧状態になると同時に、圧縮熱により高温状態になった結果、基油自身が重合反応を起こし生成することが知られています。そのため、高圧高温状態の解消がなされなければ、潤滑油の劣化が進行し、粘度上昇に因る潤滑異常に進展する場合があります。Iカップリング発光分光分析【SOAP-T】検出された金属元素から発生箇所を推定すると、以下の通りでした。鉄・エンジン部品ニッケル、リン、亜鉛、カルシウム、ナトリウム、ホウ素、モリブデン・添加剤マグネシウム・外部混入異物計数汚染度は当社推奨の管理限界値に到達し、重量汚染度は当社推奨の管理限界値を超えていました。計数汚染度計数汚染度は、NAS級と当社推奨の管理限界値のNAS級に到達していました。重量汚染度は、mg/mlと当社推奨の管理限界値のmg/mlを超えていました。光学顕微鏡写真重量汚染度で濾過したフィルタ表面上の夾雑物を光学顕微鏡で観察した結果、鉄錆、砂等が観察されました。粒度分布粒度分布は、.～μmの範囲にあり、.μmにピークが確認されました。μm以下の粒子が多いことから、燃焼して発生したすす等であることが分かります。水分は、と当社推奨の管理限界値の以下にあり、良好でした。粘度は当社推奨の管理限界値を超えていました。粘度粘度は、mm/sと新油値mm/sに比較して、粘度変化率は-.％で、当社推奨の管理限界値である±％を超えていました。粘度低下の要因のひとつとなる異種油の混入や劣化がIRで確認できなかったことから、今回の粘度低下は、潤滑油の分子がせん断作用を受けて低下したことなどが考えられます。酸価は、mgKOH/gと新油値mgKOH/g以下にあることから、良好と判断します。塩基価は、.mgKOH/gと当社推奨の管理限界値であるmgKOH/g以上あり、良好と判断します。IRIRチャートの結果、新油と使用油のスペクトルパターンはほぼ一致し、また、油劣化の兆候を示すカルボン酸の吸収が確認されていないことから、良好と判断します。
報告No.109-09136 | 分析No.109-001160 | 113-002696 | 潤滑油は汚染度が高い値でした。～μmサイズの粒子数が多いことから潤滑油に添加されているモリブデンの影響で高い値となっている可能性が考えられますが、念のため汚染度の増加傾向を監視することが有効です。対象設備は継続使用可能な状態にあると判断します。但し、今後の摩耗推移を確認するためにも傾向監視を継続することが有効です。定期的な分析今後の凝着摩耗、疲労摩耗の推移を監視するため、定期的な分析実施を推奨します。アンチモンとアルミニウムの使用箇所の確認油中金属分析の結果から、アンチモンとアルミニウムが比較的高い濃度で検出されています。これらの金属のうち、アンチモンは一般に耐熱性を上げる目的で添加される事が多く、耐熱のゴムや樹脂のシールに使用されたり、或いは、アルミ合金の添加剤として使用されたりすることがあります。提供して頂いた図面を検討しましたが、これらの金属を使用する箇所を特定することができませんでした。但し、可能性としては、軸受のシール材に使用されている可能性も考えられ、この部分の摩耗もありえますので、念のためシール部の目視点検を推奨します。異常摩耗の早期発見のパラメータであるIs値はレベルとやや高い値でした。また、潤滑部の摩耗が認められたため、定期的に潤滑油分析を実施し、摩耗推移を監視することが有用と考えます。正常な摩耗粒子・潤滑状態が正常なマイルド摩耗により発生。疲労摩耗粒子・繰返し応力による金属疲労で発生。大型化するとフレーキングの発生が懸念されます。黒錆・潤滑状態がやや厳しい凝着摩耗により発生。局部的な厳しい金属接触と高い摩擦熱が発生していたことを示します。黒錆は、摩擦面が将来的に異常摩耗へ進展する可能性を示唆しているため、傾向監視が有用と思われます。詳細は、別紙傾向監視が必要な摩耗粒子をご覧ください。水分は良好です。計数汚染度計数汚染度はNAS級を上回っており、当社推奨の管理限界値を超えていました。～μmサイズの粒子数が多いことから潤滑油に添加されているモリブデンの影響で高い値となっている可能性が考えられますが、念のため汚染度の増加傾向を監視することが有効です。潤滑油の劣化状態粘度、酸価、IRの各データは良好です。
報告No.109-09136 報告No.112-00287 | 分析No.109-001160 分析No.112-001153 | 112-001153 | 潤滑油はおよび対象設備は継続使用可能な状態にあると判断します。但し、油中の汚染度が高く、また、今後も摩耗の進行を傾向監視するため、以下の対策を推奨します。定期的な分析定期的な分析を実施することで、異常の兆候を早期に発見し、故障を未然に防ぐことが可能になります。今後も摩耗の進行を監視するため、定期的に分析を実施し、分析データによる摩耗の進行状況を確認することを推奨します。濾過油中の汚染度が高いことから、摩耗粒子や異物等が軸受摺動面や軌道面に噛み込むことによる摩耗の進行が懸念されるため、濾過を推奨します。油名の確認油名が間違っている可能性があるため、油名を再確認することを推奨します。メタルの摩耗深さによる評価トライボ診断では、メタルの摩耗深さの増加量を分析結果から計算できますので、メタルサイズをお知らせ下さい。計算結果をご報告いたします。はフェログラフィーおよびSOAP-Tの結果から総合的に判断した結果、やや厳しい状態にあると考えられます。フェログラフィー【定量分析：Is値】Is値は、大型の摩耗粒子と小型の摩耗粒子の比率を数値化して潤滑状態の健全性を表現するもので、異常摩耗の早期発見パラメータとして用います。数値化されたIs値の指数部がの乗未満であれば健全な潤滑状態にあると判断できます。今回のIs値はの乗とやや高い値でした。フェログラフィー【定性分析：摩耗粒子および摩耗形態観察】分析結果から比較的多く観察された粒子は、以下の通りでした。正常な摩耗粒子・潤滑状態が正常なマイルド摩耗により発生。鉄錆、砂等・外部から混入したと考えられます。Iカップリング発光分光分析【SOAP-T】検出された金属元素から発生箇所を推定すると、以下の通りでした。鉄、銅、ニッケル、錫・軸受等リン・添加剤カルシウム、バリウム、ナトリウム、マグネシウム、モリブデン・外部混入異物尚、SOAP-Tの金属イオン成分の結果において、新油ではカルシウムとバリウムが検出されたものの、本使用油ではどちらもでした。このことから、油名が異なっているか、或いは、添加剤が消耗している可能性があります。軸受メタルの摩耗SOAP-Tで錫がppm検出されたことから、軸受の摩耗が発生していると推定されます。今後、さらに摩耗が進行することが懸念されます。計数汚染度はNAS級以上と当社推奨の管理限界値を超えていました。フィルタ表面の異物観察で鉄錆、砂等が観察されたことから、汚染度が高い要因は、摩耗と外部混入異物の影響と思われます。粘度、水分、酸価、IR、RBOTの各データは良好でした。尚、別紙RBOTの減少傾向から油の余寿命を求めた結果、本試料は直近の更油から起算して稼働時間が時間まで使用可能であることが分かります。
報告No.109-09136 報告No.112-00589 | 分析No.109-001160 分析No.112-002475 | 112-002475 | 分析の結果、潤滑油の劣化は確認されていないことから、継続使用可能な状態にあると判断します。但し、油中の汚染度が高く、汚染物がギヤ歯面や軌道面に噛み込み摩耗が進行することが懸念されるため、以下の対策を推奨します。減速機分析の結果、減速機は継続使用可能な状態にあると判断します。但し、切削摩耗や疲労摩耗が発生しており、今後も摩耗の進行を傾向監視するため、以下の対策を推奨します。濾過または更油油中の汚染度が高いことから、摩耗粒子や異物等がギヤ歯面や軸受軌道面に噛み込むことによる摩耗の進行が懸念されるため、濾過または更油を推奨します。定期的な分析定期的に分析を実施することにより、データの変化から異常の兆候を早期に発見することが可能となります。また、今回は対象設備の初回分析であるため、あと最低でも回分析を実施し、分析データの変化から今後の分析周期を検討することを推奨します。今後、切削摩耗や疲労摩耗の進行が懸念されるため、出来るだけ早めに回目の分析を実施することを推奨します。はフェログラフィーおよびSOAP-Tの結果から総合的に判断した結果、継続使用は可能ですが、機器の機能を保持するためにも傾向管理が有用と考えます。フェログラフィー【定量分析：Is値】Is値は異常摩耗の早期発見パラメータのつで、摩耗粒子を定量化するために用います。今回のIs値はの乗とやや高い値でした。フェログラフィー【定性分析：摩耗粒子および摩耗形態観察】分析結果から比較的多く観察された摩耗粒子は、以下の通りでした。切削粒子・異物や金属表面の微小突起による切削摩耗により発生。疲労摩耗粒子・繰返し応力を受けて発生。観察された摩耗粒子の中でも切削粒子は、注意が必要です。減速機で切削摩耗が発生した場合、減速機内部で使用されている転がり軸受が切削摩耗により生じた軌道面の損傷が起点となって、寿命が分の程度に低下することがあることから、切削摩耗には十分注意する必要があります。切削摩耗の発生原因となる混入異物が残留している場合、この異物により切削摩耗が継続して発生する可能性があります。Iカップリング発光分光分析【SOAP-T】検出された金属元素から発生箇所を推定すると、以下の通りでした。鉄、ニッケル・ギヤ、軸受等リン・添加剤カルシウム、ナトリウム、モリブデン・外部混入異物バックラッシご提供いただいた減速機に関する情報からハスバ歯車の組み合わせの段減速機構であり、この歯車の構成から接触点箇所のバックラッシを求めました。尚、油量が不明でしたのでLと仮定しました。ギヤのバックラッシの増加量を求めた結果、接触点箇所でバックラッシの増加量は、.μmと推定されます。バックラッシ増加分の上限値は、メーカにより差異はあるものの、当社の推奨するバックラッシは、一般に推奨されるμmを管理目安にしています。この値に比較して十分に小さい値です。計数汚染度は当社推奨の管理限界値を超えていました。計数汚染度計数汚染度は、NAS級以上と当社推奨の管理限界値NAS級を超えていました。重量汚染度は、.mg/mlと当社推奨の管理限界値mg/ml以下であり、良好と判断します。光学顕微鏡写真重量汚染度で濾過したフィルタ表面上の夾雑物を光学顕微鏡で観察した結果、金属片、鉄錆、砂等が観察されました。は良好と判断します。粘度粘度は、mm/sと新油値mm/sに比較して、粘度変化率は+％で、当社推奨の管理限界値である±％以内であり、良好と判断します。水分は、と当社推奨の管理限界値の以下であり、良好と判断します。酸価は、.mgKOH/gと新油値以下であり、良好と判断します。IRIRチャートの結果、油劣化の兆候を示すカルボン酸の吸収が確認されていないことから、良好と判断します。
報告No.106-4509 報告No.106-4509 | 分析No.106-00259 分析No.106-00262 | 106-00262 | 提供情報にストレーナサイズが不明となっていたため、ストレーナの影響を織り込んだ診断を行う事は出来ないが、使用されているストレーナサイズが一般的に使用される数μmレベルの精密なストレーナであった場合、添加剤が劣化してスラッジ化したものが認められるため、ストレーナ目詰まりの原因となる可能性が考えられた。尚、摩耗粒子の観察結果から、増速機の潤滑状態は良好であると判断できた。分析の結果、重量汚染度がmg/mlと＃－と同程度の高い値を示していた。重量汚染度の上昇原因となっている汚染物は、＃－と同様に添加剤成分のモリブデン、マグネシウム、亜鉛、リンがスラッジとして析出し、これに摩耗で発生した鉄、銅などが混合して粘性のあるスラッジになっていると推定された。これらのことは、異常摩耗の早期発見パラメータである潤滑状態指数はの乗とやや高いものの、摩耗の形態はマイルド摩耗と呼ぶ比較的小さな粒子が大勢を占めること計数汚染度は良好の範囲にあるものの、重量汚染度がmg/mlと高い値を示し、フィルタ表面が茶褐色になっていること油中金属濃度の結果、ギヤやベアリングなどの鉄系材料の摩耗、モリブデン、マグネシウム、亜鉛、リンなどの添加剤の析出が検出されたこと以上のことから判断した。
報告No.109-09136 報告No.113-00668 | 分析No.109-001160 分析No.113-002864 | 113-002864 | 潤滑油は、重量汚染度がmg/ml以上となっており、汚染されていることが分かりました。汚染度が高いのは、機器停止中に油中粒子が沈降することで高濃度となるドレン部分から採油している影響や、潤滑油に添加されている固体潤滑剤であるモリブデンの影響と考えられます。一方、油中金属濃度分析の結果では、鉄がを超えていることから、この鉄分が潤滑部に噛み込み、摩耗の促進させる可能性があります。念のため傾向監視が必要と思われます。軸受は継続使用可能な状態にあると判断します。但し、今後の摩耗推移を確認するためにも傾向監視を継続することが有効です。定期的な分析今後の疲労摩耗の推移を監視するため、定期的に分析を実施することを推奨します。最適な採油方法本試料油は、機器停止中にドレンから採油されているため、別紙油中粒子の沈降の影響に示すように、油中粒子が油槽底部に沈降し、分析データが高濃度に出ている可能性があります。正確なデータによる診断を行うためにも、今後の採油は、停止直後に実施されることを推奨します。異常摩耗の早期発見のパラメータであるIs値は、レベルとやや高い値でした。また、潤滑部の摩耗が認められたため、定期的に潤滑油分析を実施し、摩耗推移を監視することが有用と考えます。正常な摩耗粒子・潤滑状態が正常なマイルド摩耗により発生。疲労摩耗粒子・繰返し応力による金属疲労で発生。大型化するとフレーキングの発生が懸念されます。計数汚染度はNAS級と当社推奨の管理限界値以下であるものの、やや高い値でした。D-SOAPで油の添加剤成分であるリン、モリブデンが検出され、フィルタ表面残渣に金属片、粘ちょう物、鉄錆、砂等が観察されたことから、汚染度が高い要因は、摩耗とスラッジ、そして外部混入異物の影響と思われます。粘度、水分、酸価、IRの各データは良好です。
報告No.109-09136 報告No.112-00751 | 分析No.109-001160 分析No.112-003392 | 112-003392_date130410 | 潤滑油の劣化は確認されていないことから、継続使用可能と判断します。減速機分析の結果、減速機の潤滑部で使用されることが少ない錫が約検出されました。一般に、錫は軸受に使用されることが多いため、減速機の潤滑系統で錫を使用している箇所を確認することを推奨すると同時に、摩耗進行の有無を確認するためにも傾向監視を推奨します。定期的な分析今後懸念される摩耗の進行を監視するため、定期的に分析を実施することを推奨します。はフェログラフィーおよびSOAP-Tの結果から総合的に判断した結果、継続使用は可能ですが、機器の機能を保持するためにも傾向管理が有用と考えます。フェログラフィー【定量分析：Is値】Is値は異常摩耗の早期発見パラメータのつで、摩耗粒子を定量化するために用います。前回同様に、Is値はの乗と低い値でした。フェログラフィー【定性分析：摩耗粒子および摩耗形態観察】分析結果から観察された全ての粒子量は少でした。Iカップリング発光分光分析【SOAP-T】検出された金属元素から発生箇所を推定すると、以下の通りでした。銅、錫・ギヤ、軸受等リン、亜鉛、カルシウム、モリブデン・添加剤バリウム、ケイ素、ナトリウム・外部混入異物尚、錫が.ppm検出されたことから、錫を使用した箇所での摩耗の進行が懸念されます。前回同様に計数汚染度はNAS級と等級に変化はなく、当社推奨の管理限界値以下にあるものの、やや高い値でした。フィルタ表面の異物観察で金属片、鉄錆、砂等が観察されたことから、汚染度が高い要因は、摩耗と外部混入異物の影響と思われます。前回同様に、粘度、酸価、IRの各データは良好でした。水分は前回に比較して、ppmから.ppmに減少し、良好でした。
報告No.109-09136 報告No.112-00589 | 分析No.109-001160 分析No.112-002459 | 112-002459 | 分析の結果、潤滑油の劣化はなく、汚染度は良好な範囲にあることから、継続使用可能な状態にあると判断します。但し、異種油の混入、または油名が違う可能性がありますので、以下の対策を推奨します。減速機分析の結果、減速機は継続使用可能な状態にあると判断します。但し、凝着摩耗や疲労摩耗が発生しており、今後も摩耗の進行を傾向監視するため、以下の対策を推奨します。定期的な分析定期的に分析を実施することにより、データの変化から異常の兆候を早期に発見することが可能となります。また、今回は対象設備の初回分析であるため、あと最低でも回分析を実施し、分析データの変化から今後の分析周期を検討することを推奨します。今後、凝着摩耗や疲労摩耗の進行が懸念されるため、出来るだけ早めに回目の分析を実施することを推奨します。油名の再確認分析データから新油と一致しないデータが確認されたことから、油名が違っている可能性があります。油は設備の条件にあった適正な性能のものを使用することが重要であるため、油名を再確認することを推奨します。はフェログラフィーおよびSOAP-Tの結果から総合的に判断した結果、継続使用は可能ですが、機器の機能を保持するためにも傾向管理が有用と考えます。フェログラフィー【定量分析：Is値】Is値は異常摩耗の早期発見パラメータのつで、摩耗粒子を定量化するために用います。今回のIs値はの乗と低い値でした。フェログラフィー【定性分析：摩耗粒子および摩耗形態観察】分析結果から比較的多く観察された摩耗粒子は、以下の通りでした。シビア粒子・潤滑状態がやや厳しい凝着摩耗により発生。金属潤滑部が局部的に油膜切れを起していると考えられます。疲労摩耗粒子・繰返し応力を受けて発生。観察された摩耗粒子の中でもシビア粒子は、注意が必要です。シビア粒子は、凝着摩耗に分類されます。これらの摩耗粒子は、軌道面で凝着、破断を繰り返し、この過程で生じる移着粒子が成長して摩耗粒子となります。そのため、軌道面では局部的に油膜切れが発生していることを示しています。この状態が継続した場合、摩耗粒子のサイズは徐々に大型化していき、軸受の損傷に至る場合がありますので、傾向監視が必要です。Iカップリング発光分光分析【SOAP-T】検出された金属元素から発生箇所を推定すると、以下の通りでした。鉄、鉛、ニッケル・ギヤ、軸受等リン、モリブデン・添加剤カルシウム、アルミニウム、ナトリウム・外部混入異物バックラッシご提供いただいた減速機に関する情報からハスバ歯車の組み合わせの段減速機構であり、この歯車の構成から接触点箇所のバックラッシを求めました。尚、油量が不明でしたので、Lと仮定しました。ギヤのバックラッシの増加量を求めた結果、接触点箇所でバックラッシの増加量は、.μmと推定されます。バックラッシ増加分の上限値は、メーカにより差異はあるものの、当社の推奨するバックラッシは、一般に推奨されるμmを管理目安にしています。この値に比較して十分に小さい値です。は良好と判断します。計数汚染度計数汚染度は、NAS級と当社推奨の管理限界値NAS級以下であり、良好と判断します。重量汚染度は、.mg/mlでした。光学顕微鏡写真重量汚染度で濾過したフィルタ表面上の夾雑物を光学顕微鏡で観察した結果、金属片、鉄錆、砂等が観察されました。粘度は当社推奨の管理限界値を超えていました。粘度粘度は、.mm/sと新油値mm/sに比較して、粘度変化率は+％で、当社推奨の管理限界値である±％を超えていました。IRチャートの結果、新油と使用油のスペクトルパターンはほぼ一致していることから、粘度グレードが違う可能性が考えられます。水分は、ppmと当社推奨の管理限界値の以下であり、良好と判断します。酸価は、.mgKOH/gと新油値.mgKOH/g以上であるものの、IRの結果で油劣化の兆候を示すカルボン酸の吸収が確認されていないことから、良好と判断します。IRIRチャートの結果、新油と使用油のスペクトルパターンはほぼ一致し、また、油劣化の兆候を示すカルボン酸の吸収が確認されていないことから、良好と判断します。
報告No.109-09136 報告No.113-00261 | 分析No.109-001160 分析No.113-000994 | 113-000994 | 分析の結果、、汚染度は共に良好な状態にあることから、継続使用可能な状態にあると判断します。軸受は継続使用可能な状態にあると判断します。但し、摩耗粒子の形態観察で疲労摩耗粒子が比較的多く観察されたことから、に示す対策を推奨します。定期的な分析今後懸念される凝着摩耗および疲労摩耗の進行を監視するため、定期的に分析を実施することを推奨します。最適な採油方法本試料油は、機器停止中に廃油口から採油されているため、分析データが高濃度に出ていると推定されます。正確なデータによる診断を行うためにも、今後の採油は、極力運転中もしくは停止直後の油槽中層部から実施されることを推奨します。はフェログラフィーおよびSOAP-Tの結果から総合的に判断した結果、継続使用は可能ですが、今後の機器の機能を確認するためにも傾向管理が有用と考えます。フェログラフィー【定量分析：Is値】Is値は異常摩耗の早期発見パラメータのつで、摩耗程度を定量化するために用います。Is値はの乗とやや高い値でした。フェログラフィー【定性分析：摩耗粒子および摩耗形態観察】分析結果から観察された代表的な粒子は、以下の通りでした。疲労摩耗粒子・繰返し応力を受けて発生。黒錆・潤滑状態がやや厳しい凝着摩耗により発生。金属接触が厳しく、且つ、高い摩擦熱が発生していると考えられます。砂、樹脂等・外部から混入したと考えられます。観察された摩耗粒子の中でも黒錆は、将来的な摩耗の進行に繋がる可能性を示唆しているため、傾向監視が必要と思われます。黒錆は、凝着摩耗に分類されます。これらの摩耗粒子は、軌道面で凝着、破断を繰り返し、この過程で生じる移着粒子が成長して摩耗粒子となります。そのため、軌道面では局部的に油膜切れが発生していることを示しています。この状態が継続した場合、摩耗粒子のサイズは徐々に大型化していき、最終的には軸受の損傷に至る場合があります。Iカップリング発光分光分析【SOAP-T】検出された金属元素から発生箇所を推定すると、以下の通りでした。検出された金属元素 分類 鉄、錫、亜鉛 軸受等 リン、モリブデン 添加剤 カルシウム、アルミニウム、ケイ素、ナトリウム 外部混入異物 計数汚染度は、NAS級と当社推奨の管理限界値以下であり、良好でした。粘度、水分、全酸価、IRの各データは、良好でした。
報告No.109-09136 報告No.111-00504 | 分析No.109-001160 分析No.111-002325 | 111-002325 | 潤滑油および減速機は継続使用可能な状態にあると判断します。バックラッシによる評価トライボ診断では、バックラッシの増加量を分析結果から計算できますので、構造が確認できる図面、ギヤの形式、歯形、モジュール、歯数、歯幅、油入替後の稼働時間ならびに分解点検後の稼働時間をお知らせ下さい。計算結果をご報告いたします。新油との比較による評価を示す粘度、酸価のデータは新油データを基準として評価しています。今回は油名が不明であったため判断できませんでしたが、今後評価する場合は、充填用に新油を同時に分析することをご検討下さい。フェログラフィー異常摩耗の早期発見パラメータとして摩耗粒子を定量化して評価するフェログラフィーのIs値は、潤滑状態が正常なの乗でした。Iカップリング発光分光分析供試の潤滑油を分析した結果、検出された金属元素は、SOAP-Tの結果表に示すように、鉄、銅、リン、亜鉛、カルシウム、バリウム、ケイ素、ナトリウム、ホウ素、モリブデンでした。検出されたこれらの金属元素から発生箇所を推定すると鉄、銅、亜鉛・ギヤ・軸受等リン・オイル添加剤カルシウム、バリウム、ケイ素、ナトリウム、ホウ素、モリブデン・外部混入異物であると思われます。このうち、機械部品が摩耗したと思われる元素はのグループです。計数汚染度は良好でした。水分、IRは良好でした。尚、粘度、酸価は、油名が不明であったため、新油データとの比較ができず評価できませんでした。
報告No.109-09136 報告No.113-00579 | 分析No.109-001160 分析No.113-002439 | 113-002439 | 異常摩耗の早期発見のパラメータであるIs値は、レベルとやや高い値でした。また、潤滑部の摩耗が認められたため、定期的に潤滑油分析を実施し、摩耗推移を監視することが有用と考えます。フェログラフィーで観察された代表的な粒子は、以下の通りです。正常な摩耗粒子・潤滑状態が正常なマイルド摩耗により発生。シビア粒子・潤滑状態がやや厳しい凝着摩耗により発生。極微小領域で油膜切れが発生したことを示します。黒錆・潤滑状態がやや厳しい凝着摩耗により発生。局部的な厳しい金属接触と高い摩擦熱が発生していたことを示します。シビア粒子、黒錆は、摩擦面が将来的に異常摩耗へ進展する可能性を示唆しているため、傾向監視が有用と思われます。詳細は、別紙傾向監視が必要な摩耗粒子をご覧ください。尚、SOAP-Tの結果、新油に含まれているモリブデン、ホウ素が新油から検出されなかったことから、異種油の混入や油名の誤りが考えられます。メタルの摩耗SOAP-Tでメタルの主成分である錫がppm、銅が検出されたことから、メタルが局所的に摩耗していると推定されます。検出されたメタル成分は現時点では低濃度であることから継続使用に支障がない範囲であると判断しますが、今後、摩耗が進行し異常摩耗に進展することを防止するため、傾向分析による摩耗推移の監視が有用です。詳細は、別紙ディーゼルエンジンのメタルの摩耗をご覧ください。計数汚染度はNAS級を超え、非常に汚染されていました。粒度分布の中心粒径が.μmと極めて小径であることから、燃焼時に発生したすすが汚染物の主体であると推定されます。また、フィルタ残渣に鉄錆や砂が確認されたことから、摩耗粒子やすすに加えて鉄錆や砂が重量汚染度を高めている要因と考えられます。水分、酸価、塩基価、IRの各データは良好です。粘度粘度は、.mm/sと新油値のmm/sに比較して粘度変化率が+.％となっており、当社推奨の管理限界値である±％を超えていました。直ちに異常にはならないと考えられますが、適正な粘度範囲で使用していない場合、今後粘性抵抗が増大することにより、油温が上昇して、油劣化の進行に繋がることが懸念されるため、傾向監視を行うことが有用です。粘度の上昇要因は、別紙エンジンオイルの粘度上昇メカニズムをご覧ください。
報告No.109-09136 報告No.112-00382 | 分析No.109-001160 分析No.112-001580 | 112-001580_date121105 | 潤滑油および対象設備は継続使用可能な状態にあると判断します。但し、今後も摩耗の進行を傾向監視するため、以下の対策を推奨します。次回点検でピストンリングの点検と更油当該機の油中からカルシウム化合物がやや高い濃度で検出されたため、この化合物がコンロッドメタルやクランクメタルの摩耗を促進させる懸念があります。化合物発生の原因は、ピストンリングの摩耗によって燃焼ガスのシール性が低下し、燃焼ガス中の硫黄分と油中のカルシウム添加剤が反応するためと考えられます。そのため、次回点検では第一にピストンリングの摩耗状態の点検を推奨すると共に、第二に、更油を推奨します。更油或いは部分更油による水分濃度の調整水分の影響により金属表面で腐食摩耗が発生し、発生した鉄錆等の粒子が潤滑部に噛み込み摩耗が進行することがありますので、更油或いは部分更油などにより相対的に水分濃度を低くするなどの方法を推奨します。定期的な分析凝着摩耗の進行を監視するため、定期的に分析を実施し、分析データによる摩耗の進行状況を確認することを推奨します。はフェログラフィーおよびSOAP-Tの結果から総合的に判断した結果、やや厳しい状態にあると考えられます。フェログラフィー【定量分析：Is値】Is値は異常摩耗の早期発見パラメータのつで、摩耗粒子を定量化するために用います。前回に比較してIs値はの乗から乗に上昇し、やや高い値でした。フェログラフィー【定性分析：摩耗粒子および摩耗形態観察】分析結果から比較的多く観察された粒子は、以下の通りでした。正常な摩耗粒子・潤滑状態が正常なマイルド摩耗により発生。黒錆・潤滑状態がやや厳しい凝着摩耗により発生。金属接触が厳しく、且つ、高い摩擦熱が発生していると考えられます。Iカップリング発光分光分析【SOAP-T】検出された金属元素から発生箇所を推定すると、以下の通りでした。鉄、銅、ニッケル・軸受等リン、亜鉛、カルシウム、モリブデン・添加剤ナトリウム・外部混入異物カルシウムの析出前回に比較してSOAP-Tでカルシウムがppmからppmに減少しているものの、やや高い値でした。エンジン油中にカルシウム化合物が高い濃度で検出された場合、この化合物がコンロッドメタルやクランクメタル摺動面に噛み込んで摩耗させたり、メタルに埋め込まれて摩耗を促進させたりする原因になるなどの悪影響を生じることが当社の研究結果から判明しています。この影響については、別紙カルシウムの析出をご覧ください。クランクメタルの摩耗前回に比較してSOAP-Tで銅がppmからppmに増加していたことから、銅を使用した箇所の溶出・摩耗が進行していると推定されます。ディーゼル機関の潤滑油で銅が検出される場合は、クランクメタルが考えられます。ディーゼルエンジンのクランクメタルは積層構造になっており、クランクメタルの最表面はホワイトメタル層が存在し、その下にニッケル層、さらにその下には銅と鉛の合金であるケルメット層が存在します。ディーゼルエンジンのメタルは、設計上、油膜が正常に形成される流体潤滑が基本であることから、通常の使用においては摩耗しにくいと思われますが、メタルの潤滑部に流体潤滑になりにくい部分が発生するとメタル表面の軟質金属部が摩耗しメタル部のすぐ下のニッケル部まで摩耗し始め、ホワイトメタル層の主成分である錫や鉛、そしてメタルの第二層のニッケルやバックメタルの銅が検出されます。今後、摩耗が進行した場合、軸受が焼付を起こす可能性があるため、注意が必要です。その他の銅を使用した箇所の溶出・摩耗その他に潤滑油系統内で銅を使用している箇所は、潤滑油冷却器の配管などが考えられます。この箇所で溶出・摩耗が発生する場合は以下のことが考えられます。潤滑油冷却器の配管で摩耗していた場合、配管取付け部に緩みが生じて配管が振動し、継手部が外れたり、亀裂が生じて冷却水の混入にいたる場合があります。亜鉛系添加剤の影響により、潤滑油冷却器の配管で溶出していた場合、ピンホールが発生して冷却水の混入に至る場合があります。今後、油劣化の進行や水分濃度が上昇することに注意が必要です。計数汚染度前回に比較して計数汚染度はNAS級以上からNAS級にランク低下したものの、汚染されていました。フィルタ表面の異物観察で鉄錆、砂等が観察されたことから、汚染度が高い要因は、摩耗と外部混入異物の影響と思われます。粒度分布粒度分布は.～.μmの範囲にあり、.μmにピークが確認されました。μm以下の粒子が多いことから、燃焼して発生したすす等であることが分かります。前回同様に粘度、酸価、IRの各データは良好でした。水分は、ppmと当社推奨の管理限界値を超えていました。今後、水分の影響でエンジン内部に錆が発生し、その影響で摩耗が発生する懸念があります。
報告No.109-09136 報告No.112-00092 | 分析No.109-001160 分析No.112-000319 | 112-000319 | ストレーナ空気抜弁から採油したにも関わらず、汚染度の分析データは清浄でした。このことから、軸受および潤滑油は継続使用可能な状態にあると判断します。但し、今後も摩耗の進行を傾向監視するため、以下の対策を推奨します。最適な採油方法本試料油は、機器停止中にストレーナ空気抜弁から採油されています。機器が停止している状態では、別紙油中粒子の沈降の影響に示すように油槽内で撹拌がなくなり固形物が沈降するため、油中汚染度は高くなると推定されます。今後の採油は、極力運転中もしくは停止直後の油槽中層部から実施されることを推奨します。フェログラフィーIs値は異常摩耗の早期発見パラメータのつで、摩耗粒子を定量化するために用います。今回のIs値はの乗であり、潤滑状態は正常と判断できます。Iカップリング発光分光分析【SOAP-T】検出された金属元素は、SOAP-Tの結果表に示すように、鉄、ニッケル、カルシウム、ナトリウム、モリブデンでした。検出された金属元素から発生箇所を推定すると鉄、ニッケル・軸受等モリブデン・オイル添加剤カルシウム、ナトリウム・外部混入異物であると思われます。このうち、機械部品が摩耗したと思われる元素はのグループです。尚、SOAPでダフニースーパーギヤに添加剤として含まれているリンが検出されませんでした。リンが検出されない要因は、油名が違うか、或いは、リンが消耗した可能性が考えられます。IRの結果、新油とスペクトルが一致したことから、今回はリンが消耗したと推定されます。このリンは、極圧添加剤の成分であり、リン濃度の低下は極圧添加剤が消耗していることを示します。今後、軌道面で金属同士が接触して発生する凝着摩耗が発生し、軸受の摩耗速度が加速することが懸念されます。計数汚染度は良好でした。粘度、水分、酸価、IRの各データは良好でした。
報告No.109-09136 報告No.113-00064 | 分析No.109-001160 分析No.113-000237 | 113-000237 | 潤滑油の劣化は確認されなかったものの、油中の汚染度が高いことから、以下の対策を推奨します。減速機減速機は継続使用可能な状態にあると判断します。但し、今後の摩耗進行の有無を確認するためにも傾向監視を継続することが有効です。更油油中の汚染度が高いことから、摩耗粒子や異物等が軸受軌道面に噛み込むことによる摩耗の進行が懸念され、また、スラッジも確認されたことから、更油を推奨します。定期的な分析定期的な分析を実施することにより、データの変化から異常の兆候を早期に発見することが可能となります。今後懸念される疲労摩耗の進行を監視するため、定期的に分析を実施することを推奨します。フェログラフィーおよびSOAP-Tのデータから総合的に解析した結果、継続使用は可能ですが、今後の機器の機能を確認するためにも傾向管理が有用と考えます。フェログラフィー【定量分析：Is値】Is値は異常摩耗の早期発見パラメータのつで、摩耗程度を定量化するために用います。今回のIs値はの乗と、低い値でした。フェログラフィー【定性分析：摩耗粒子および摩耗形態観察】分析結果から観察された代表的な粒子は、以下の通りでした。疲労摩耗粒子・繰返し応力を受けて発生。Iカップリング発光分光分析【SOAP-T】検出された金属元素から発生箇所を推定すると、以下の通りでした。鉄、ニッケル、錫、亜鉛・ギヤ、軸受等リン・添加剤カルシウム、アルミニウム、ナトリウム、モリブデン・外部混入異物尚、新油に含まれていないモリブデンがppm検出されました。管理のために添加剤として投与された可能性があります。計数汚染度はNAS級と、当社推奨の管理限界値に到達していました。SOAP-Tで油の添加剤成分であるリンが検出され、フィルタ表面の異物観察で表面が茶褐色であり、粘ちょう物、金属片、鉄錆、砂等が観察されたことから、汚染度が高い要因は、スラッジ、摩耗、外部混入異物の影響と思われます。潤滑油の劣化状態粘度、水分、酸価、IRの各データは良好でした。
報告No.109-09136 | 分析No.109-001160 | 112-002804 | 油の劣化進行は確認されなかったものの、油中の汚染度が高いことから、以下の対策を推奨します。対象設備は継続使用可能な状態にあると判断します。但し、将来的な摩耗進行の有無を確認するためにも傾向監視を継続することが有効です。濾過摩耗粒子や異物等がギヤ歯面や軸受軌道面に噛み込むことによる摩耗の進行が懸念されるため、可能であれば濾過を推奨します。定期的な分析今後懸念される凝着摩耗、疲労摩耗の進行を監視するため、定期的に分析を実施することを推奨します。新油との比較による評価を示す粘度、酸価のデータは新油データを基準として評価しています。今回は油名が不明であったため評価できませんでしたが、今後評価する場合は、使用している新油を同時に分析することをご検討下さい。はフェログラフィーおよびSOAP-Tの結果から総合的に判断した結果、継続使用は可能ですが、機器の機能を保持するためにも傾向管理が有用と考えます。フェログラフィー【定量分析：Is値】Is値は異常摩耗の早期発見パラメータのつで、摩耗粒子を定量化するために用います。Is値はの乗とやや高い値でした。フェログラフィー【定性分析：摩耗粒子および摩耗形態観察】分析結果から比較的多く観察された粒子は、以下の通りでした。シビア粒子・潤滑状態がやや厳しい凝着摩耗により発生。金属潤滑部が局部的に油膜切れを起していると考えられます。疲労摩耗粒子・繰返し応力を受けて発生。フリクションポリマ・局部的に高圧・高温となる場合に発生。観察された摩耗粒子の中でもシビア粒子は、将来的な摩耗の進行に繋がる可能性を示唆しているため、傾向監視が必要と思われます。シビア粒子は、凝着摩耗に分類されます。この摩耗粒子は、ギヤ歯面や軸受軌道面で凝着、破断を繰り返し、この過程で生じる移着粒子が成長して摩耗粒子となります。そのため、ギヤ歯面や軸受軌道面では局部的に油膜切れが発生していることを示しています。この状態が継続した場合、摩耗粒子のサイズは徐々に大型化していき、設備の損傷に至る場合がありますので、傾向監視が必要です。Iカップリング発光分光分析【SOAP-T】検出された金属元素から発生箇所を推定すると、以下の通りでした。鉄、鉛、銅、クロム、錫、亜鉛・ギヤ、軸受等リン、カルシウム・添加剤バリウム、アルミニウム、ケイ素、ナトリウム、モリブデン・外部混入異物計数汚染度は、NAS級以上と、当社推奨の管理限界値を超えていました。摩耗粒子の形態観察およびSOAP-Tの結果から、汚染度が高い要因は摩耗と外部混入異物の影響と思われます。粘度粘度はmm/sとISOVG規格内にありました。水分は.ppmと当社推奨の管理限界値以下であり、良好でした。酸価は油名が不明であったため、新油データとの比較ができず評価できませんでした。潤滑油および設備の劣化比較と傾向はフェログラフィーおよびSOAP-Tの結果から総合的に判断した結果、前回同様に傾向管理が必要な状態にあると考えられます。フェログラフィー【定量分析：Is値】Is値は前回に比較しての乗から乗に上昇し、やや高い値でした。フェログラフィー【定性分析：摩耗粒子および摩耗形態観察】前回同様にシビア粒子が比較的多く観察されました。また、今回は疲労摩耗粒子が比較的多く観察されましたIカップリング発光分光分析【SOAP-T】前回と比較して鉄が.ppmからに増加し、比較的高い値で検出されました。計数汚染度は、前回同様にNAS級以上と当社推奨の管理限界値NAS級を超えていました。粘度粘度は前回同様にmm/sと変化はなく、ISOVG規格内にありました。水分は前回に比較してppmから.ppmに減少し、前回同様に当社推奨の管理限界値以下であり、良好でした。酸価は前回に比較して.mgKOH/gから.mgKOH/gに低下していることから、油劣化は進行していないと考えられます。
報告No.109-09136 報告No.112-00176 | 分析No.109-001160 分析No.112-000727 | 112-000727 | 減速機は継続使用可能な状態にあると判断します。但し、今後も摩耗の進行を傾向監視するため、以下の対策を推奨します。定期的な分析凝着摩耗の進行を監視するため、定期的に分析を実施し、分析データによる摩耗の進行状況を確認することを推奨します。バックラッシによる評価トライボ診断では、バックラッシの増加量を分析結果から計算できますので、構造が確認できる図面、ギヤの形式、歯形、モジュール、歯数、歯幅、油入替後の稼働時間ならびに分解点検後の稼働時間をお知らせ下さい。計算結果をご報告いたします。フェログラフィーIs値は異常摩耗の早期発見パラメータのつで、摩耗粒子を定量化するために用います。前回に比較してIs値はの乗から乗に低下し、潤滑状態は正常と判断できます。摩耗粒子の形態で比較的多く観察された粒子は、潤滑状態が正常な場合に発生する摩耗粒子金属潤滑部が局部的に油膜切れを起して発生するシビア粒子でした。これらの摩耗粒子が観察された場合、潤滑部で発生している摩耗形態は、正常なマイルド摩耗潤滑状態がやや厳しい凝着摩耗であることが分かります。Iカップリング発光分光分析【SOAP-T】検出された金属元素は、SOAP-Tの結果表に示すように、鉄、リン、アルミニウム、ナトリウム、モリブデンでした。検出された金属元素から発生箇所を推定すると鉄・ギヤ・軸受等リン、モリブデン・オイル添加剤アルミニウム、ナトリウム・外部混入異物であると思われます。このうち、機械部品が摩耗したと思われる元素はのグループです。前回に比較して計数汚染度はNAS級以上からNAS級にランク低下したものの、当社推奨の管理限界値に到達していました。フェログラフィーの結果から、汚染度が高い要因は、摩耗によるものと思われます。
報告No.109-09136 報告No.112-00256 | 分析No.109-001160 分析No.112-001031 | 112-001031 | 潤滑油および減速機は継続使用可能な状態にあると判断します。但し、油中の汚染度が高く、今後も摩耗の進行を傾向監視するため、以下の対策を推奨します。定期的な分析摩耗の進行を監視するため、定期的に分析を実施し、分析データによる摩耗の進行状況を確認することを推奨します。濾過油中の汚染度が高いことから、観察された摩耗粒子や異物等がギヤ歯面や軌道面に噛み込み摩耗が進行することが懸念されるため、濾過を推奨します。フェログラフィーおよびSOAP-Tの結果から総合的に判断した結果、正常な状態にあると考えられます。フェログラフィー【Is値】Is値は異常摩耗の早期発見パラメータのつで、摩耗粒子を定量化するために用います。今回のIs値はの乗と低い値でした。フェログラフィー【摩耗粒子および摩耗形態】分析結果から比較的多く観察された粒子は、以下の通りでした。正常な摩耗粒子・潤滑状態が正常なマイルド摩耗により発生。但し、観察された摩耗粒子の中にはμmサイズの大型のシビア粒子が観察されました。観察されたシビア粒子は視野に個と少ないことから、直ちに異常ではないものの、今後さらに摩耗進行することが懸念されます。Iカップリング発光分光分析【SOAP-T】検出された金属元素から発生箇所を推定すると、以下の通りでした。鉄、ニッケル、錫、亜鉛・ギヤ・軸受等リン、モリブデン・添加剤カルシウム、アルミニウム・外部混入異物このうち、機械部品が摩耗したと思われる元素はのグループです。バックラッシ増加量による評価トライボ診断では、油中摩耗粒子濃度からバックラッシの増加量を求め、初期のバックラッシに増加量を加え、その合計を設計許容値と比較し減速機の余寿命を判断します。本減速機の構造から摩耗が進行しやすい箇所と推定されるのは、スパイラルベベルギヤとスパイラルベベルピニオンの歯面と考えられ、その部分のバックラッシ増加量を求めました。計算の結果、本減速機のSBGとSBP間のバックラッシの増加量は、時間の稼働時間で約.μmとなりました。この増加量は、初期バックラッシをμmとして今回解析結果のバックラッシ増加分.μmを加えても.μmとなり、良好な状態にあると考えられます。計数汚染度はNAS級と当社推奨の管理限界値に到達していました。SOAP-Tで油の添加剤成分であるリンが検出され、フィルタ表面の異物観察で粘ちょう物、金属片、鉄錆、砂等が観察されたことから、汚染度が高い要因は、摩耗とスラッジ、そして外部混入異物の影響と思われます。粘度、水分、酸価、IRの各データは良好でした。RBOTは、minと当社推奨の管理限界値であるmin以上であり、継続使用可能と判断できます。更油を実施した年月以降のRBOT値のデータの変化から余寿命を評価した結果、図RBOTの減少傾向に示す通り年月となりました。本試料油の添加剤は、一般にタービン油に比較して極圧添加剤や摩耗防止剤などの影響で、RBOTの試験結果が変動する傾向があります。そのため、ギヤ油の余寿命の評価を行うためには、RBOTの結果に加え、粘度、酸価、IRなどのデータを総合的に判断することが必要です。今回の分析結果からは、全てのデータは良好であり、本試料油は継続使用可能な状態にあると判断します。
報告No.109-09136 報告No.114-00050 | 分析No.109-001160 分析No.114-000146 | 114-000146 | 分析の結果、油の劣化は確認されず、汚染度も良好な範囲にあることから、潤滑油は継続使用可能な状態にあると判断します。減速機分析の結果、減速機は継続使用可能な状態にあると判断します。但し、将来的な摩耗進行の有無を確認するためにも傾向監視を継続することが有効です。定期的な分析今後の進行が懸念される疲労摩耗の推移を監視するため、定期的な分析実施を推奨します。分析結果減速機の摩耗状態異常摩耗の早期発見のパラメータであるIs値は、レベルと高い値です。フェログラフィーで観察された代表的な粒子は、以下の通りです。正常な摩耗粒子・潤滑状態が正常なマイルド摩耗により発生。疲労摩耗粒子・繰返し応力による金属疲労で発生。大型化するとフレーキングおよびスポーリングの発生が懸念されます。観察された粒子を電子顕微鏡・X線マイクロアナリシスで詳細に分析した結果、粒子には鉄、クロム、マンガン、モリブデンが比較的多く含まれており、成分割合から粒子はギヤ歯面から発生していると推定されます。計数汚染度はNAS級と清浄です。粘度、水分、酸価、IRの各データは良好です。
報告No.109-09136 | 分析No.109-001160 | 113-001703 | 対象設備は継続使用可能な状態にあると判断します。但し、将来的な摩耗進行の有無を確認するためにも傾向監視を継続することが有効です。また潤滑油は、粘度、粘度、酸価およびSOAP-Tの結果で新油と一致しないデータが確認されたため、油名が違っている可能性があります。定期的な分析今後懸念される切削摩耗、凝着摩耗、疲労摩耗の進行を監視するため、定期的に分析を実施することを推奨します。異種油の混入および油名の確認分析データから新油と一致しないデータが確認されたことから、油名が違っている可能性があります。油は設備の条件にあった適正な性能のものを使用することが重要であるため、異種油の混入の有無、油名を再確認することを推奨します。はフェログラフィーおよびSOAP-Tの結果から総合的に判断した結果、継続使用は可能ですが、機器の機能を保持するためにも傾向管理が有用と考えます。フェログラフィー【定量分析：Is値】Is値は異常摩耗の早期発見パラメータのつで、摩耗程度を定量化するために用います。Is値はの乗と低い値でした。フェログラフィー【定性分析：摩耗粒子および摩耗形態観察】分析結果から比較的多く観察された粒子は、以下の通りでした。正常な摩耗粒子・潤滑状態が正常なマイルド摩耗により発生。切削粒子・異物や金属表面の微小突起による切削摩耗により発生。シビア粒子・潤滑状態がやや厳しい凝着摩耗により発生。金属潤滑部が局部的に油膜切れを起していると考えられます。疲労摩耗粒子・繰返し応力を受けて発生。観察された摩耗粒子の中でも切削粒子、シビア粒子は、将来的な異常摩耗の進行に繋がる可能性を示唆しているため、傾向監視が必要と思われます。詳細は、別紙傾向監視が必要な摩耗粒子をご覧ください。Iカップリング発光分光分析【SOAP-T】検出された金属元素から発生箇所を推定すると、以下の通りでした。鉄、鉛、銅、アンチモン、錫、亜鉛・ギヤ、軸受等リン、モリブデン・添加剤亜鉛、カルシウム、バリウム、アルミニウム、ナトリウム・外部混入異物SOAP-Tで本試料油ボンノックMの添加剤成分でない、亜鉛がppm、カルシウムがppm、バリウムがppmと比較的高い値で検出されたことから、異種油の混入、添加剤の投与、油名の誤りが考えられます。粘度粘度は.mm/sと新油値.mm/sに比較して、粘度変化率が+％となっており、当社推奨の管理限界値である±％を超えていました。粘度グレードが異なっているか、油名の誤りが考えられます。適正な粘度範囲で使用していない場合、粘性抵抗が増大することにより、油温が上昇して、油劣化の進行に繋がることが懸念されます。水分はppmと当社推奨の管理限界値以下であり、良好でした。酸価は.mgKOH/gと新油値.mgKOH/gに比較して、差が大きいことから油名が異なっている可能性が考えられます。
報告No.102-0105 報告No.102-0165 | 分析No.102-00803 分析No.102-01397 | 102-01397 | 結論ベアリングは使用可能な状態にあると考えられますが、球面ブッシュとベアリングケースの摩耗により発生した摩耗粒子がころがり軸受軌道面に噛み込み、フレーキング発生の起点となる損傷が発生し、疲労摩耗が進展することが懸念されるため、摩耗粒子が平衡濃度に到達する運転時間が時間以上経過した時点で分析を実施し、疲労摩耗の進行状況を確認されることを推奨します。考察前回に比較して、計数汚染度、SOAP／D－SOAPには増加傾向を示しているデータは確認されていないものの、異常摩耗の早期発見パラメータであるフェログラフィーのIs値がの乗から乗に桁上昇していました。フェログラフィーの摩耗粒子形態観察の結果、すべり摩擦により発生したシビア粒子が最も多くみられ、ころがり軸受の寿命を示すフレーキングの始まりを示すマイクロフレーキング粒子、ころがり軸受を保持している球面ブッシュとベアリングケースとの摺動面に塗布されている潤滑剤の成分であるモリブデンを多く含む粒子も見られました。これらのことから、ころがり軸受を保持している部品とベアリングケースとの摺動面で金属接触が発生していることが確認できます。又、ベアリング軌道面でマイクロフレーキングが発生していることも確認できます。尚、フライアッシュの混入が摩耗発生の原因と推定されていますが、フライアッシュの主成分であるカルシウムはと前回のに比較して微増であり、フライアッシュの混入スピードは非常に小さなものと考えられました。又、フライアッシュの混入により発生する微小な切削粒子が確認されていないことから、フライアッシュが主原因で摩耗が発生しているとは考えにくいと判断します。
報告No.109-09136 報告No.113-00253 | 分析No.109-001160 分析No.113-000962 | 113-000962 | 軸受は継続使用可能な状態にあると判断します。但し、今後も摩耗の進行を傾向監視するため、に示す対策を推奨します。定期的な分析切削摩耗および凝着摩耗、そして疲労摩耗の進行を監視するため、定期的に分析を実施し、分析データによる摩耗の進行状況を確認することを推奨します。はフェログラフィーおよびSOAP／D-SOAPの結果から総合的に判断した結果、継続使用は可能ですが、今後の機器の機能を確認するためにも傾向管理が有用と考えます。フェログラフィー【定量分析：Is値】Is値は異常摩耗の早期発見パラメータのつで、摩耗粒子を定量化するために用います。Is値は前回に比較しての乗から乗に低下したものの、やや高い値でした。フェログラフィー【定性分析：摩耗粒子および摩耗形態観察】分析結果から観察された代表的な粒子は、以下の通りでした。切削粒子・異物や金属表面の微小突起による切削摩耗により発生。疲労摩耗粒子・繰返し応力を受けて発生。黒錆・潤滑状態がやや厳しい凝着摩耗により発生。金属接触が厳しく、且つ、高い摩擦熱が発生していると考えられます。観察された摩耗粒子の中でも切削粒子、黒錆は、将来的な摩耗の進行に繋がる可能性を示唆しているため、傾向監視が必要と思われます。摩耗形態の中でも切削摩耗は摩耗進行速度が速く、転がり軸受でこの摩耗形態が発生した場合には寿命が分の程度に低下することも知られており、切削摩耗により生じた軌道面の損傷が起点となって、転がり軸受の寿命となるフレーキングに進展することから、傾向監視が必要です。黒錆は、凝着摩耗に分類されます。これらの摩耗粒子は、軌道面で凝着、破断を繰り返し、この過程で生じる移着粒子が成長して摩耗粒子となります。そのため、軌道面では局部的に油膜切れが発生していることを示しています。この状態が継続した場合、摩耗粒子のサイズは徐々に大型化していき、最終的には軸受の損傷に至る場合があります。Iカップリング発光分光分析【SOAP／D-SOAP】検出された金属元素から発生箇所を推定すると、以下の通りでした。鉄、銅、錫、亜鉛・軸受等リン、モリブデン・添加剤カルシウム、アルミニウム、ケイ素、ナトリウム・外部混入異物計数汚染度は、前回に比較してNAS級からNAS級にランク上昇したものの、当社推奨の管理限界値以下であり、良好でした。
報告No.109-09136 報告No.112-00589 | 分析No.109-001160 分析No.112-002467 | 112-002467_date130409 | 分析の結果、潤滑油の劣化はなく、汚染度は良好な範囲にあることから、継続使用可能な状態にあると判断します。但し、異種油の混入、または油名が違う可能性がありますので、以下の対策を推奨します。減速機分析の結果、減速機は継続使用可能な状態にあると判断します。但し、疲労摩耗が発生しており、今後も摩耗の進行を傾向監視するため、以下の対策を推奨します。異種油の混入および油名の確認分析データから新油と一致しないデータが確認されたことから、異種油の混入または油名が違っている可能性があります。油は設備の条件にあった適正な性能のものを使用することが重要であるため、異種油の混入の有無、油名を再確認することを推奨します。定期的な分析定期的に分析を実施することにより、データの変化から異常の兆候を早期に発見することが可能となります。また、今回は対象設備の初回分析であるため、あと最低でも回分析を実施し、分析データの変化から今後の分析周期を検討することを推奨します。今後、疲労摩耗の進行が懸念されるため、出来るだけ早めに回目の分析を実施することを推奨します。を確認する粘度、水分、酸価、IRの結果で劣化はなく良好でした。しかし、IRの結果、新油と使用油のスペクトルパターンが一致していない箇所が確認され、異種油の混入、または油名の誤りなどが考えられます。粘度粘度は、mm/sと新油値mm/sに比較して、粘度変化率は-.％で、当社推奨の管理限界値である±％以内であり、良好と判断します。水分は、ppmと当社推奨の管理限界値の以下であり、良好と判断します。酸価は、.mgKOH/gと新油値.mgKOH/g以下であり、良好と判断します。IRIRチャートの結果、油劣化の兆候を示すカルボン酸の吸収が確認されていないことから、良好と判断します。しかし、新油と使用油のスペクトルパターンが一致してない箇所が確認され、異種油の混入、または油名の誤りなどが考えられます。は清浄で、良好と判断します。計数汚染度計数汚染度は、NAS級と当社推奨の管理限界値NAS級以下であり、良好と判断します。重量汚染度は、.mg/mlでした。光学顕微鏡写真重量汚染度で濾過したフィルタ表面上の夾雑物を光学顕微鏡で観察した結果、鉄錆、砂等が観察されました。はフェログラフィーおよびSOAP-Tの結果から総合的に判断した結果、継続使用は可能ですが、機器の機能を保持するためにも傾向管理が有用と考えます。フェログラフィー【異常摩耗指数：Is値】Is値は異常摩耗の早期発見パラメータのつで、摩耗粒子を定量化するために用います。今回のIs値はの乗と低い値でした。フェログラフィー【定性分析：摩耗粒子および摩耗形態観察】観察された摩耗粒子は、以下の通りでした。疲労摩耗粒子・繰返し応力を受けて発生。フリクションポリマ・局部的に高圧・高温となる場合に発生。Iカップリング発光分光分析【SOAP-T】検出された金属元素から発生箇所を推定すると、以下の通りでした。鉄、鉛、ニッケル・ギヤ、軸受等リン、モリブデン・添加剤カルシウム、ナトリウム・外部混入異物バックラッシご提供いただいた減速機に関する情報からハスバ歯車の組み合わせの段減速機構であり、この歯車の構成から接触点箇所のバックラッシを求めました。尚、歯幅が不明でしたので、mmと仮定しました。ギヤのバックラッシの増加量を求めた結果、接触点箇所でバックラッシの増加量は、約.μmと推定されます。バックラッシ増加分の上限値は、メーカにより差異はあるものの、当社の推奨するバックラッシは、一般に推奨されるμmを管理目安にしています。この値に比較して十分に小さい値です。
報告No.5317 | 分析No.98-02392 分析No. | 9802392 | ちょう度は、と新グリース値のに比較して、％大きな値となっており、軟化していることが判りました。異種油が混入した可能性が考えられます。滴点は、本試料に流動性があり、測定できませんでした。以上のことから、異種油が混入した可能性が考えられました。機器の潤滑状態SOAPの結果、グリース基油の添加剤成分と思われるリンがppm、亜鉛がppm、鉛がppm検出され、摩耗により発生した鉄がppm、ニッケルがppm検出されました。外部から混入したと思われるモリブデンがppm、ナトリウムがppm検出されました。D－SOAPの結果、摩耗により発生した鉄が.ppm検出され、外部から混入した夾雑物と思われるモリブデンが.ppm、ナトリウムが.ppm、カルシウムが.ppm検出されました。非常に多く検出されたモリブデンは、モリギヤ等のモリブデンを多く含む潤滑剤が混入したものと推定されました。フェログラフィーの結果、μm以下の切削粒子と呼ぶ鉄系粒子が支配的であり、硬い異物噛み込みやギヤの片当たり等の原因で、ギヤ歯面間で切削的な摩耗が発生していると推定されました。また、D－SOAPで鉄が多く検出されており、鉄を使用した部分に摩耗が発生していることからもギヤ歯面の摩耗が発生していることが推定されました。したがって、ギヤの寿命延長のためには一度ギヤを洗浄し、新しいグリースを塗布されることを推奨します。また、ギヤ歯面の片当たりの有無を確認されることを併せて推奨する。
報告No.109-09136 報告No.112-00632 | 分析No.109-001160 分析No.112-002779 | 112-002779 | 分析の結果、粘度が新油に比較して％上昇し、当社推奨の管理上限を大きく超えていることがわかりました。酸価と塩基価が正常であることから潤滑油自体の劣化による粘度上昇ではないと判断できます。油名の間違いでなければ、使用機器には適正な粘度を使用することが望ましいことから、可能であれば更油を推奨します。対象設備分析の結果で、油中金属に銅、ニッケル、錫が検出されました。検出された成分比から、これらの金属はクランクメタル、或いは、コンロッドメタルが摩耗して発生していると推定されました。検出された濃度が低濃度であることから、現在のところ対象設備は継続使用可能な状態にあると判断します。更油本試料油が、油名の相違によるものであれば、適正粘度を使用するという観点から更油が必要です。また、劣化している過程にある場合、粘度は一端上昇し始めると劇的に上昇することもあるため、今後は比較的短い周期で傾向監視を実施することが大切です。また、粘度上昇により粘性抵抗が増大して油温も上昇しやすくなり、油劣化の影響で油中の酸成分により金属表面が腐食することがあるため、更油を推奨します。定期的な分析および分析周期の検討トライボ診断では、定期的に分析を実施することにより、データの変化から異常の兆候を早期に発見することが可能となります。また、今回は対象設備の初回分析であるため、あと最低でも回分析を実施し、分析データの変化から今後の分析周期を検討することを推奨します。最適な採油方法本試料油は、機器停止中にオイルパンから採油されているため、分析データが低濃度に出ていると推定されます。正確なデータによる診断を行うためにも、今後の採油は、極力運転中もしくは停止直後の油槽中層部から実施されることを推奨します。はフェログラフィーおよびSOAP-Tの結果から総合的に判断した結果、継続使用は可能ですが、機器の機能を保持するためにも傾向管理が有用と考えます。フェログラフィー【定量分析：Is値】Is値は異常摩耗の早期発見パラメータのつで、摩耗粒子を定量化するために用います。今回のIs値はの乗とやや高い値でした。フェログラフィー【定性分析：摩耗粒子および摩耗形態観察】分析結果から比較的多く観察された摩耗粒子は、以下の通りでした。正常な摩耗粒子・潤滑状態が正常なマイルド摩耗により発生。切削粒子・異物や金属表面の微小突起による切削摩耗により発生。シビア粒子・潤滑状態がやや厳しい凝着摩耗により発生。金属潤滑部が局部的に油膜切れを起していると考えられます。観察された摩耗粒子の中でも切削粒子、シビア粒子は、注意が必要です。切削摩耗は、他の摩耗形態に比較して摩耗進行速度が速く注意が必要で、定期的なトライボ診断による状態監視が必要と考えます。切削摩耗の原因となる混入異物が残留している場合、この異物により切削摩耗が継続して発生する可能性があります。シビア粒子は、凝着摩耗に分類されます。この摩耗粒子は、摺動面で凝着、破断を繰り返し、この過程で生じる移着粒子が成長して摩耗粒子となります。そのため、軌道面では局部的に油膜切れが発生していることを示しています。この状態が継続した場合、摩耗粒子のサイズは徐々に大型化していき、最終的に軸受の損傷に至る場合があります。Iカップリング発光分光分析【SOAP-T】検出された金属元素から発生箇所を推定すると、以下の通りでした。鉄、銅、ニッケル、錫・エンジン部品リン、亜鉛、カルシウム、ナトリウム、モリブデン・添加剤マグネシウム・外部混入異物銅を使用した箇所の溶出・摩耗SOAP-Tで銅がppm検出されました。検出された銅が軸受摩耗により発生してる場合、軸受の異常摩耗に進展することもあることから、分析周期を短縮して傾向監視を実施して下さい。潤滑油冷却器の配管で摩耗していた場合、配管取付け部に緩みが生じて配管が振動し、継手部が外れたり、亀裂が生じて冷却水の混入にいたる場合があります。亜鉛系添加剤の影響により、潤滑油冷却器の配管で溶出していた場合、ピンホールが発生して冷却水の混入に至る場合があります。今後、油劣化の進行や水分濃度が上昇することに注意が必要です。マグネシウムの検出SOAP-Tでマグネシウムがppm検出されました。ご提供頂いた新油には、マグネシウムが含まれていないことから、異種油が混入したか、または添加剤を投与した可能性が考えられます。現状は、潤滑油の劣化やスラッジの発生等は確認されていないことから、問題はないと思われます。計数汚染度計数汚染度は、NAS級とやや汚染されていました。フィルタ表面の異物観察で金属片、鉄錆、砂等が観察されたことから、汚染度が高い要因は、摩耗と外部混入異物の影響と思われます。粒度分布粒度分布は.～μmの範囲にあり、.μmにピークが確認されました。μm以下の粒子が多いことから、燃焼して発生したすす等であることが分かります。水分、酸価、塩基価、RBOTの各データは良好でした。粘度粘度は、mm/sと新油値mm/sに比較して粘度変化率が+％となっており、当社推奨の管理限界値である±％を超えていました。潤滑油は、熱の影響を受けて劣化している場合、粘度は、一端上昇し始めると劇的に上昇することもあるため、今後は比較的短い周期で傾向監視を実施することが大切です。粘度の上昇要因は、別紙エンジンオイルの粘度上昇メカニズムをご覧ください。
報告No.109-09136 報告No.112-00589 | 分析No.109-001160 分析No.112-002450 | 112-002450 | 分析の結果、潤滑油の劣化はなく、汚染度は良好な範囲にあることから、継続使用可能な状態にあると判断します。減速機分析の結果、減速機は継続使用可能な状態にあると判断します。但し、切削摩耗や疲労摩耗が発生しており、今後も摩耗の進行を傾向監視するため、以下の対策を推奨します。定期的な分析定期的に分析を実施することにより、データの変化から異常の兆候を早期に発見することが可能となります。また、今回は対象設備の初回分析であるため、あと最低でも回分析を実施し、分析データの変化から今後の分析周期を検討することを推奨します。今後、切削摩耗や疲労摩耗の進行が懸念されるため、出来るだけ早めに回目の分析を実施することを推奨します。はフェログラフィーおよびSOAP-Tの結果から総合的に判断した結果、継続使用は可能ですが、機器の機能を保持するためにも傾向管理が有用と考えます。フェログラフィー【定量分析：Is値】Is値は異常摩耗の早期発見パラメータのつで、摩耗粒子を定量化するために用います。今回のIs値はの乗とやや高い値でした。フェログラフィー【定性分析：摩耗粒子および摩耗形態観察】分析結果から比較的多く観察された摩耗粒子は、以下の通りでした。切削粒子・異物や金属表面の微小突起による切削摩耗により発生。疲労摩耗粒子・繰返し応力を受けて発生。フリクションポリマ・局部的に高圧・高温となる場合に発生。観察された摩耗粒子の中でも切削粒子は、注意が必要です。減速機で切削摩耗が発生した場合、減速機内部で使用されている転がり軸受が切削摩耗により生じた軌道面の損傷が起点となって、寿命が分の程度に低下することがあることから、切削摩耗には十分注意する必要があります。切削摩耗の発生原因となる混入異物が残留している場合、この異物により切削摩耗が継続して発生する可能性があります。Iカップリング発光分光分析【SOAP-T】検出された金属元素から発生箇所を推定すると、以下の通りでした。鉄、鉛、ニッケル・ギヤ、軸受等リン、モリブデン・添加剤カルシウム、アルミニウム、ナトリウム・外部混入異物バックラッシご提供いただいた減速機に関する情報からハスバ歯車の組み合わせの段減速機構であり、この歯車の構成から接触点箇所のバックラッシを求めました。尚、油量が不明でしたので、Lと仮定しました。ギヤのバックラッシの増加量を求めた結果、接触点箇所でバックラッシの増加量は、.μmと推定されます。バックラッシ増加分の上限値は、メーカにより差異はあるものの、当社の推奨するバックラッシは、一般に推奨されるμmを管理目安にしています。この値に比較して十分に小さい値です。は良好と判断します。計数汚染度計数汚染度は、NAS級と当社推奨の管理限界値NAS級以下であり、良好と判断します。重量汚染度は、.mg/mlでした。光学顕微鏡写真重量汚染度で濾過したフィルタ表面上の夾雑物を光学顕微鏡で観察した結果、金属片、鉄錆、砂等が観察されました。は良好と判断します。粘度粘度は、.mm/sと新油値mm/sに比較して、粘度変化率は+％で、当社推奨の管理限界値である±％以内であり、良好と判断します。水分は、ppmと当社推奨の管理限界値の以下であり、良好と判断します。酸価は、.mgKOH/gと新油値.mgKOH/gに比較して変化はなく、良好と判断します。IRIRチャートの結果、新油と使用油のスペクトルパターンはほぼ一致し、また、油劣化の兆候を示すカルボン酸の吸収が確認されていないことから、良好と判断します。
|  | 112-002159 | 結論対象設備は継続使用可能な状態にあると判断します。但し、潤滑油は粘度が低下しているため、以下の対策を推奨します。更油粘度低下が確認されており、潤滑部で油膜切れなどによる摩耗の発生が懸念されます。これらの予防処置として更油を推奨します。定期的な分析今後懸念される油劣化の進行を監視するため、定期的に分析を実施することを推奨します。はフェログラフィーおよびSOAPの結果から総合的に判断した結果、やや厳しい状態にあると考えられます。フェログラフィー【定量分析：Is値】Is値は異常摩耗の早期発見パラメータのつで、摩耗粒子を定量化するために用います。今回のIs値はの乗と低い値でした。フェログラフィー【定性分析：摩耗粒子および摩耗形態観察】分析結果から比較的多く観察された粒子は、以下の通りでした。正常な摩耗粒子・潤滑状態が正常なマイルド摩耗により発生。フリクションポリマ・局部的に高圧・高温となる場合に発生。観察された摩耗粒子の中でもフリクションポリマは、注意が必要です。フリクションポリマは、潤滑油が摺動面に押し込められ高圧状態になると同時に、圧縮熱により高温状態になった結果、基油自身が重合反応を起こし生成することが知られています。そのため、高圧高温状態の解消がなされなければ、潤滑油の劣化が進行し、粘度上昇に因る潤滑異常に進展する場合があります。Iカップリング発光分光分析【SOAP】検出された金属元素から発生箇所を推定すると、以下の通りでした。鉄・エンジン部品等リン、亜鉛、カルシウム、モリブデン・添加剤アルミニウム、マグネシウム・外部混入異物水分、IR酸化度、塩基価の各データは良好でした。粘度粘度は、.mm/sと新油値のmm/sに比較して粘度変化率が-％となっており、当社推奨の管理限界値である±％を超えていました。ディーゼルエンジンオイルの粘度低下は、別紙内燃機関における粘度の低下を御覧下さい。
報告No.109-09136 報告No.112-00660 | 分析No.109-001160 分析No.112-003046 | 112-003046 | 潤滑油の劣化は確認されていないものの、汚染度が高い値であることがわかりました。当該機は分解後および油入替後から今回までの稼働時間が短く、ご提供頂いた新油の汚染度も同じ汚染状態であることから、汚染度が高い要因は、汚染されていた新油を使用したことによるものと思われます。減速機異物の噛み込みや金属表面の微小突起により発生する切削摩耗や、潤滑部の油膜が破断して発生する凝着摩耗、そして繰り返し応力を受けて発生する疲労摩耗が見られました。通常、継続運転している設備は、運転開始直後に金属同士がなじむ過程があり、その後正常な油膜が形成されて、問題がなければ安定期に入ります。設備の稼働率が低い場合など、停止期間が長いと潤滑油膜は殆どなくなり、再稼動する際に油膜切れを起こしやすい状態になります。今回観察された摩耗粒子は、このような状況で発生したと推定されます。しかし、これらは極微小域に限られることから、摩耗は正常と判断できます。以上より、減速機は継続使用可能な状態にあると判定します。油名の確認分析データから新油と一致しないデータが確認されたことから、油名が違っている可能性があります。油は設備の条件にあった適正な性能のものを使用することが重要であるため、油名を再確認することを推奨します。定期的な分析および分析周期の検討定期的に分析を実施することにより、データの微小な変化から異常の兆候を早期に発見することが可能となります。今後、寿命予測を行うには、今回データを含め少なくとも回の分析データが必要となります。当該機は、年間稼働率が低いことから、採油の機会を検討するのは難しいところがありますが、あと最低でも回分析を実施し、寿命予測を行うと共に分析周期を検討することを推奨します。減速機の摩耗状態フェログラフィーおよびSOAP-Tのデータから総合的に解析した結果、減速機は健全であり、継続使用可能と評価できますが、引続き減速機の機能が保持されていることを確認するためにも、潤滑油診断による傾向管理が有用と考えます。フェログラフィー【定量分析：Is値】Is値は異常摩耗の早期発見パラメータのつで、摩耗程度を定量化するために用います。今回のIs値はの乗と高い値でした。フェログラフィー【定性分析：摩耗粒子および摩耗形態観察】分析結果から比較的多く観察された摩耗粒子は、以下の通りでした。正常な摩耗粒子・潤滑状態が正常なマイルド摩耗により発生。切削粒子・異物や金属表面の微小突起に起因する切削摩耗により発生。シビア粒子・潤滑状態がやや厳しい凝着摩耗により発生。金属潤滑部が局部的に油膜切れを起していると考えられます。疲労摩耗粒子・繰返し応力を受けて発生。観察された摩耗粒子の中でも切削粒子、シビア粒子は、将来的な摩耗の進行に繋がる可能性を示唆しているため、傾向監視が必要と思われます。減速機で切削摩耗が発生した場合、減速機内部で使用されている転がり軸受が切削摩耗により生じた軌道面の損傷が起点となって、寿命が分の程度に低下することがあることから、切削摩耗には十分注意する必要があります。切削摩耗の発生原因となる混入異物が残留している場合、この異物により切削摩耗が継続して発生する可能性があります。シビア粒子は、凝着摩耗に分類されます。この摩耗粒子は、ギヤ歯面や軌道面で凝着、破断を繰り返し、この過程で生じる移着粒子が成長して摩耗粒子となります。そのため、ギヤ歯面や軌道面では局部的に油膜切れが発生していることを示しています。この状態が継続した場合、摩耗粒子のサイズは徐々に大型化していき、最終的にはギヤ歯面や軸受の損傷に至る場合があります。Iカップリング発光分光分析【SOAP-T】検出された金属元素から、摩耗粒子の発生箇所は、以下のように推定できました。鉄、鉛、銅、クロム、ニッケル、錫、亜鉛・ギヤ、軸受等リン、モリブデン・添加剤カルシウム、バリウム、アルミニウム、ケイ素、ナトリウム・外部混入異物SOAP-Tの結果、亜鉛がppm検出されました。亜鉛を使用した箇所の溶出・摩耗が発生していると思われます。亜鉛メッキ等であった場合、耐食性が低下して腐食に進展することが懸念されます。鉛を使用した箇所の溶出・摩耗SOAP-Tの結果、鉛が検出されました。鉛が検出される要因は、鉛を使用した部分の溶出・摩耗潤滑油の添加剤防錆剤歯当たりの確認で使用する光明丹であることが考えられます。～について検討しました。亜鉛系添加剤を使用している潤滑油で鉛が検出される場合、潤滑系統内でこれらの金属が亜鉛系添加剤の影響により溶出することが知られています。今回の検出は、この溶出と摩耗の双方によるものと考えられます。ご提供頂いたボンノックMの新油データには、鉛が添加剤として含まれていないことから、ではないと思われます。防錆剤は鉛を含んでおり、この防錆剤を塗布している箇所が溶出している可能性があります。点検で組み立て後に歯当たりの検査を実施した場合、光明丹をギヤに塗布して検査することがあります。この光明丹は鉛丹とも呼ばれ、主成分が鉛であることから、この光明丹がギヤに残っており、潤滑油に溶解して検出された可能性があります。上記のであれば問題ないと思われますが、、であれば、防錆剤を塗布した箇所や材質で鉛を使用した箇所を特定する必要があると思われます。バックラッシご提供いただいた減速機に関する情報からハスバ歯車の組み合わせの段減速機構であり、この歯車の構成から接触点箇所のバックラッシを求めました。尚、不明な部分がありましたので、モジュールを、歯幅をmmと仮定しました。ギヤのバックラッシの増加量を求めた結果、接触点箇所でバックラッシの増加量は、最も大きい箇所で約μmと推定されます。バックラッシ増加分の上限値は、メーカにより差異はあるものの、当社の推奨するバックラッシは、一般に推奨されるμmを管理目安にしています。この値に比較して十分に小さい値です。計数汚染度は当社推奨の管理限界値を超えていました。計数汚染度計数汚染度は、NAS級以上と当社推奨の管理限界値NAS級を超えていました。重量汚染度は、.mg/mlでした。光学顕微鏡写真供試油を濾過したフィルタ表面上の夾雑物を光学顕微鏡で観察した結果、茶褐色の粘ちょう物、金属片、鉄錆、砂等が観察されました。粘度は当社推奨の管理限界値を超えていました。粘度新油に対する粘度変化率は+％でした。これは、当社推奨の管理限界値である±％以内であり、良好と判断します。IRで新油と使用油のスペクトルがほぼ一致していることから、粘度グレードが違う可能性が考えられます。水分は、.ppmと当社推奨の管理限界値の以下であり、良好と判断します。酸価は、.mgKOH/gと新油値.mgKOH/gに比較して高いものの、IRで油劣化の兆候を示すカルボン酸の吸収ピークが確認されていないことから、良好と判断します。IRIRチャートの結果、新油と使用油のスペクトルパターンはほぼ一致し、また、油劣化の兆候を示すカルボン酸の吸収ピークが確認されていないことから、良好と判断します。
報告No.109-09136 報告No.113-00756 | 分析No.109-001160 分析No.113-001506 | 113-001506 | 分析の結果、前回に比較して鉄濃度は減少し、Is値はの乗から変化ないことから摩耗状態は安定しており、現時点では減速機の状態は健全であると判断します。尚、現時点では良好な状態にあると判断できますが、分解点検の必要性を検討するために、後回分析を行い、本分析結果を含めた合計回のデータが健全な範囲にあるかを確認することが重要です。定期的な分析定期的な分析を実施することにより、データの変化から異常の兆候を早期に発見することが可能となります。将来的な摩耗の進行を監視するため、定期的に分析を実施することを推奨します。は、フェログラフィーおよびSOAP/D-SOAPSOAP-Tの結果から総合的に判断した結果、正常な状態にあると考えられます。フェログラフィー【異常摩耗指数：Is値】Is値は異常摩耗の早期発見パラメータのつで、摩耗粒子を定量化するために用います。前回に比較してIs値はの乗から変化はなく、摩耗状態は安定していると考えられます。フェログラフィー【定性分析：摩耗粒子および摩耗形態観察】分析結果から観察された全ての粒子量は少でした。Iカップリング発光分光分析【SOAP-T】検出された金属元素から発生箇所を推定すると、以下の通りでした。鉄、銅、錫、亜鉛・ギヤ、軸受等リン、モリブデン・添加剤カルシウム、アルミニウム、ケイ素、ナトリウム、マグネシウム・外部混入異物
報告No.109-09136 報告No.111-00666 | 分析No.109-001160 分析No.111-003357 | 111-003357 | トライボロジーを活用した設備診断法による結果、潤滑油および減速機は継続使用可能な状態にあると判断します。今後も定期的なトライボロジーを活用した設備診断法によるCBMの実施を推奨します。定期的な分析疲労摩耗の進行を監視するため、定期的に分析を実施し、摩耗の進行状況を確認することを推奨します。バックラッシによる評価トライボロジーを活用した設備診断法では、バックラッシの増加量を分析結果から計算できますので、構造が確認できる図面、ギヤの形式、歯形、モジュール、歯数、歯幅、油入替後の稼働時間ならびに分解点検後の稼働時間をお知らせ下さい。計算結果をご報告いたします。フェログラフィー異常摩耗の早期発見パラメータとして摩耗粒子を定量化して評価するフェログラフィーのIs値は、潤滑状態が正常なの乗でした。摩耗粒子の形態で比較的多く観察された粒子は、繰返し応力を受けて発生する疲労摩耗粒子でした。これらの摩耗粒子が観察された場合、潤滑部で発生している摩耗形態は、疲労による疲労摩耗であることが分かります。Iカップリング発光分光分析供試の潤滑油を分析した結果、検出された金属元素は、SOAP-Tの結果表に示すように、鉄、リン、カルシウム、アルミニウム、ナトリウム、ホウ素、モリブデンでした。検出されたこれらの金属元素から発生箇所を推定すると鉄・ギヤ・軸受等リン、モリブデン・オイル添加剤カルシウム、アルミニウム、ナトリウム、ホウ素・外部混入異物であると思われます。このうち、機械部品が摩耗したと思われる元素はのグループです。計数汚染度は良好でした。粘度、水分、酸価、IRの各データは良好でした。
報告No.109-09136 報告No.112-00213 | 分析No.109-001160 分析No.112-000873 | 112-000873 | トライボ診断の結果から、ギヤおよび軸受の状態を確認する。トライボ診断の結果からフレッティングにより発生する赤錆が多く観察されたことから、ギヤもしくは軸受から微振動が発生していると推定されます。トライボ診断の結果を加味して、振動診断の予測日の信頼性を検証する。ギヤの情報に示す仮定と実際に大きな違いがなければ、ギヤ歯面の状態は良好であり、バックラッシの増加量は減速機の稼動に影響のある状態にはないと思われます。今回観察されたフレッティングにより発生した赤錆をSEM・XMAで詳細に観察しました。その結果、鉄、ニッケルが多く含まれており、さらにクロム、マンガン、モリブデンが含まれていました。この中でも特に、ニッケルが多く含まれていることから、材質はニッケルクロムモリブデン鋼であると推定されます。錫CMを使用した箇所は、高荷重である場合、ギヤの材質が該当し、軸受は一般的に高炭素クロム鋼が用いられることから、材質に間違いがなければ、フレッティングにより発生した赤錆はギヤ歯面から発生したと推定されます。振動診断の結果から軸受の内輪が損傷していることが確認されましたが、トライボ診断の結果からは、現状では軸受の継続使用は問題ない状態にあると思われます。a：転がり軸受の寿命を示すフレーキングにより発生した疲労摩耗粒子が観察されていないことb：フェログラフィーのIs値がの乗と低いことc：D－SOAPの鉄が減少していることd：計数汚染度はランク上昇したものの、フィルタ表面の異物観察で外部混入異物が比較的多く、影響を受けていること但し、今後はギヤ歯面からと推定されるフレッティングにより発生した赤錆が軌道面に噛み込みさらに摩耗が進行し、噛み込み傷が起点となって転がり軸受寿命の指標となるフレーキングに進展することも考えられます。定期的な分析フレッティング摩耗の進行を監視するため、振動診断予測日のヶ月前の月に再分析を実施し、分析データによる摩耗の進行状況を確認することを推奨します。バックラッシによる評価トライボ診断では、バックラッシの増加量を分析結果から計算できますので、モジュール、歯幅、油量、油入替後の稼働時間ならびに分解点検後の稼働時間をお知らせ下さい。計算結果をご報告いたします。フェログラフィーIs値Is値は異常摩耗の早期発見パラメータのつで、摩耗粒子を定量化するために用います。前回に比較してIs値はの乗から乗に低下していました。摩耗粒子および摩耗形態摩耗粒子の形態で比較的多く観察された粒子は、潤滑状態が正常な場合に発生する摩耗粒子フレッティングにより発生する赤錆でした。これらの摩耗粒子が観察された場合、潤滑部で発生している摩耗形態は、正常なマイルド摩耗微振動によるフレッティング摩耗であることが分かります。フレッティングは、・軸と転がり軸受の内輪内面・軸受箱と転がり軸受の外輪外面・転がり軸受の軌道輪と転動体・ギヤ歯面の箇所で発生する可能性があります。今回フレッティングが発生している箇所は、ギヤ歯面であると推定されます。一般に、ギヤ、転がり軸受でフレッティング粒子が見られる場合は、軸ブレ、或いは、キーの緩み、そしてベアリングのクリープが発生していることがあります。特に、キー溝が緩んでいる場合は徐々に振動値が上昇することがあり、また、酸化して硬化したフレッティング粒子が軸受軌道面やギヤ歯面に噛み込み、その傷が疲労剥離の起点となって疲労摩耗へと進展することもあるため、振動監視と潤滑油分析による状態監視を継続するよう推奨します。潤滑状態Is値および摩耗粒子の観察結果から総合的に判断した結果、潤滑状態はやや厳しい状態にあると判断します。Iカップリング発光分光分析【SOAP-T】検出された金属元素は、SOAP-Tの結果表に示すように、鉄、銅、リン、カルシウム、アルミニウム、ナトリウム、モリブデンが検出されました。これらの検出された金属元素から発生箇所を推定すると鉄、銅・軸受・ギヤ等リン、モリブデン・オイル添加剤カルシウム、アルミニウム、ナトリウム・外部混入異物であると思われます。このうち、機械部品が摩耗したと思われる元素はのグループです。バックラッシ増加量減速機の構造から、最も負荷が大きく、摩耗が進行しやすい箇所はスパイラルベベルギヤとスパイラルベベルピニオンと推定されます。このSBGとSBPが接触する歯面におけるピッチ線上の摩耗量を分析結果から定量的に評価しました。ここでは、ベベルギヤのモジュール、歯幅、油量が不明であったため、モジュールを、歯幅をmm、油量をLと仮定して、この部分が摩耗した場合のバックラッシの増加分を分析結果から推定しました。鉄濃度から求めたバックラッシ増加量は.μmとなります。これらの仮定に間違いがなければ、減速機の稼動に全く影響がない状態にあることが分かります。転がり軸受の状態転がり軸受から発生したと思われる疲労摩耗粒子は観察されていないことから、潤滑状態に問題はないと思われます。但し、ギヤ歯面からと推定されるフレッティングにより発生した赤錆が転がり軸受の軌道面に噛み込みさらに摩耗が進行し、転がり軸受の寿命の指標となるフレーキングに進展することが懸念されます。前回に比較して計数汚染度はNAS級からNAS級にランク増加し、当社推奨の管理限界値に到達していました。フィルタ表面の異物観察で鉄錆、砂等が観察されたことから、汚染度が高い要因は、摩耗と外部混入異物の影響と思われます。
報告No.109-09136 報告No.112-00589 | 分析No.109-001160 分析No.112-002463 | 112-002463_date130409 | 分析の結果、潤滑油の劣化は確認されていないことから、継続使用可能な状態にあると判断します。但し、油中の汚染度が高く、汚染物が軌道面に噛み込み摩耗が進行することが懸念されるため、以下の対策を推奨します。軸受分析の結果、軸受は継続使用可能な状態にあると判断します。但し、切削摩耗や疲労摩耗が発生しており、今後も摩耗の進行を傾向監視するため、以下の対策を推奨します。更油および油槽内の清掃潤滑油が汚染されていることから、油槽内は汚染されていると思われますので、更油と油槽内の清掃を推奨します。更油する際には、新油もNAS級程度の清浄な潤滑油を更油することを推奨します。定期的な分析定期的に分析を実施することにより、データの変化から異常の兆候を早期に発見することが可能となります。また、今回は対象設備の初回分析であるため、あと最低でも回分析を実施し、分析データの変化から今後の分析周期を検討することを推奨します。今後、切削摩耗や疲労摩耗の進行が懸念されるため、出来るだけ早めに回目の分析を実施することを推奨します。異種油の混入および油名の確認分析データから新油と一致しないデータが確認されたことから、異種油の混入または油名が違っている可能性があります。油は設備の条件にあった適正な性能のものを使用することが重要であるため、異種油の混入の有無、油名を再確認することを推奨します。を確認する水分、酸価、IRの結果は劣化はなく良好でしたが、粘度当社推奨の管理限界値を超え、IRは新油と使用油のスペクトルパターンから、異種油の混入、または油名の誤りなどが考えられます。粘度粘度は、.mm/sと新油値mm/sに比較して、粘度変化率は-.％で、当社推奨の管理限界値である±％を超えていました。適正な粘度範囲で使用していない場合、潤滑部で油膜切れが発生し、摩耗の進行に繋がることが懸念されます。水分は、.ppmと当社推奨の管理限界値の以下であり、良好と判断します。酸価は、.mgKOH/gと新油値.mgKOH/gに比較して高いものの、IRの結果で油劣化の兆候を示すカルボン酸の吸収が確認されていないことから、良好と判断します。IRIRチャートの結果、油劣化の兆候を示すカルボン酸の吸収が確認されていないことから、良好と判断します。しかし、新油と使用油のスペクトルパターンが一致してない箇所が確認され、異種油の混入、または油名の誤りなどが考えられます。計数汚染度は、当社推奨の管理限界値に到達しており、油中の汚染度は高い状態でした。計数汚染度計数汚染度は、NAS級と当社推奨の管理限界値NAS級に到達していました。重量汚染度は、mg/mlと当社推奨の管理限界値mg/ml以下であり、良好と判断します。光学顕微鏡写真重量汚染度で濾過したフィルタ表面上の夾雑物を光学顕微鏡で観察した結果、鉄錆、砂等が観察されました。はフェログラフィーおよびSOAP-Tの結果から総合的に判断した結果、継続使用は可能ですが、機器の機能を保持するためにも傾向管理が有用と考えます。フェログラフィー【異常摩耗指数：Is値】Is値は異常摩耗の早期発見パラメータのつで、摩耗粒子を定量化するために用います。今回のIs値はの乗と高い値でした。フェログラフィー【定性分析：摩耗粒子および摩耗形態観察】観察された摩耗粒子は、以下の通りでした。切削粒子・異物や金属表面の微小突起による切削摩耗により発生。疲労摩耗粒子・繰返し応力を受けて発生。フリクションポリマ・局部的に高圧・高温となる場合に発生。赤錆・外部から混入したと考えられます。観察された摩耗粒子の中でも切削粒子は、注意が必要です。摩耗形態の中でも切削摩耗は摩耗進行速度が速く、転がり軸受でこの摩耗形態が発生した場合には寿命が分の程度に低下することも知られており、切削摩耗により生じた軌道面の損傷が起点となって、転がり軸受の寿命となるフレーキングに進展することから、傾向監視が必要です。Iカップリング発光分光分析【SOAP-T】検出された金属元素から発生箇所を推定すると、以下の通りでした。鉄、ニッケル、亜鉛・軸受等カルシウム、ナトリウム、モリブデン・外部混入異物
報告No.109-09136 報告No.112-00133 | 分析No.109-001160 分析No.112-000551 | 112-000551 | 潤滑油および軸受は継続使用可能な状態にあると判断します。但し、今後も摩耗の進行を傾向監視するため、以下の対策を推奨します。定期的な分析凝着摩耗の進行を監視するため、定期的に分析を実施し、分析データによる摩耗の進行状況を確認することを推奨します。最適な採油方法本試料油は、機器停止中にドレン口から採油されています。機器が停止している状態では、別紙油中粒子の沈降の影響に示すように油槽内で撹拌がなくなり固形物が沈降するため、油中汚染度は高くなると推定されます。今後の採油は、極力運転中もしくは停止直後の油槽中層部から実施されることを推奨します。フェログラフィーIs値は異常摩耗の早期発見パラメータのつで、摩耗粒子を定量化するために用います。今回のIs値はの乗であり、潤滑状態は厳しいと判断できます。摩耗粒子の形態で比較的多く観察された粒子は、潤滑状態が正常な場合に発生する摩耗粒子金属潤滑部が局部的に油膜切れを起して発生するシビア粒子でした。これらの摩耗粒子が観察された場合、潤滑部で発生している摩耗形態は、正常なマイルド摩耗潤滑状態がやや厳しい凝着摩耗であることが分かります。Iカップリング発光分光分析【SOAP-T】検出された金属元素は、SOAP-Tの結果表に示すように、鉄、鉛、銅、リン、亜鉛、カルシウム、アルミニウム、ナトリウム、モリブデンでした。検出された金属元素から発生箇所を推定すると鉄、鉛、銅、亜鉛・軸受等リン、モリブデン・オイル添加剤カルシウム、アルミニウム、ナトリウム・外部混入異物であると思われます。このうち、機械部品が摩耗したと思われる元素はのグループです。計数汚染度はNAS級以上と当社推奨の管理限界値を超えていました。フィルタ表面の異物観察で鉄錆、砂等が観察されたことから、汚染度が高い要因は、摩耗と外部混入異物の影響と思われます。粘度、水分、酸価、IRの各データは良好でした。
報告No.109-09136 報告No.112-00256 | 分析No.109-001160 分析No.112-001033 | 112-001033 | 潤滑油および減速機は継続使用可能な状態にあると判断します。但し、油中の汚染度が高く、今後も摩耗の進行を傾向監視するため、以下の対策を推奨します。定期的な分析摩耗の進行を監視するため、定期的に分析を実施し、分析データによる摩耗の進行状況を確認することを推奨します。濾過油中の汚染度が高いことから、観察された摩耗粒子や異物等がギヤ歯面や軌道面に噛み込み摩耗が進行することが懸念されるため、濾過を推奨します。フェログラフィーおよびSOAP-Tの結果から総合的に判断した結果、正常な状態にあると考えられます。フェログラフィー【Is値】Is値は異常摩耗の早期発見パラメータのつで、摩耗粒子を定量化するために用います。今回のIs値はの乗と低い値でした。フェログラフィー【摩耗粒子および摩耗形態】分析結果から比較的多く観察された粒子は、以下の通りでした。正常な摩耗粒子・潤滑状態が正常なマイルド摩耗により発生。鉄錆・外部から混入したと考えられます。Iカップリング発光分光分析【SOAP-T】検出された金属元素から発生箇所を推定すると、以下の通りでした。鉄、銅、アンチモン、ニッケル、亜鉛・ギヤ・軸受等リン、モリブデン・添加剤カルシウム、アルミニウム、ナトリウム、マグネシウム・外部混入異物このうち、機械部品が摩耗したと思われる元素はのグループです。バックラッシ増加量による評価トライボ診断では、油中摩耗粒子濃度からバックラッシの増加量を求め、初期のバックラッシに増加量を加え、その合計を設計許容値と比較し減速機の余寿命を判断します。本減速機の構造から摩耗が進行しやすい箇所と推定されるのは、スパイラルベベルギヤとスパイラルベベルピニオンの歯面と考えられ、その部分のバックラッシ増加量を求めました。計算の結果、本減速機のSBGとSBP間のバックラッシの増加量は、時間の稼働時間で約μmとなりました。この増加量は、この増加量は、初期バックラッシをμmとして今回解析結果のバックラッシ増加分μmを加えてもμmとなり、良好な状態にあると考えられます。計数汚染度はNAS級以上と当社推奨の管理限界値を超えていました。SOAP-Tで油の添加剤成分であるリンが検出され、フィルタ表面の異物観察で粘ちょう物、鉄錆、砂等が観察されたことから、汚染度が高い要因は、摩耗とスラッジ、そして外部混入異物の影響と思われます。粘度、水分、酸価、IRの各データは良好でした。RBOTは、minと当社推奨の管理限界値であるmin以上であり、継続使用可能と判断できます。更油を実施した年月以降のRBOT値のデータの変化から余寿命を評価した結果、図RBOTの減少傾向に示す通り年月となりました。本試料油の添加剤は、一般にタービン油に比較して極圧添加剤や摩耗防止剤などの影響で、RBOTの試験結果が変動する傾向があります。そのため、ギヤ油の余寿命の評価を行うためには、RBOTの結果に加え、粘度、酸価、IRなどのデータを総合的に判断することが必要です。今回の分析結果からは、全てのデータは良好であり、本試料油は継続使用可能な状態にあると判断します。
報告No.109-09136 報告No.109-09476 | 分析No.109-001160 分析No.109-002938 | 109-002938 | ・汚染度計数汚染度がNAS級と当社推奨の管理限界値に到達し、フィルタ表面の異物観察で砂等が観察されました。汚染度が増加した要因は、外部混入異物の影響と思われます。・軸受の摩耗SOAP／D－SOAPの結果、軸受の摩耗を示すモリブデンや錫が検出されていないことから、軸受の摩耗は確認されていません。・を示す粘度、水分、全酸価の各データは良好でした。潤滑油および軸受は継続使用可能な状態にあると判断しますが、汚染度が高い要因は今回の採油箇所が採油バルブであるため、バルブ配管内に残留していた異物を採取した可能性が考えられます。今後は、採油前のドレン量を見直すなどして、外部混入異物の影響を排除されることを推奨します。
報告No.106-4556 報告No.106-4556 | 分析No.106-01841 分析No.106-01841 | 106-01841 | 本設備のようなμmサイズの精密なフィルタの設置がある増速機潤滑油系統の濾過効率は、一般に％程度であると思われ、フィルタ性能が期待通り発揮されていれば、フィルタのメッシュサイズより大きな油中粒子は、％がフィルタ通過時に除去されると考えられる。しかし、今回、観察された摩耗粒子の中には、フィルタの濾過によって観察されないと思われるサイズのμmの粒子も観察された。さらに、油中金属濃度の結果、ギヤの主成分である鉄が検出されたのに対して、ブッシュなどの主成分である銅がppmと鉄の倍弱検出された。以上のトライボ診断の結果から、仮に精密フィルタが存在しなかったとした場合、大型の摩耗粒子は今回よりも多かったと推定でき、これにより増速機内部では厳しい金属接触による摩耗が発生していることが想像された。これらのことから、増速機は継続使用可能な状態にあると判断できるものの、今後摩耗の進行に注意が必要であるとともに、スラッジや摩耗粒子によるストレーナの目詰まり発生にも注意が必要で、フィルタに捕捉されている粒子の分析もあわせて必要と判断する。分析の結果、摩耗の形態で金属接触が厳しい場合に発生するシビア粒子が多く観察されたことから、今後摩耗の進行にも注意が必要と考えられた。また、重量汚染度がmg/mlと高い値を示していた。重量汚染度の上昇原因となっている汚染物は、添加剤成分のモリブデン、マグネシウム、亜鉛、リンがスラッジとして析出し、これに摩耗で発生した鉄、銅などが混合して粘性のあるスラッジになっていると推定された。これらのことは、異常摩耗の早期発見パラメータである潤滑状態指数はの乗とやや高く、摩耗の形態は金属接触が厳しい場合に発生するシビア粒子が多く観察されたこと計数汚染度は良好の範囲にあるものの、重量汚染度がmg/mlと高い値を示し、フィルタ表面が茶褐色になっていること油中金属濃度の結果、ギヤやベアリングなどの鉄系材料、ブッシュなどの銅系材料の摩耗、モリブデン、マグネシウム、亜鉛、リンなどの添加剤の析出が検出されたこと以上のことから判断した。
報告No.106-6023 報告No.106-4509 | 分析No.106-00388 分析No.106-00251 | 106-00251 | 提供情報にストレーナサイズが不明となっていたため、ストレーナの影響を織り込んだ診断を行う事は出来ないが、使用されているストレーナサイズが一般的に使用される数μmレベルの精密なストレーナであった場合、添加剤が劣化してスラッジ化したものが認められるため、ストレーナ目詰まりの原因となる可能性が考えられた。尚、摩耗粒子の観察結果から、増速機の潤滑状態は良好であると判断できた。分析の結果、重量汚染度が.mg/mlと高い値を示していた。重量汚染度の上昇原因となっている汚染物は、添加剤成分のモリブデン、マグネシウム、亜鉛、リンが粘性のあるスラッジスラッジとして析出し、これに摩耗で発生した鉄、銅などが混合していると推定された。これらのことは、異常摩耗の早期発見パラメータである潤滑状態指数はの乗とやや高いものの、摩耗の形態はマイルド摩耗と呼ぶ比較的小さな粒子が大勢を占めること計数汚染度は良好の範囲にあるものの、重量汚染度が.mg/mlと高い値を示し、フィルタ表面が茶褐色になっていること油中金属濃度の結果、ギヤやベアリングなどの鉄系材料や銅系材料の摩耗、モリブデン、マグネシウム、亜鉛、リンなどの添加剤の析出が検出されたこと以上のことから判断した。
報告No.109-09136 報告No.114-00149 | 分析No.109-001160 分析No.114-000457 | 114-000457 | 分析の結果、計数汚染度はNAS級以上と当社推奨の管理限界値を超えています。フェログラフィーの結果、異常摩耗の早期発見パラメータであるIs値がレベルと非常に高く、摩耗粒子の形態観察で疲労摩耗粒子が比較的多く観察されており、さらにSOAP-Tで鉄濃度が非常に高い値です。以上の結果から潤滑油が黒くなった原因は、チェーンおよびギヤの摩耗によるものと推定されます。今回観察された摩耗粒子の組成をSEM・XMAで詳細に調べた結果、別紙電子顕微鏡およびXMAによる摩耗粒子の組成割合に示すとおり、鉄、クロム、マンガン、亜鉛、モリブデンを含む粒子であることが分かります。材質はクロムモリブデン鋼、亜鉛はメッキであると推定されます。このまま継続使用した場合、油中の汚染物が潤滑部に噛み込み、さらに摩耗が進行することが懸念されるため、以下の対策を推奨します。尚、IRは当社に新油データがないため、比較して評価することが出来ませんでした。更油およびケース内の清掃油中の汚染度が高いことから、摩耗粒子や異物等が潤滑部に噛み込むことによる摩耗の進行が懸念されるため、更油を推奨します。更油をする際には、ケース内を清掃し、更油する新油もNAS級程度の清浄な潤滑油を更油することを推奨します。最適な採油方法正確なデータによる診断を行うためにも、今後の採油は、極力運転中もしくは停止直後の油槽中層部から実施されることを推奨します。
報告No.109-09136 報告No.113-00463 | 分析No.109-001160 分析No.113-001902 | 113-001902_date140218 | 減速機は継続使用可能な状態にあると判断します。但し、将来的な摩耗進行の有無を確認するためにも傾向監視を継続することが有効です。また、SOAP-Tで新油と一致しないデータが確認されました。異種油の混入および油名の確認分析データから新油と一致しないデータが確認されたことから、異種油の混入または油名が違っている可能性があります。油は設備の条件にあった適正な性能のものを使用することが重要であるため、異種油の混入の有無、油名を再確認することを推奨します。定期的な分析今後懸念される摩耗の進行を監視するため、定期的に分析を実施することを推奨します。診断結果は良好と判断します。粘度前回に比較して今回の粘度は、mm/sからmm/sに上昇していました。新油値mm/sに比較して、粘度変化率は+.％で、当社推奨の管理限界値である±％以内であり、良好と判断します。水分前回に比較して今回の水分は、ppmからに若干増加しているものの、当社推奨の管理限界値の以下であり、良好と判断します。酸価・IR潤滑油の酸化劣化は、酸価およびIRの結果から総合的に判断します。前回に比較して今回の酸価は、.mgKOH/gから.mgKOH/gに上昇しているものの、新油値.mgKOH/g以下であり、IRの結果で酸化劣化の兆候を示すカルボン酸の吸収が確認されていないことから、良好と判断します。は良好でした。計数汚染度前回に比較して今回の計数汚染度は、NAS級からNAS級にランク低下し、当社推奨の管理限界値NAS級以下であり、良好と判断します。重量汚染度前回に比較して今回の重量汚染度は、.mg/mlからmg/mlに増加していました。光学顕微鏡写真重量汚染度で濾過したフィルタ表面上の夾雑物を光学顕微鏡で観察した結果、金属片、鉄錆、砂等が観察されました。総合的に判断した結果、は許容範囲内にあり、機器は継続使用可能と判定しますが、摺動部の摩耗が認められたため、定期的に潤滑油分析を実施し、摩耗推移を監視することが有用と考えます。フェログラフィー【異常摩耗指数：Is値】Is値は異常摩耗の早期発見パラメータのつで、摩耗程度を定量化するために用います。今回のIs値はの乗と、やや高い値であるものの、前回に比較してIs値の上昇傾向は確認されませんでした。フェログラフィー【定性分析：摩耗粒子の形態観察】観察された代表的な粒子は、以下の通りでした。正常な摩耗粒子・潤滑状態が正常なマイルド摩耗により発生。シビア粒子・潤滑状態がやや厳しい凝着摩耗により発生。金属潤滑部が局部的に油膜切れを起していると考えられます。疲労摩耗粒子・繰返し応力を受けて発生。観察された摩耗粒子の中でもシビア粒子は、摩擦面が将来的に異常摩耗へ進展する可能性を示唆しているため、傾向監視が必要と思われます。詳細は、別紙傾向監視が必要な摩耗粒子をご覧ください。Iカップリング発光分光分析【SOAP-T】検出された金属元素と、想定される発生箇所は、以下の通りです。鉄、銅、錫・ギヤ、軸受等リン・添加剤カルシウム、ケイ素、ナトリウム、マグネシウム、モリブデン・外部混入異物SOAP-Tの結果、使用油からモリブデンが高い値で検出されました。モリブデンは、添加剤成分として添加されていることがありますが、モービルギヤXリンの新油は、モリブデンを含んでいないことから、添加剤が投与されたか、異種油の混入、油名の誤り等が考えられます。
|  | 113-001719 | 対象設備は、エンジンオイルの添加剤が化学反応により析出したカルシウム化合物が.とやや高濃度で検出されました。このカルシウム化合物は、軸受で使用されているホワイトメタルよりやや高い硬度であるため軸受表面を摩耗させる原因となります。摩耗の促進要因となるカルシウム化合物を除去するため、更油が必要と判断します。更油および次回点検でピストンリングの点検油中からカルシウム化合物がやや高い濃度で検出されたため、この化合物がコンロッドメタルやクランクピンメタルの摩耗を促進させる懸念があります。化合物発生の原因は、ピストンリングの摩耗によって燃焼ガスのシール性が低下し、燃焼ガス中の硫黄分と油中のカルシウム添加剤が反応するためと考えられます。そのため、更油の実施と、次回点検でピストンリングの摩耗状態の点検を推奨します。定期的な分析今後懸念される切削摩耗、凝着摩耗の進行を監視するため、定期的に分析を実施することを推奨します。新油との比較による評価を示す粘度、塩基価のデータは新油データを基準として評価しています。今回は油名が不明であり新油データとの比較による良否の評価ができませんでしたが、今後分析を実施する場合は、使用している新油を同時に分析することをご検討下さい。はフェログラフィーおよびSOAP-Tの結果から総合的に判断した結果、継続使用は可能ですが、機器の機能を保持するためにも傾向管理が有用と考えます。フェログラフィー【定量分析：Is値】Is値は異常摩耗の早期発見パラメータのつで、摩耗粒子を定量化するために用います。Is値はの乗と、やや高い値でした。フェログラフィー【定性分析：摩耗粒子および摩耗形態観察】分析結果から比較的多く観察された粒子は、以下の通りでした。正常な摩耗粒子・潤滑状態が正常なマイルド摩耗により発生。切削粒子・異物や金属表面の微小突起による切削摩耗により発生。シビア粒子・潤滑状態がやや厳しい凝着摩耗により発生。金属潤滑部が局部的に油膜切れを起していると考えられます。観察された摩耗粒子の中でも切削粒子、シビア粒子は、将来的な異常摩耗の進行に繋がる可能性を示唆しているため、傾向監視が必要と思われます。詳細は、別紙傾向監視が必要な摩耗粒子をご覧ください。Iカップリング発光分光分析【SOAP-T】検出された金属元素から発生箇所を推定すると、以下の通りでした。鉄、鉛、銅、クロム、アンチモン、錫・エンジン部品等リン、亜鉛、カルシウム、マグネシウム、モリブデン・添加剤アルミニウム、ケイ素、ナトリウム・外部混入異物クランクピンメタルの摩耗SOAP-Tで錫がppm、銅がppm検出されたことから、クランクピンメタルが摩耗していると推定されました。詳細は、別紙クランクピンメタルの摩耗をご覧ください。固形カルシウム化合物の生成SOAP-Tでカルシウムが.検出されました。この影響については、別紙固形カルシウム化合物の生成をご覧ください。粘度粘度はmm/sでした。油名が不明であることから評価できませんが、仮に本試料油の新油が.mm/sであるとすると、粘度変化率は+％で、当社推奨の管理限界値である±％以内になります。水分はppmと当社推奨の管理限界値以下であり、良好でした。塩基価は.mgKOH/gでした。
報告No.109-09136 | 分析No.109-001160 | 112-002810 | 油の劣化進行は確認されなかったものの、油中の汚染度が高いことから、以下の対策を推奨します。対象設備は継続使用可能な状態にあると判断します。但し、将来的な摩耗進行の有無を確認するためにも傾向監視を継続することが有効です。濾過摩耗粒子や異物等がギヤ歯面や軸受軌道面に噛み込むことによる摩耗の進行が懸念されるため、可能であれば濾過を推奨します。定期的な分析今後懸念される疲労摩耗の進行を監視するため、定期的に分析を実施することを推奨します。新油との比較による評価を示す粘度、酸価のデータは新油データを基準として評価しています。今回は油名が不明であったため評価できませんでしたが、今後評価する場合は、使用している新油を同時に分析することをご検討下さい。はフェログラフィーおよびSOAP-Tの結果から総合的に判断した結果、継続使用は可能ですが、機器の機能を保持するためにも傾向管理が有用と考えます。フェログラフィー【定量分析：Is値】Is値は異常摩耗の早期発見パラメータのつで、摩耗粒子を定量化するために用います。Is値はの乗と低い値でした。フェログラフィー【定性分析：摩耗粒子および摩耗形態観察】分析結果から比較的多く観察された粒子は、以下の通りでした。疲労摩耗粒子・繰返し応力を受けて発生。Iカップリング発光分光分析【SOAP-T】検出された金属元素から発生箇所を推定すると、以下の通りでした。鉄、鉛、ニッケル、亜鉛・ギヤ、軸受等リン、カルシウム、バリウム・添加剤アルミニウム、ナトリウム、モリブデン・外部混入異物計数汚染度は、NAS級と、当社推奨の管理限界値に到達していました。摩耗粒子の形態観察およびSOAP-Tの結果から、汚染度が高い要因は摩耗と外部混入異物の影響と思われます。粘度粘度はmm/sとISOVG規格内にありました。水分は.ppmと当社推奨の管理限界値以下であり、良好でした。酸価は油名が不明であったため、新油データとの比較ができず評価できませんでした。潤滑油および設備の劣化比較と傾向はフェログラフィーおよびSOAP-Tの結果から総合的に判断した結果、前回同様に傾向管理が必要な状態にあると考えられます。フェログラフィー【定量分析：Is値】Is値は前回に比較しての乗から乗に低下し、低い値でした。フェログラフィー【定性分析：摩耗粒子および摩耗形態観察】前回同様に疲労摩耗粒子が比較的多く観察されました。Iカップリング発光分光分析【SOAP-T】前回に比較して鉄がからppmに減少していました。計数汚染度は、前回に比較してNAS級以上からNAS級にランク低下しているものの、当社推奨の管理限界値NAS級に到達していました。粘度粘度は前回に比較してmm/sからmm/sに上昇しているものの、前回同様にISOVG規格内にありました。水分は前回に比較してppmから.ppmに減少し、前回同様に当社推奨の管理限界値以下であり、良好でした。酸価は前回に比較して.mgKOH/gから.mgKOH/gに低下していることから、油劣化は進行していないと考えられます。
報告No.109-09136 報告No.112-00541 | 分析No.109-001160 分析No.112-002252 | 112-002252 | グリースグリースはちょう度の上昇が確認されていることから、以下の対策を推奨します。軸受は継続使用可能な状態にあると判断します。但し、将来的な摩耗進行の有無を確認するためにも傾向監視を継続することが有効です。定期的な分析定期的に分析を実施することにより、データの変化から異常の兆候を早期に発見することが可能となります。また、今回は対象設備の初回分析であるため、あと最低でも回分析を実施し、分析データの変化を確認することを推奨します。尚、分析結果からSOAP-Tの鉄濃度が比較的高く、摩耗の進行が懸念されるため、出来るだけ早めに回目の分析を実施することを推奨します。はフェログラフィーおよびSOAP-Tの結果から総合的に判断した結果、継続使用は可能ですが、機器の機能を保持するためにも傾向管理が有用と考えます。フェログラフィー【定性分析：摩耗粒子および摩耗形態観察】分析結果から観察された粒子は、以下の通りでした。正常な摩耗粒子・潤滑状態が正常なマイルド摩耗により発生。Iカップリング発光分光分析【SOAP-T】検出された金属元素から発生箇所を推定すると、以下の通りでした。鉄、クロム、錫・軸受等アンチモン、リン、亜鉛、カルシウム、アルミニウム、バリウム、モリブデン・添加剤、増ちょう剤鉄以外に、アンチモン、錫が比較的高い値でした。これらの元素が含まれている材質には、一般にすべり軸受に使用されるホワイトメタルがありますが、本軸受は転がり軸受であり、図面で確認したところホワイトメタルを使用している箇所は確認されませんでした。その他に使用している箇所として考えられるのは、転がり軸受の保持器が考えられます。保持器には、鋼板SリンCC、銅合金、アルミ合金、樹脂などを使用することがあります。この中で、錫が含まれているのはアルミ合金が該当しますが、グリース分析の結果から検出されたアルミニウムは比較的高いことから、保持器の摩耗が考えられました。尚、アンチモンは、未使用グリースから高濃度で検出されていることから、グリースの添加剤として最初から入っているものと思われます。グリースは流動性が低く、新グリースを補給しても油槽内にある全てのグリースが入れ替わることは困難であることから、今回使用されているグリースに入っていない成分が検出された要因は、以前使用していたグリースに含まれていた金属成分が、今回の使用グリースと混合して検出されたと推定されます。グリースの物理的性状グリースの物理的性状は良好と判断します。ちょう度ちょう度は、と当社推奨の管理限界値内であり、良好と判断します。滴点滴点は、と新グリース値に比較して低いものの、良好と判断します。酸価は、mgKOH/gと新グリース値mgKOH/g以下であり、良好と判断します。水分は、と新グリース値ppm以下であり、良好と判断します。IRIRチャートの結果、新油と使用油のスペクトルパターンはほぼ一致し、また、油劣化の兆候を示すカルボン酸の吸収が確認されていないことから、良好と判断します。
報告No.109-09136 | 分析No.109-001160 | 113-001967 | 減速機減速機は継続使用可能な状態にあると判断します。但し、将来的な摩耗進行の有無を確認するためにも傾向監視を継続することが有効です。潤滑油潤滑油は粘度の上昇が確認されました。また、油名が不明であることから、性能評価をすることが出来ませんでしたので、に示す内容をご確認ください。定期的な分析摩耗推移の傾向を把握し、摩耗進行の将来予測を行うために、定期的に分析を実施することを推奨します。粘度グレードの再確認、更油ご提供いただいた情報では粘度グレードがVGであるにもかかわらず、試料油の粘度は.mm/sと粘度グレードが異なっていました。粘度グレードの再確認および粘度が適正でない場合は、更油を推奨します。新油の分析粘度、塩基価は、油の性能を評価するパラメータの一種です。油の性能低下は、新油との比較が必要なことから、未使用油の提供および分析による比較評価を推奨します。はフェログラフィーおよびSOAP-Tの結果から総合的に判断した結果、継続使用は可能ですが、機器の機能を保持するためにも傾向管理が有用と考えます。フェログラフィー【定量分析：Is値】Is値は異常摩耗の早期発見パラメータのつで、摩耗を定量化するために用います。Is値はの乗と低い値でした。フェログラフィー【定性分析：摩耗粒子の形態観察】比較的多く観察された粒子は、以下の通りです。正常な摩耗粒子・潤滑状態が正常なマイルド摩耗により発生。切削粒子・異物や金属表面の微小突起による切削摩耗により発生。シビア粒子・潤滑状態がやや厳しい凝着摩耗により発生。金属潤滑部が局部的に油膜切れを起していると考えられます。疲労摩耗粒子・繰返し応力を受けて発生。観察された摩耗粒子の中でも切削粒子、シビア粒子は、将来的に異常摩耗へ進展する可能性を示唆しているため、傾向監視が必要と思われます。詳細は、別紙傾向監視が必要な摩耗粒子をご覧ください。Iカップリング発光分光分析【SOAP-T】摩耗発生箇所は、以下のように推定します。鉄、鉛、銅、アンチモン、錫・ギヤ、軸受等リン、亜鉛、モリブデン・添加剤カルシウム、バリウム、アルミニウム、ケイ素、ナトリウム、マグネシウム・外部混入異物銅を使用した箇所の溶出・摩耗SOAP-Tの結果、銅がppm検出されたことから、銅を使用した箇所の溶出・摩耗が発生していると思われます。銅は、転がり軸受の保持器で使用されている場合があり、保持器の摩耗が進行することで転動体とのギャップが大きくなると共に振動が増大し、摩耗の進行につながることが懸念されます。さらに、銅以外にも鉛、錫、アンチモンが検出されたことから、材質は鉛青銅であると推定します。この材質は、すべり軸受の材料として資料されていることがあります。減速機の構造にもよりますが、遊星歯車減速機の場合、すべり軸受から摩耗している可能性が考えられます。粘度粘度は.mm/sでした。尚、本試料油の粘度グレードがVGであることを基に評価すると、粘度変化率は+％で、当社推奨の管理限界値である±％を超えていました。適正な粘度範囲で使用していない場合、粘性抵抗が増大することにより、油温が上昇して、油劣化の進行に繋がることが懸念されます。新油との比較による評価が必要です。水分はppmと当社推奨の管理限界値以下であり、良好でした。酸価は.mgKOH/gでした。新油との比較による評価が必要です。
報告No.109-09136 報告No.112-00751 | 分析No.109-001160 分析No.112-003391 | 112-003391 | 油中の水分濃度が高く、増加傾向にあることから、以下の対策を推奨します。軸受分析の結果、油中金属元素に軸受の主成分である錫と鉛が検出されました。一般に軸受は、最上部層が錫・鉛ベース、その下の第二層がニッケルの薄層、第三層がケルメットと呼ばれる銅合金、そして最下層の第四層がベースメタルとして鉄の層構造になっていることが知られています。今回、分析により検出された錫と鉛は、この軸受の最上層部が摩耗したためと推定されます。この摩耗は、潤滑油中のカルシウム添加剤が燃焼ガス中の硫黄分と反応生成した化合物がメタルを摩耗させているためと思われます。当社の研究では、検出されるカルシウム濃度がを超えると軸受摩耗が進展することがわかっています。そのための対策として、可能であればエンジンオイルを濾過、あるいは部分更油を実施するなどしてカルシウム濃度の相対的な濃度の低下策をとることが有用です。また、将来的な摩耗進行の有無を確認するためにも傾向監視の継続を推奨します。次回点検でピストンリングの点検と更油当該機の油中からカルシウム化合物がやや高い濃度で検出されたため、この化合物がコンロッドメタルやクランクメタルの摩耗を促進させる懸念があります。化合物発生の原因は、ピストンリングの摩耗によって燃焼ガスのシール性が低下し、燃焼ガス中の硫黄分と油中のカルシウム添加剤が反応するためと考えられます。そのため、次回点検では第一にピストンリングの摩耗状態の点検を推奨すると共に、第二に、部分更油、或いは、更油を推奨します。更油或いは部分更油による水分濃度の調整水分の影響により金属表面で腐食摩耗が発生し、発生した鉄錆等の粒子が潤滑部に噛み込み摩耗が進行することがありますので、更油或いは部分更油などにより相対的に水分濃度を低くするなどの方法を推奨します。定期的な分析凝着摩耗の進行を監視するため、定期的に分析を実施し、分析データによる摩耗の進行状況を確認することを推奨します。はフェログラフィーおよびSOAP-Tの結果から総合的に判断した結果、継続使用は可能ですが、機器の機能を保持するためにも傾向管理が有用と考えます。フェログラフィー【定量分析：Is値】Is値は異常摩耗の早期発見パラメータのつで、摩耗粒子を定量化するために用います。前回同様に、Is値はの乗とやや高い値でした。フェログラフィー【定性分析：摩耗粒子および摩耗形態観察】分析結果から比較的多く観察された粒子は、以下の通りでした。黒錆・潤滑状態がやや厳しい凝着摩耗により発生。金属接触が厳しく、且つ、高い摩擦熱が発生していると考えられます。観察された摩耗粒子の中でも黒錆は、将来的な摩耗の進行に繋がる可能性を示唆しているため、傾向監視が必要と思われます。黒錆は、凝着摩耗に分類されます。この摩耗粒子は、摺動面で凝着、破断を繰り返し、この過程で生じる移着粒子が成長して摩耗粒子となります。そのため、摺動面では局部的に油膜切れが発生していることを示しています。この状態が継続した場合、摩耗粒子のサイズは徐々に大型化していき、設備の損傷に至る場合がありますので、傾向監視が必要です。Iカップリング発光分光分析【SOAP-T】検出された金属元素から発生箇所を推定すると、以下の通りでした。鉄、鉛、錫・エンジン部品リン、亜鉛、カルシウム、モリブデン・添加剤バリウム、ケイ素、ナトリウム・外部混入異物クランクメタルの摩耗前回に比較して、SOAP-Tで錫がからppmに増加していることから、クランクメタル表面に摩耗が発生していると推定されました。ディーゼルエンジンのクランクメタルは積層構造になっており、クランクメタルの最表面はホワイトメタル層が存在し、その下にニッケル層、さらにその下には銅と鉛の合金であるケルメット層が存在します。ディーゼルエンジンのメタルは、設計上、油膜が正常に形成される流体潤滑が基本であることから、通常の使用においては摩耗しにくいと思われますが、メタルの潤滑部に流体潤滑になりにくい部分が発生するとメタル表面の軟質金属部が摩耗しメタル部のすぐ下のニッケル部まで摩耗し始め、ホワイトメタル層の主成分である錫や鉛、そしてメタルの第二層のニッケルやバックメタルの銅が検出されます。今後、摩耗が進行した場合、軸受が焼付を起こす可能性があるため、注意が必要です。鉛を使用した箇所の溶出・摩耗前回に比較して、SOAP-Tで鉛がppmからppmに増加していました。亜鉛系添加剤を使用している潤滑油で鉛が検出される場合、潤滑系統内で鉛を使用した箇所が亜鉛系添加剤の影響により溶出することが知られています。今後、濃度の増加とともに酸化速度が加速することから油劣化の進行に注意が必要です。カルシウムの析出SOAP-Tでカルシウムがと高い値で検出されました。エンジン油中にカルシウム化合物が高い濃度で検出された場合、この化合物がコンロッドメタルやクランクメタル摺動面に噛み込んで摩耗させたり、メタルに埋め込まれて摩耗を促進させたりする原因になるなどの悪影響を生じることが当社の研究結果から判明しています。この影響については、別紙カルシウムの析出をご覧ください。前回に比較して計数汚染度はNAS級からNAS級にランク上昇し、汚染されていました。フィルタ表面の異物観察で金属片、鉄錆、砂等が観察されたことから、汚染度が高い要因は、摩耗と外部混入異物の影響と思われます。前回同様に粘度、酸価、IR、塩基価は良好でした。水分は前回に比較してppmからppmに増加し、当社推奨の管理限界値のを超えていました。今後、水分の影響でエンジン内部に錆が発生し、その影響で摩耗が発生する懸念があります。
報告No.109-09136 報告No.112-00660 | 分析No.109-001160 分析No.112-003034 | 112-003034_date130313 | 潤滑油の劣化は確認されていないものの、汚染度が高い値であることがわかりました。当該機は分解後および油入替後から今回までの稼働時間が短く、また、提供して頂いた新油が比較的高い汚染状態であることから、実機の汚染度が高い要因は、汚染度がやや高い新油を使用したことに加え、極微小領域から摩耗粒子が発生したためと思われます。減速機異物の噛み込みや金属表面の微小突起により発生する切削摩耗や繰返し応力を受けて発生する疲労摩耗が見られました。通常、継続運転している設備は、運転開始直後に金属同士がなじむ過程があり、その後正常な油膜が形成されて、問題がなければ安定期に入ります。設備の稼働率が低い場合など、停止期間が長いと潤滑油膜は殆どなくなり、再稼動する際に油膜切れを起こしやすい状態になります。今回観察された摩耗粒子は、このような状況で発生したと推定されます。しかし、これらは極微小域に限られることから、摩耗は正常と判断できます。以上より、減速機は継続使用可能な状態にあると判定します。濾過油中の汚染度が高いことから、摩耗粒子や異物等がギヤ歯面や軌道面に噛み込むことによる摩耗の進行が懸念されるため、濾過を推奨します。定期的な分析および分析周期の検討定期的に分析を実施することにより、データの微小な変化から異常の兆候を早期に発見することが可能となります。今後、寿命予測を行うには、今回データを含め少なくとも回の分析データが必要となります。当該機は、年間稼働率が低いことから、採油の機会を検討するのは難しいところがありますが、あと最低でも回分析を実施し、寿命予測を行うと共に分析周期を検討することを推奨します。減速機の摩耗状態フェログラフィーおよびSOAP-Tのデータから総合的に解析した結果、減速機は健全であり、継続使用可能と評価できますが、引続き減速機の機能が保持されていることを確認するためにも、潤滑油診断による傾向管理が有用と考えます。フェログラフィー【定量分析：Is値】Is値は異常摩耗の早期発見パラメータのつで、摩耗程度を定量化するために用います。今回のIs値はの乗と低い値でした。フェログラフィー【定性分析：摩耗粒子および摩耗形態観察】分析結果から比較的多く観察された摩耗粒子は、以下の通りでした。切削粒子・異物や金属表面の微小突起に起因する切削摩耗により発生。疲労摩耗粒子・繰返し応力を受けて発生。観察された摩耗粒子の中でも切削粒子は、将来的な摩耗の進行に繋がる可能性を示唆しているため、傾向監視が必要と思われます。減速機で切削摩耗が発生した場合、減速機内部で使用されている転がり軸受が切削摩耗により生じた軌道面の損傷が起点となって、寿命が分の程度に低下することがあることから、切削摩耗には十分注意する必要があります。切削摩耗の発生原因となる混入異物が残留している場合、この異物により切削摩耗が継続して発生する可能性があります。Iカップリング発光分光分析【SOAP-T】検出された金属元素から、摩耗粒子の発生箇所は、以下のように推定できました。鉄、鉛、銅、クロム、アンチモン、錫、亜鉛・ギヤ、軸受等リン、モリブデン・添加剤カルシウム、バリウム、アルミニウム、ナトリウム・外部混入異物SOAP-Tの結果、亜鉛が.ppm検出されました。亜鉛を使用した箇所の溶出・摩耗が発生していると思われます。亜鉛メッキ等であった場合、耐食性が低下して腐食に進展することが懸念されます。バックラッシご提供いただいた減速機に関する情報からハスバ歯車の組み合わせの段減速機構であり、この歯車の構成から接触点箇所のバックラッシを求めました。尚、不明な部分がありましたので、モジュールを、歯幅をmmと仮定しました。ギヤのバックラッシの増加量を求めた結果、接触点箇所でバックラッシの増加量は、最も大きい箇所で約.μmと推定されます。バックラッシ増加分の上限値は、メーカにより差異はあるものの、当社の推奨するバックラッシは、一般に推奨されるμmを管理目安にしています。この値に比較して十分に小さい値です。計数汚染度は当社推奨の管理限界値を超えていました。計数汚染度計数汚染度は、NAS級以上と当社推奨の管理限界値NAS級を超えていました。重量汚染度は、mg/mlでした。光学顕微鏡写真供試油を濾過したフィルタ表面上の夾雑物を光学顕微鏡で観察した結果、茶褐色の粘ちょう物、金属片、鉄錆、砂等が観察されました。は良好と判断します。粘度新油に対する粘度変化率は+％でした。これは、当社推奨の管理限界値である±％以内であり、良好と判断します。水分は、.ppmと当社推奨の管理限界値の以下であり、良好と判断します。酸価は、.mgKOH/gと新油値.mgKOH/g以下であり、良好と判断します。IRIRチャートの結果、新油と使用油のスペクトルパターンはほぼ一致し、また、油劣化の兆候を示すカルボン酸の吸収ピークが確認されていないことから、良好と判断します。
報告No.109-09136 報告No.114-00001 | 分析No.109-001160 分析No.114-000004 | 114-000004 | 潤滑油は物理的性状が良好の範囲にあるものの、汚染度がやや高いことから今後の汚染度の増加に伴い、汚染物が潤滑部に噛み込むことによる摩耗の発生が懸念されます。また、SOAPの結果で新油と一致しないデータが確認されたことから、使用油の油名が誤っている可能性があります。減速機減速機は継続使用可能な状態にあると判断します。但し、今後の摩耗推移を確認するためにも傾向監視を継続することが有効です。油名の確認SOAPの結果、新油に含まれているモリブデンが検出されず、逆に含まれていないはずの亜鉛が検出されたことから、使用油の油名が違っている可能性があります。油は設備の条件にあった適正な性能のものを使用することが重要であるため、異種油の混入の有無、油名を再確認することを推奨します。定期的な分析今後の汚染度の増加および摩耗推移を監視するため、定期的な分析実施を推奨します。最適な採油方法本試料油は、機器停止中にドレンバルブから採油されているため、別紙油中粒子の沈降の影響に示すように、油中粒子が油槽底部に沈降し、分析データが高濃度に出ている可能性があります。正確なデータによる診断を行うためにも、今後の採油は、極力運転中もしくは停止直後の油槽中層部から実施されることを推奨します。異常摩耗の早期発見のパラメータであるIs値は、前回のレベルからレベルに上昇しているものの、正常です。但し、潤滑部の摩耗が認められたため、定期的に潤滑油分析を実施し、摩耗推移を監視することが有用と考えます。フェログラフィーで観察された代表的な粒子は、以下の通りです。正常な摩耗粒子・潤滑状態が正常なマイルド摩耗により発生。疲労摩耗粒子・繰返し応力による金属疲労で発生。大型化するとフレーキングやスポーリングの発生が懸念されます。バックラッシご提供いただいた情報から、本減速機はスパイラルベベルギヤであり、この部分のバックラッシを求めました。その結果、減速機のギヤ歯面に摩耗が集中していたと仮定した場合、分解点検からのバックラッシ増加量は.μmと推定されました。バックラッシ上限値μmに比較して十分小さい値であることから、良好な状態にあると判断します。計数汚染度はNAS級と、当社推奨の管理限界値以下であるものの、やや高い値でした。フィルタ残渣に鉄錆、砂等が観察されたことから、汚染度が高い要因は、摩耗粒子と外部混入異物の影響と考えられます。粘度、水分、酸価、IRの各データは良好でした。
報告No.109-09136 報告No.112-00589 | 分析No.109-001160 分析No.112-002467 | 112-002467_date130403 | 分析の結果、潤滑油の劣化はなく、汚染度は良好な範囲にあることから、継続使用可能な状態にあると判断します。但し、異種油の混入、または油名が違う可能性がありますので、以下の対策を推奨します。減速機分析の結果、減速機は継続使用可能な状態にあると判断します。但し、疲労摩耗が発生しており、今後も摩耗の進行を傾向監視するため、以下の対策を推奨します。異種油の混入および油名の確認分析データから新油と一致しないデータが確認されたことから、異種油の混入または油名が違っている可能性があります。油は設備の条件にあった適正な性能のものを使用することが重要であるため、異種油の混入の有無、油名を再確認することを推奨します。定期的な分析定期的に分析を実施することにより、データの変化から異常の兆候を早期に発見することが可能となります。また、今回は対象設備の初回分析であるため、あと最低でも回分析を実施し、分析データの変化から今後の分析周期を検討することを推奨します。今後、疲労摩耗の進行が懸念されるため、出来るだけ早めに回目の分析を実施することを推奨します。IRチャートの結果、新油と使用油のスペクトルパターンが一致してない箇所が確認されました。粘度粘度は、mm/sと新油値mm/sに比較して、粘度変化率は-.％で、当社推奨の管理限界値である±％以内であり、良好と判断します。水分は、ppmと当社推奨の管理限界値の以下であり、良好と判断します。酸価は、.mgKOH/gと新油値.mgKOH/g以下であり、良好と判断します。IRIRチャートの結果、新油と使用油のスペクトルパターンが一致してない箇所が確認されました。異種油の混入、または油名の誤りなどが考えられます。は良好と判断します。計数汚染度計数汚染度は、NAS級と当社推奨の管理限界値NAS級以下であり、良好と判断します。重量汚染度は、.mg/mlでした。光学顕微鏡写真重量汚染度で濾過したフィルタ表面上の夾雑物を光学顕微鏡で観察した結果、鉄錆、砂等が観察されました。はフェログラフィーおよびSOAP-Tの結果から総合的に判断した結果、継続使用は可能ですが、機器の機能を保持するためにも傾向管理が有用と考えます。フェログラフィー【定量分析：Is値】Is値は異常摩耗の早期発見パラメータのつで、摩耗粒子を定量化するために用います。今回のIs値はの乗と低い値でした。フェログラフィー【定性分析：摩耗粒子および摩耗形態観察】観察された代表的な摩耗粒子は、以下の通りでした。疲労摩耗粒子・繰返し応力を受けて発生。フリクションポリマ・局部的に高圧・高温となる場合に発生。Iカップリング発光分光分析【SOAP-T】検出された金属元素から発生箇所を推定すると、以下の通りでした。鉄、鉛、ニッケル・ギヤ、軸受等リン、モリブデン・添加剤カルシウム、ナトリウム・外部混入異物バックラッシご提供いただいた減速機に関する情報からハスバ歯車の組み合わせの段減速機構であり、この歯車の構成から接触点箇所のバックラッシを求めました。尚、歯幅が不明でしたので、mmと仮定しました。ギヤのバックラッシの増加量を求めた結果、接触点箇所でバックラッシの増加量は、約.μmと推定されます。バックラッシ増加分の上限値は、メーカにより差異はあるものの、当社の推奨するバックラッシは、一般に推奨されるμmを管理目安にしています。この値に比較して十分に小さい値です。
報告No.109-09136 報告No.113-00286 | 分析No.109-001160 分析No.113-001139 | 113-001139 | 潤滑油の劣化はなく、汚染度は良好な範囲にあることから、継続使用可能と判断します。減速機減速機は継続使用可能な状態にあると判断します。但し、摩耗粒子の形態観察で疲労摩耗粒子が比較的多く観察されたことから、今後の摩耗進行の有無を確認するためにも傾向監視を継続することが有効です。定期的な分析今後懸念される疲労摩耗の進行を監視するため、定期的に分析を実施することを推奨します。フェログラフィーおよびSOAP-Tのデータから総合的に解析した結果、継続使用は可能ですが、今後の機器の機能を確認するためにも傾向管理が有用と考えます。フェログラフィー【定量分析：Is値】Is値は異常摩耗の早期発見パラメータのつで、摩耗程度を定量化するために用います。今回のIs値はの乗と、低い値でした。フェログラフィー【定性分析：摩耗粒子および摩耗形態観察】分析結果から観察された代表的な粒子は、以下の通りでした。疲労摩耗粒子・繰返し応力を受けて発生。Iカップリング発光分光分析【SOAP-T】検出された金属元素から発生箇所を推定すると、以下の通りでした。鉄、錫、亜鉛・ギヤ、軸受等リン・添加剤錫、カルシウム、アルミニウム、ケイ素、ナトリウム、モリブデン・外部混入異物亜鉛を使用した箇所の溶出・摩耗SOAP-Tの結果、亜鉛がppm検出されました。亜鉛を使用した箇所の溶出・摩耗が発生していると思われます。亜鉛メッキ等であった場合、耐食性が低下して腐食に進展することが懸念されます。計数汚染度はNAS級と、当社推奨の管理限界値以下であり、良好でした。潤滑油の劣化状態粘度、水分、酸価、IRの各データは良好でした。
報告No.109-09136 報告No.112-00589 | 分析No.109-001160 分析No.112-002439 | 112-002439_date130409 | 分析の結果、潤滑油の劣化は確認されていないことから、継続使用可能な状態にあると判断します。但し、油中の汚染度が高く、汚染物がギヤ歯面や軌道面に噛み込み摩耗が進行することが懸念されることと、異種油の混入、または油名が違う可能性がありますので、以下の対策を推奨します。減速機分析の結果、減速機は継続使用可能な状態にあると判断します。但し、疲労摩耗が発生しており、今後も摩耗の進行を傾向監視するため、以下の対策を推奨します。異種油の混入および油名の確認分析データから新油と一致しないデータが確認されたことから、異種油の混入または油名が違っている可能性があります。油は設備の条件にあった適正な性能のものを使用することが重要であるため、異種油の混入の有無、油名を再確認することを推奨します。定期的な分析定期的に分析を実施することにより、データの変化から異常の兆候を早期に発見することが可能となります。また、今回は対象設備の初回分析であるため、あと最低でも回分析を実施し、分析データの変化から今後の分析周期を検討することを推奨します。今後、疲労摩耗の進行が懸念されるため、出来るだけ早めに回目の分析を実施することを推奨します。濾過または更油油中の汚染度が高いことから、摩耗粒子や異物等がギヤ歯面や軸受軌道面に噛み込むことによる摩耗の進行が懸念されるため、濾過または更油を推奨します。水分、酸価、IRの結果は、劣化はなく良好でした。しかし、粘度、IR、SOAP-Tの結果から、異種油の混入、または油名の誤りなどが考えられます。粘度粘度は、.mm/sと新油値mm/sに比較して、粘度変化率は+％で、当社推奨の管理限界値である±％を超えていました。適正な粘度範囲で使用していない場合、粘性抵抗が増大することにより、油温が上昇して、油劣化の進行に繋がることが懸念されます。水分は、.ppmと当社推奨の管理限界値の以下であり、良好と判断します。酸価は、.mgKOH/gと新油値.mgKOH/gに比較して高いものの、IRの結果で油劣化の兆候を示すカルボン酸の吸収が確認されていないことから、良好と判断します。IRIRチャートの結果、油劣化の兆候を示すカルボン酸の吸収が確認されていないことから、良好と判断します。しかし、新油と使用油のスペクトルパターンが一致していない箇所が確認されたことと、SOAP-Tで新油に含まれていない亜鉛の添加剤が検出された結果から、異種油の混入、または油名の誤りなどが考えられます。計数汚染度は当社推奨の管理限界値を超えており、油中の汚染度は高い値でした。計数汚染度計数汚染度は、NAS級以上と当社推奨の管理限界値NAS級を超えていました。重量汚染度は、mg/mlでした。光学顕微鏡写真重量汚染度で濾過したフィルタ表面上の夾雑物を光学顕微鏡で観察した結果、金属片、鉄錆、砂等が観察されました。はフェログラフィーおよびSOAP-Tの結果から総合的に判断した結果、継続使用は可能ですが、機器の機能を保持するためにも傾向管理が有用と考えます。フェログラフィー【異常摩耗指数：Is値】Is値は異常摩耗の早期発見パラメータのつで、摩耗粒子を定量化するために用います。今回のIs値はの乗とやや高い値でした。フェログラフィー【定性分析：摩耗粒子および摩耗形態観察】観察された摩耗粒子は、以下の通りでした。疲労摩耗粒子・繰返し応力を受けて発生。フリクションポリマ・局部的に高圧・高温となる場合に発生。Iカップリング発光分光分析【SOAP-T】検出された金属元素から発生箇所を推定すると、以下の通りでした。鉄、鉛、クロム、ニッケル・軸受等リン、亜鉛、モリブデン・添加剤カルシウム、アルミニウム、ナトリウム・外部混入異物SOAP-Tの結果、亜鉛が比較的高い値でした。ご提供頂いた新油ダフニースーパーギヤには、添加剤として含まれていないことから、異種油の混入、または油名の誤りなどが考えられます。バックラッシご提供いただいた減速機に関する情報からハスバ歯車の組み合わせの段減速機構であり、この歯車の構成から接触点箇所のバックラッシを求めました。尚、油量が不明でしたので、Lと仮定しました。ギヤのバックラッシの増加量を求めた結果、接触点箇所でバックラッシの増加量は、約μmと推定されます。バックラッシ増加分の上限値は、メーカにより差異はあるものの、当社の推奨するバックラッシは、一般に推奨されるμmを管理目安にしています。この値に比較して十分に小さい値です。
報告No.109-09136 報告No.112-00382 | 分析No.109-001160 分析No.112-001580 | 112-001580 | 潤滑油および対象設備は継続使用可能な状態にあると判断します。但し、今後も摩耗の進行を傾向監視するため、以下の対策を推奨します。次回点検でピストンリングの点検と更油当該機の油中からカルシウム化合物がやや高い濃度で検出されたため、この化合物がコンロッドメタルやクランクメタルの摩耗を促進させる懸念があります。化合物発生の原因は、ピストンリングの摩耗によって燃焼ガスのシール性が低下し、燃焼ガス中の硫黄分と油中のカルシウム添加剤が反応するためと考えられます。そのため、次回点検では第一にピストンリングの摩耗状態の点検を推奨すると共に、第二に、更油を推奨します。更油或いは部分更油による水分濃度の調整水分の影響により金属表面で腐食摩耗が発生し、発生した鉄錆等の粒子が潤滑部に噛み込み摩耗が進行することがありますので、更油或いは部分更油などにより相対的に水分濃度を低くするなどの方法を推奨します。定期的な分析凝着摩耗の進行を監視するため、定期的に分析を実施し、分析データによる摩耗の進行状況を確認することを推奨します。はフェログラフィーおよびSOAP-Tの結果から総合的に判断した結果、やや厳しい状態にあると考えられます。フェログラフィー【定量分析：Is値】Is値は異常摩耗の早期発見パラメータのつで、摩耗粒子を定量化するために用います。前回に比較してIs値はの乗から乗に上昇し、やや高い値でした。フェログラフィー【定性分析：摩耗粒子および摩耗形態観察】分析結果から比較的多く観察された粒子は、以下の通りでした。正常な摩耗粒子・潤滑状態が正常なマイルド摩耗により発生。黒錆・潤滑状態がやや厳しい凝着摩耗により発生。金属接触が厳しく、且つ、高い摩擦熱が発生していると考えられます。Iカップリング発光分光分析【SOAP-T】検出された金属元素から発生箇所を推定すると、以下の通りでした。鉄、銅、ニッケル・軸受等リン、亜鉛、カルシウム、モリブデン・添加剤ナトリウム・外部混入異物カルシウムの析出前回に比較してSOAP-Tでカルシウムがppmからppmに減少しているものの、やや高い値でした。エンジン油中にカルシウム化合物が高い濃度で検出された場合、この化合物がコンロッドメタルやクランクメタル摺動面に噛み込んで摩耗させたり、メタルに埋め込まれて摩耗を促進させたりする原因になるなどの悪影響を生じることが当社の研究結果から判明しています。この影響については、別紙カルシウムの析出をご覧ください。クランクメタルの摩耗前回に比較してSOAP-Tで銅がppmからppmに増加していたことから、銅を使用した箇所の溶出・摩耗が進行していると推定されます。ディーゼル機関の潤滑油で銅が検出される場合は、クランクメタルが考えられます。ディーゼルエンジンのクランクメタルは積層構造になっており、クランクメタルの最表面はホワイトメタル層が存在し、その下にニッケル層、さらにその下には銅と鉛の合金であるケルメット層が存在します。ディーゼルエンジンのメタルは、設計上、油膜が正常に形成される流体潤滑が基本であることから、通常の使用においては摩耗しにくいと思われますが、メタルの潤滑部に流体潤滑になりにくい部分が発生するとメタル表面の軟質金属部が摩耗しメタル部のすぐ下のニッケル部まで摩耗し始め、ホワイトメタル層の主成分である錫や鉛、そしてメタルの第二層のニッケルやバックメタルの銅が検出されます。今後、摩耗が進行した場合、軸受が焼付を起こす可能性があるため、注意が必要です。その他の銅を使用した箇所の溶出・摩耗その他に潤滑油系統内で銅を使用している箇所は、潤滑油冷却器の配管などが考えられます。この箇所で溶出・摩耗が発生する場合は以下のことが考えられます。潤滑油冷却器の配管で摩耗していた場合、配管取付け部に緩みが生じて配管が振動し、継手部が外れたり、亀裂が生じて冷却水の混入にいたる場合があります。亜鉛系添加剤の影響により、潤滑油冷却器の配管で溶出していた場合、ピンホールが発生して冷却水の混入に至る場合があります。今後、油劣化の進行や水分濃度が上昇することに注意が必要です。計数汚染度前回に比較して計数汚染度はNAS級以上からNAS級にランク低下したものの、汚染されていました。フィルタ表面の異物観察で鉄錆、砂等が観察されたことから、汚染度が高い要因は、摩耗と外部混入異物の影響と思われます。粒度分布粒度分布は.～.μmの範囲にあり、.μmにピークが確認されました。μm以下の粒子が多いことから、燃焼して発生したすす等であることが分かります。前回同様に粘度、酸価、IRの各データは良好でした。水分は、ppmと当社推奨の管理限界値を超えていました。今後、水分の影響でエンジン内部に錆が発生し、その影響で摩耗が発生する懸念があります。
報告No.109-09136 | 分析No.109-001160 | 112-003201 | 潤滑油および対象機器は継続使用可能な状態にあり、保守サイクルおよび手法は問題ないと判断します。但し、油中の汚染度が高いことから、将来的な摩耗進行の有無を確認するためにも傾向監視を継続することが有効です。定期的な分析定期的な分析を実施することにより、データの変化から異常の兆候を早期に発見することが可能となります。今後懸念される凝着摩耗の進行を監視するため、定期的に分析を実施することを推奨します。更油および油槽内の清掃油中の汚染度が高いことから、摩耗粒子や異物等が軸受軌道面に噛み込むことによる摩耗の進行が懸念されるため、可能であれば更油および油槽内の清掃を推奨します。新油との比較による評価を示す粘度、酸価、IRのデータは新油データを基準として評価しています。今回は油名が不明であったため判断できませんでしたが、今後評価する場合は、使用している新油を同時に分析することをご検討下さい。最適な採油方法本試料油は、機器停止中にドレンから採油されているため、分析データが高濃度に出ていると推定されます。正確なデータによる診断を行うためにも、今後の採油は、極力運転中もしくは停止直後の油槽中層部から実施されることを推奨します。フェログラフィーおよびSOAP/D-SOAPのデータから総合的に解析した結果、継続使用は可能ですが、機器の機能を保持するためにも傾向管理が有用と考えます。フェログラフィー【定量分析：Is値】Is値は異常摩耗の早期発見パラメータのつで、摩耗程度を定量化するために用います。今回のIs値はの乗と、やや高い値でした。フェログラフィー【定性分析：摩耗粒子および摩耗形態観察】分析結果から比較的多く観察された粒子は、以下の通りでした。黒錆・潤滑状態がやや厳しい凝着摩耗により発生。金属接触が厳しく、且つ、高い摩擦熱が発生していると考えられます。黒錆は、凝着摩耗に分類されます。これらの摩耗粒子は、軸受軌道面で凝着、破断を繰り返し、この過程で生じる移着粒子が成長して摩耗粒子となります。そのため、軸受軌道面では局部的に油膜切れが発生していることを示しています。この状態が継続した場合、摩耗粒子のサイズは徐々に大型化していき、設備の損傷に至る場合がありますので、傾向監視が必要です。Iカップリング発光分光分析【SOAP/D-SOAP】検出された金属元素から発生箇所を推定すると、以下の通りでした。鉄、鉛、銅、アンチモン、ニッケル、錫・軸受等モリブデン・添加剤リン、カルシウム、バリウム、アルミニウム、ケイ素、ナトリウム・外部混入異物計数汚染度計数汚染度はNAS級以上と当社推奨の管理限界値を超えていました。水分はppmと当社推奨の管理限界値の以下にあり、良好と判断します。潤滑油の劣化状態粘度粘度は.mm/sと新油カタログ値.mm/sに比較して、粘度変化率は+.％であり、当社推奨の管理限界値である±％以内にあり、良好と判断します。酸価は.mgKOH/gでした。IRの結果で、油劣化の兆候を示すカルボン酸の吸収ピークが確認されていないことから、良好と判断します。IRIRの結果、油劣化の兆候を示すカルボン酸の吸収ピークが確認されていないことから、良好と判断します。
報告No.109-09136 報告No.112-00643 | 分析No.109-001160 分析No.112-002878 | 112-002878_date130325 | 分析の結果、潤滑油の劣化はなく、汚染度は良好な範囲にあることから、継続使用可能と判断します。減速機減速機は継続使用可能な状態にあると判断します。但し、疲労摩耗が発生していることから、以下の対策を推奨します。定期的な分析および分析周期の検討定期的に分析を実施することにより、データの変化から異常の兆候を早期に発見することが可能となります。また、今回は対象設備の初回分析であるため、あと最低でも回分析を実施し、分析データの変化から今後の分析周期を検討することを推奨します。今後、疲労摩耗の進行が懸念されるため、出来るだけ早めに回目の分析を実施することを推奨します。はフェログラフィーおよびSOAP-Tの結果から総合的に判断した結果、継続使用は可能ですが、機器の機能を保持するためにも傾向管理が有用と考えます。フェログラフィー【定量分析：Is値】Is値は異常摩耗の早期発見パラメータのつで、摩耗粒子を定量化するために用います。今回のIs値はの乗とやや高い値でした。フェログラフィー【定性分析：摩耗粒子および摩耗形態観察】分析結果から比較的多く観察された摩耗粒子は、以下の通りでした。疲労摩耗粒子・繰返し応力を受けて発生。Iカップリング発光分光分析【SOAP-T】検出された金属元素から発生箇所を推定すると、以下の通りでした。鉄、ニッケル、亜鉛・ギヤ、軸受等リン、モリブデン・添加剤カルシウム、アルミニウム、ナトリウム・外部混入異物は良好と判断します。計数汚染度計数汚染度は、NAS級と当社推奨の管理限界値NAS級以下であり、良好と判断します。重量汚染度は、.g/mlでした。光学顕微鏡写真重量汚染度で濾過したフィルタ表面上の夾雑物を光学顕微鏡で観察した結果、金属片、鉄錆、砂等が観察されました。は良好と判断します。粘度粘度は、mm/sと新油値.mm/sに比較して、粘度変化率は-％で、当社推奨の管理限界値である±％以内にあり、良好と判断します。水分は、ppmと当社推奨の管理限界値の以下であり、良好と判断します。酸価は、.mgKOH/gと新油値.mgKOH/g以下であり、良好と判断します。IRIRの結果、油劣化の兆候を示すカルボン酸の吸収が確認されていないことから、良好と判断します。
|  | 113-001500 | ポンプ反C側軸受は使用可能な状態であり、分解点検で軸受部品を交換する必要はないと判断します。定期的なトライボ診断実施今後の適切な分解点検時期を見出すためにも、定期的な分析による傾向監視により、軸受の潤滑と摩耗の進行状態を確認するよう推奨します。はフェログラフィーおよびSOAP-Tの結果から総合的に判断した結果、継続使用は可能ですが、今後の摩耗進行を確認するためにも傾向管理が有用と考えます。フェログラフィー【定性分析：摩耗粒子および摩耗形態観察】観察された代表的な摩耗粒子は、以下の通りでした。黒錆・潤滑状態がやや厳しい凝着摩耗により発生。局部的に金属接触が厳しく、且つ、高い摩擦熱が発生していると考えられます。黒錆は、凝着摩耗に分類されます。この摩耗粒子は、油膜切れによる軸受軌道面での金属同士の接触時に起こる高い摩擦熱によって鉄が酸化され発生します。この状態が継続した場合、軸受軌道面で焼付が発生し、設備の損傷に至る場合があります。Iカップリング発光分光分析【SOAP-T】検出された金属元素から発生箇所を推定すると、以下の通りでした。鉄、鉛、銅、ニッケル、錫・軸受等リン、亜鉛、カルシウム、バリウム、アルミニウム、ナトリウム、マグネシウム、モリブデン・添加剤、増ちょう剤、外部混入異物
報告No.109-09094 報告No.112-00124 | 分析No.109-000916 分析No.112-000495 | 112-000495_date121122 | 対象設備は継続使用可能な状態にあると判断します。但し、ちょう度が低下していたため、以下の対策を推奨します。グリースの交換ちょう度が低下し、グリースが硬化していることが確認されたことから、ギヤ歯面で油膜切れが発生することが懸念されるため、グリースを交換することを推奨します。定期的な分析凝着摩耗の進行を監視するため、定期的に分析を実施し、分析データによる摩耗の進行状況を確認することを推奨します。はフェログラフィーおよびSOAP-Tの結果から総合的に判断した結果、やや厳しい状態にあると考えられます。フェログラフィー【定性分析：摩耗粒子および摩耗形態観察】分析結果から比較的多く観察された粒子は、以下の通りでした。正常な摩耗粒子・潤滑状態が正常なマイルド摩耗により発生。黒錆・潤滑状態がやや厳しい凝着摩耗により発生。金属接触が厳しく、且つ、高い摩擦熱が発生していると考えられます。Iカップリング発光分光分析【SOAP-T】検出された金属元素から発生箇所を推定すると、以下の通りでした。鉄、鉛、クロム、ニッケル、錫・ギヤ等リン、カルシウム、アルミニウム、ナトリウム、モリブデン・添加剤、増ちょう剤、外部混入異物固形分濃度で鉄が.ppmと比較的高いことから、ギヤ歯面では金属潤滑部が局部的に油膜切れを起している可能性があるため、今後の摩耗の進行に注意が必要です。グリースの物理的性状滴点、酸価、IRの各データは良好でした。ちょう度ちょう度値と基本管理値に比較して低下し、○○管理下限値であるを超えていることから、硬化していることが分かりました。硬化したグリースを使用した場合、油分の流動性がなくなり、軸受等で良好な油膜が保持されにくくなる可能性があります。≪状態監視とパラメータ≫分析の目的および各分析のパラメータは以下の通りです。特性低下目的：グリースの分析結果から、グリースの物理的性状や劣化傾向などを確認する。酸価JISK赤外線吸収スペクトルJISKちょう度JISK滴点JISK摩耗目的：グリース中の摩耗粒子を分析する事により、回転・摺動部の潤滑状態、摩耗劣化の程度、余寿命などを解析する。摩耗診断電子顕微鏡観察JISKX線マイクロアナリシス油中金属濃度JISK≪分析結果≫特性低下酸価：良好酸価mgKOH/gは管理基本値の.mgKOH/gに比較し高くはあるものの、有機物・有機化合物試験の結果で油劣化の兆候を示すカルボン酸の吸収が見られないことから問題は無いと判断します。赤外線吸収スペクトル：良好ちょう度：要処置ちょう度値はと○○管理下限値であるを超えていました。滴点：良好滴点はと管理基本値のに比較し大きな変化はないことから問題は無いと判断します。摩耗摩耗診断：注意摩耗診断の結果、金属潤滑部が局部的に油膜切れを起して発生する黒錆が比較的多く観察されました。電子顕微鏡観察・X線マイクロアナリシス：今回は実施していません。油中金属濃度：注意油中金属濃度の結果、摩耗により発生する鉄が.ppmと比較的高い値でした。
報告No.109-09136 | 分析No.109-001160 | 112-003200 | 潤滑油および対象機器は継続使用可能な状態にあり、保守サイクルおよび手法は問題ないと判断します。但し、油中の汚染度が高いことから、将来的な摩耗進行の有無を確認するためにも傾向監視を継続することが有効です。定期的な分析定期的な分析を実施することにより、データの変化から異常の兆候を早期に発見することが可能となります。今後懸念される疲労摩耗の進行を監視するため、定期的に分析を実施することを推奨します。更油および油槽内の清掃油中の汚染度が高いことから、摩耗粒子や異物等が軸受軌道面に噛み込むことによる摩耗の進行が懸念されるため、可能であれば更油および油槽内の清掃を推奨します。新油との比較による評価を示す粘度、酸価、IRのデータは新油データを基準として評価しています。今回は油名が不明であったため判断できませんでしたが、今後評価する場合は、使用している新油を同時に分析することをご検討下さい。最適な採油方法本試料油は、機器停止中にドレンから採油されているため、分析データが高濃度に出ていると推定されます。正確なデータによる診断を行うためにも、今後の採油は、極力運転中もしくは停止直後の油槽中層部から実施されることを推奨します。フェログラフィーおよびSOAP/D-SOAPのデータから総合的に解析した結果、継続使用は可能ですが、機器の機能を保持するためにも傾向管理が有用と考えます。フェログラフィー【定量分析：Is値】Is値は異常摩耗の早期発見パラメータのつで、摩耗程度を定量化するために用います。今回のIs値はの乗と、高い値でした。フェログラフィー【定性分析：摩耗粒子および摩耗形態観察】分析結果から比較的多く観察された粒子は、以下の通りでした。疲労摩耗粒子・繰返し応力を受けて発生。鉄錆、砂等・外部から混入したと考えられます。Iカップリング発光分光分析【SOAP/D-SOAP】検出された金属元素から発生箇所を推定すると、以下の通りでした。鉄、鉛、銅、アンチモン、ニッケル、錫・軸受等モリブデン・添加剤リン、カルシウム、バリウム、アルミニウム、ケイ素、ナトリウム・外部混入異物計数汚染度計数汚染度はNAS級以上と当社推奨の管理限界値を超えていました。水分は.ppmと当社推奨の管理限界値の以下にあり、良好と判断します。潤滑油の劣化状態粘度粘度は.mm/sと新油カタログ値.mm/sに比較して、粘度変化率は+.％であり、当社推奨の管理限界値である±％以内にあり、良好と判断します。酸価は.mgKOH/gでした。IRの結果で、油劣化の兆候を示すカルボン酸の吸収ピークが確認されていないことから、良好と判断します。IRIRの結果、油劣化の兆候を示すカルボン酸の吸収ピークが確認されていないことから、良好と判断します。
報告No.109-09136 報告No.112-00561 | 分析No.109-001160 分析No.112-002318 | 112-002318_date130318 | 分析の結果、潤滑油の劣化はなく、継続使用可能な状態にあると判断します。但し、潤滑油は水分およびカルシウム化合物がやや高い濃度であることから、以下の対策を推奨します。対象設備分析の結果、対象設備は継続使用可能な状態にあると判断します。但し、将来的な摩耗進行の有無を確認するためにも傾向監視を継続することが有効です。次回点検でピストンリングの点検当該機の油中からカルシウム化合物が非常に高い濃度で検出されたため、この化合物がコンロッドメタルやクランクメタルの摩耗を促進させる懸念があります。化合物発生の原因は、ピストンリングの摩耗によって燃焼ガスのシール性が低下し、燃焼ガス中の硫黄分と油中のカルシウム添加剤が反応するためと考えられます。そのため、次回点検では第一にピストンリングの摩耗状態の点検を推奨します。更油或いは部分更油による水分濃度の調整水分の影響により金属表面で腐食摩耗が発生し、発生した鉄錆等の粒子が潤滑部に噛み込み摩耗が進行することがありますので、更油或いは部分更油などにより相対的に水分濃度を低くするなどの方法を推奨します。定期的な分析今後懸念される凝着摩耗の進行を監視するため、定期的に分析を実施することを推奨します。診断結果水分は当社推奨の管理限界値を超えていました。粘度前回に比較して今回の粘度は、mm/sからmm/sに低下しているものの、新油値mm/sに比較して、粘度変化率は-.％で、当社推奨の管理限界値である±％以内であり、良好と判断します。水分前回に比較して今回の水分は、ppmからppmに減少しているものの、当社推奨の管理限界値を超えていました。今後、水分の影響でエンジン内部に錆が発生し、その影響で摩耗が発生する懸念があります。酸価前回に比較して今回の酸価は、mgKOH/gからmgKOH/gに低下し、新油値mgKOH/g以下であり、良好と判断します。塩基価前回に比較して今回の塩基価は、mgKOH/gからmgKOH/gに低下しているものの、当社推奨の管理限界値mgKOH/g以上であることから、良好と判断します。IRIRチャートの結果、新油と使用油のスペクトルパターンはピークの高さの違いはあるものの、ピークの出ている波数はほぼ一致し、また、油劣化の兆候を示すカルボン酸の吸収が確認されていないことから、良好と判断します。計数汚染度前回同様に計数汚染度は、NAS級以上と汚染されていました。重量汚染度前回に比較して今回の重量汚染度は、mg/mlから.mg/mlに増加していました。光学顕微鏡写真重量汚染度で濾過したフィルタ表面上の夾雑物を光学顕微鏡で観察した結果、金属片、鉄錆、砂、カルシウム化合物等が観察されました。粒度分布粒度分布は、.～.μmの範囲にあり、.μmにピークが確認されました。μm以下の粒子が多いことから、燃焼して発生したすす等であることが分かります。はフェログラフィーおよびSOAP-Tの結果から総合的に判断した結果、継続使用は可能ですが、機器の機能を保持するためにも傾向管理が有用と考えます。フェログラフィー【異常摩耗指数：Is値】Is値は異常摩耗の早期発見パラメータのつで、摩耗粒子を定量化するために用います。前回に比較して今回のIs値は、の乗から変化はないものの、やや高い値でした。フェログラフィー【定性分析：摩耗粒子および摩耗形態観察】分析結果から比較的多く観察された粒子は、以下の通りでした。正常な摩耗粒子・潤滑状態が正常なマイルド摩耗により発生。黒錆・潤滑状態がやや厳しい凝着摩耗により発生。金属接触が厳しく、且つ、高い摩擦熱が発生していると考えられます。フリクションポリマ・局部的に高圧・高温となる場合に発生。観察された摩耗粒子の中でも黒錆は、注意が必要です。黒錆は、凝着摩耗に分類されます。この摩耗粒子は、摺動面で凝着、破断を繰り返し、この過程で生じる移着粒子が成長して摩耗粒子となります。そのため、摺動面では局部的に油膜切れが発生していることを示しています。この状態が継続した場合、摩耗粒子のサイズは徐々に大型化していき、軸受の損傷に至る場合がありますので、傾向監視が必要です。Iカップリング発光分光分析【SOAP-T】検出された金属元素から発生箇所を推定すると、以下の通りでした。鉄、ニッケル、錫・エンジン部品ニッケル、リン、亜鉛、カルシウム、ナトリウム、モリブデン・添加剤カルシウムの析出SOAP-Tの結果、前回に比較してカルシウムが.ppmからppmに増加していました。エンジン油中にカルシウム化合物が高い濃度で検出された場合、この化合物がコンロッドメタルやクランクメタル摺動面に噛み込んで摩耗させたり、メタルに埋め込まれて摩耗を促進させたりする原因になるなどの悪影響を生じることが当社の研究結果から判明しています。この影響については、別紙カルシウムの析出をご覧ください。
報告No.109-09136 報告No.112-00256 | 分析No.109-001160 分析No.112-001034 | 112-001034 | 潤滑油および減速機は継続使用可能な状態にあると判断します。但し、油中の汚染度が高く、今後も摩耗の進行を傾向監視するため、以下の対策を推奨します。定期的な分析摩耗の進行を監視するため、定期的に分析を実施し、分析データによる摩耗の進行状況を確認することを推奨します。濾過油中の汚染度が高いことから、観察された摩耗粒子や異物等がギヤ歯面や軌道面に噛み込み摩耗が進行することが懸念されるため、濾過を推奨します。フェログラフィーおよびSOAP-Tの結果から総合的に判断した結果、正常な状態にあると考えられます。フェログラフィー【Is値】Is値は異常摩耗の早期発見パラメータのつで、摩耗粒子を定量化するために用います。今回のIs値はの乗と低い値でした。フェログラフィー【摩耗粒子および摩耗形態】分析結果から比較的多く観察された粒子は、以下の通りでした。正常な摩耗粒子・潤滑状態が正常なマイルド摩耗により発生。Iカップリング発光分光分析【SOAP-T】検出された金属元素から発生箇所を推定すると、以下の通りでした。鉄、ニッケル、亜鉛・ギヤ・軸受等リン、モリブデン・添加剤カルシウム、アルミニウム、ナトリウム・外部混入異物このうち、機械部品が摩耗したと思われる元素はのグループです。バックラッシ増加量による評価トライボ診断では、油中摩耗粒子濃度からバックラッシの増加量を求め、初期のバックラッシに増加量を加え、その合計を設計許容値と比較し減速機の余寿命を判断します。本減速機の構造から摩耗が進行しやすい箇所と推定されるのは、スパイラルベベルギヤとスパイラルベベルピニオンの歯面と考えられ、その部分のバックラッシ増加量を求めました。計算の結果、本減速機のSBGとSBP間のバックラッシの増加量は、時間の稼働時間で約μmとなりました。この増加量は、初期バックラッシをμmとして今回解析結果のバックラッシ増加分μmを加えてもμmとなり、良好な状態にあると考えられます。計数汚染度はNAS級と当社推奨の管理限界値に到達していました。SOAP-Tで油の添加剤成分であるリンが検出され、フィルタ表面の異物観察で粘ちょう物、鉄錆、砂等が観察されたことから、汚染度が高い要因は、摩耗とスラッジ、そして外部混入異物の影響と思われます。粘度、水分、酸価、IRの各データは良好でした。RBOTは、minと当社推奨の管理限界値であるmin以上であり、継続使用可能と判断できます。更油を実施した年月以降のRBOT値のデータの変化から余寿命を評価した結果、図RBOTの減少傾向に示す通り年月となりました。本試料油の添加剤は、一般にタービン油に比較して極圧添加剤や摩耗防止剤などの影響で、RBOTの試験結果が変動する傾向があります。そのため、ギヤ油の余寿命の評価を行うためには、RBOTの結果に加え、粘度、酸価、IRなどのデータを総合的に判断することが必要です。今回の分析結果からは、全てのデータは良好であり、本試料油は継続使用可能な状態にあると判断します。
報告No.106-0227 報告No.106-6087 | 分析No.106-01279 分析No.106-02005 | 106-02005 | 精点Bを実施した結果、摩耗の安定が確認され、潤滑油も継続使用可能な状態にあると判断します。これらのことは、前回に比較して、計数汚染度は等級に変化がないことSOAP／D-SOAPの鉄及びモリブデン濃度に変化がないこと異常摩耗の早期発見パラメータであるフェログラフィーのIs値がと良好の範囲にあること以上のことから判断しました。
報告No.109-09136 | 分析No.109-001160 | 112-003199 | 対象機器は継続使用可能な状態にあり、保守サイクルおよび手法は問題ないと判断します。但し、油中の汚染度が高く、将来的な摩耗進行の有無を確認するためにも傾向監視を継続することが有効です。濾過または更油油中の汚染度が高いことから、摩耗粒子や異物等が軸受軌道面に噛み込むことによる摩耗の進行が懸念されるため、可能であれば濾過または更油を推奨します。定期的な分析定期的な分析を実施することにより、データの変化から異常の兆候を早期に発見することが可能となります。今後懸念される切削摩耗、疲労摩耗の進行を監視するため、定期的に分析を実施することを推奨します。フェログラフィーおよびSOAP/D-SOAPのデータから総合的に解析した結果、継続使用は可能ですが、機器の機能を保持するためにも傾向管理が有用と考えます。フェログラフィー【定量分析：Is値】Is値は異常摩耗の早期発見パラメータのつで、摩耗程度を定量化するために用います。今回のIs値はの乗と、低い値でした。フェログラフィー【定性分析：摩耗粒子および摩耗形態観察】分析結果から比較的多く観察された粒子は、以下の通りでした。切削粒子・異物や金属表面の微小突起による切削摩耗により発生。疲労摩耗粒子・繰返し応力を受けて発生。フリクションポリマ・局部的に高圧・高温となる場合に発生。観察された摩耗粒子の中でも切削粒子は、将来的な摩耗の進行に繋がる可能性を示唆しているため、傾向監視が必要と思われます。減速機で切削摩耗が発生した場合、減速機内部で使用されている転がり軸受が切削摩耗により生じた軌道面の損傷が起点となって寿命が分の程度に低下することがあることから、切削摩耗には十分注意する必要があります。切削摩耗の発生原因となる混入異物が残留している場合、この異物により切削摩耗が継続して発生する可能性があります。Iカップリング発光分光分析【SOAP/D-SOAP】検出された金属元素から発生箇所を推定すると、以下の通りでした。鉄、銅・ギヤ・軸受等リン、モリブデン・添加剤カルシウム、バリウム、アルミニウム、ナトリウム、ホウ素・外部混入異物平歯車のバックラッシご提供いただいた減速機に関する情報から、平歯車の組み合わせの段変速機構であることが分かりました。この歯車の構成から接触点は合計で箇所となります。ギヤのバックラッシの増加量を求めました。その結果、接触点で平均的に摩耗が発生していたと仮定した場合、バックラッシの増加量は分解点検から時間で×-μmと推定されました。バックラッシ増加分の上限値は、メーカにより差異はあるものの、当社推奨のバックラッシは、一般に推奨されるμmを管理目安にしています。この値に比較して十分に小さい値です。ウォームギヤの摩耗量ご提供いただいた油量とウォームホイールの仕様から、ウォームホイール歯面の平均的な摩耗深さを銅濃度から計算した結果、分解点検から時間で.μmと推定されました。この値はウォームホイールの枚の歯面のピッチ円周にmm幅で均等に摩耗したことを想定して求めていますが、摩耗深さは、すなわちギヤのバックラッシの増量を示すこととなり、設計値と照合することでウォーム減速機のメンテナンス時期を検討する材料にもできます。次回点検時には、メーカが規定するバックラッシ許容値および直近に実施した分解点検の際に計測したと思われる初期バックラッシをお知らせ下さい。これをもとに、使用限界を想定し、次回点検時期を検討いたします。計数汚染度計数汚染度はNAS級と当社推奨の管理限界値を超えていました。水分はppmと当社推奨の管理限界値の以内にあり、良好でした。潤滑油の劣化状態粘度粘度はmm/sと新油値mm/sに比較して、粘度変化率は+.％で、当社推奨の管理限界値である±％以内にあり、良好と判断します。酸価は.mgKOH/gと新油値.mgKOH/g以下にあり、良好と判断します。IRIRの結果、油劣化の兆候を示すカルボン酸の吸収ピークが確認されていないことから、良好と判断します。
報告No.104-0190 報告No.104-6064 | 分析No.104-01395 分析No.104-01489 | 104-01489 | 本試験は、下部スラストを樹脂軸受に変更したため、初期値を確認するために分析を実施しました。初期試験を実施した結果、軸受とランナー摺動面では厳しい金属接触が発生していることが分かりました。ただし、樹脂軸受に含まれているモリブデンが検出されていないことから、樹脂軸受は継続使用可能と判断します。摩耗発生原因は、光学顕微鏡写真に示す外部から混入した鉄錆・砂などの硬い異物が、樹脂軸受の表面に埋め込まれ、これによりランナー側が切削摩耗で摩耗したためと思われます。摩耗したランナー側の表面粗さが大きくなると、粗さに対しての影響が大きいとされる樹脂軸受側にも摩耗が発生することが懸念されるため、計画通りヶ月後に再度分析を実施されることを推奨します。これらのことは、異常摩耗の早期発見パラメータであるフェログラフィーのIs値が、と良好の範囲にあるものの、摩耗粒子形態観察の結果、金属接触が厳しい場合に発生するシビア粒子が多く観察されたこと光学顕微鏡写真に示すように、外部から混入した砂・鉄錆が多く見られたこと以上のことから判断しました。
報告No.109-09136 報告No.112-00509 | 分析No.109-001160 分析No.112-002104 | 112-002104 | トライボ診断の結果から、ギヤおよび軸受の状態を確認する。トライボ診断の結果で前回同様にフレッティングにより発生する赤錆が多く観察されました。この赤錆は、前回のSEMとXMAによる分析の結果からギヤ歯面のフレッティングにより発生したと推定されていますが、バックラッシの増加量は、ギヤの情報に示す仮定と実際に大きな違いがなければ、ギヤ歯面の状態は良好であり、減速機の稼動に影響のある状態にはないと思われます。振動診断の結果から軸受の内輪が損傷していることが確認されましたが、トライボ診断の結果からは、現状では軸受の継続使用は問題ない状態にあると思われます。修理時期の妥当性を検証する。振動診断の結果から運転時間時間で振動加速度が.m/sと振動値の管理限界値を超えていたものの、トライボ診断の結果からは、現状では軸受の継続使用は問題ない状態にあると思われることから、振動法により修理した今回の時期は、潤滑油分析の結果とは以下の点で必ずしも一致していないと思われました。転がり軸受の寿命を示すフレーキングにより発生した疲労摩耗粒子が観察されていないことフェログラフィーのIs値がの乗と低いことD-SOAPの鉄に大きな変化はないこと計数汚染度はランク低下したこと定期的な分析摩耗の進行を監視するため、定期的に分析を実施し、分析データによる摩耗の進行状況を確認することを推奨します。バックラッシによる評価トライボ診断では、バックラッシの増加量を分析結果から計算できますが、今回はギヤの情報を仮定して計算しております。後述のバックラッシ量の計算精度を上げ、結論の信頼性を高めるためには、モジュール、歯幅、油量、油入替後の稼働時間ならびに分解点検後の稼働時間をお知らせ下さい。計算結果をご報告いたします。はフェログラフィーおよびSOAP-Tの結果から総合的に判断した結果、ベアリングには微振動が原因で発生するフレッティング粒子が発生しているものの、直ちに分解を必要とする状態にはなっていないと推定されました。但し、フレッティングは転がり軸受にとって突発的な異常につながりやすい現象であるため、トライボ診断と振動診断を併用し継続して傾向監視する必要があると考えます。フェログラフィー【定量分析：Is値】Is値は異常摩耗の早期発見パラメータのつで、摩耗粒子を定量化するために用います。前回に比較してIs値はの乗から変化はなく、低い値でした。フェログラフィー【定性分析：摩耗粒子および摩耗形態観察】分析結果から比較的多く観察された粒子は、以下の通りでした。正常な摩耗粒子・潤滑状態が正常なマイルド摩耗により発生。赤錆・フレッティングにより発生。観察された摩耗粒子の中でも赤錆は、注意が必要です。フレッティングは、・軸と転がり軸受の内輪内面・軸受箱と転がり軸受の外輪外面・転がり軸受の軌道輪と転動体・ギヤ歯面の箇所で発生する可能性があります。今回フレッティングが発生している箇所は、ギヤ歯面であると推定されます。一般に、ギヤ、転がり軸受でフレッティング粒子が見られる場合は、軸ブレ、或いは、キーの緩み、そしてベアリングのクリープが発生していることがあります。特に、キー溝が緩んでいる場合は徐々に振動値が上昇することがあり、また、酸化により硬化したフレッティング粒子が軸受軌道面やギヤ歯面に噛み込み、その傷が疲労剥離の起点となって疲労摩耗へと進展することもあるため、振動監視と潤滑油分析による状態監視が必要です。Iカップリング発光分光分析【SOAP-T】検出された金属元素から発生箇所を推定すると、以下の通りでした。鉄、銅・軸受、ギヤ等リン、モリブデン・添加剤カルシウム、アルミニウム、ナトリウム・外部混入異物バックラッシ増加量減速機の構造から、最も負荷が大きく、摩耗が進行しやすい箇所はスパイラルベベルギヤとスパイラルベベルピニオンと推定されます。このSBGとSBPが接触する歯面におけるピッチ線上の摩耗量を分析結果から定量的に評価しました。ここでは、ベベルギヤのモジュール、歯幅、油量が不明であったため、モジュールを、歯幅をmm、油量をLと仮定して、この部分が摩耗した場合のバックラッシの増加分を分析結果から推定しました。鉄濃度から求めたバックラッシ増加量は.μmとなります。これらの仮定に間違いがなければ、減速機の稼動に全く影響がない状態にあることが分かります。転がり軸受の状態転がり軸受から発生したと思われる疲労摩耗粒子は観察されていないことから、潤滑状態に問題はないと思われます。但し、ギヤ歯面からと推定されるフレッティングにより発生した赤錆が転がり軸受の軌道面に噛み込みさらに摩耗が進行し、転がり軸受の寿命の指標となるフレーキングに進展することが懸念されます。計数汚染度は、前回に比較してNAS級からNAS級にランク低下し、当社推奨の管理限界値内にあり、良好でした。粘度、水分、酸価、IRの各データは良好でした。
報告No.109-09136 | 分析No.109-001160 | 113-001036 | 分析の結果、は良好の範囲にあることから、継続使用可能な状態にあると判断します。対象設備は継続使用可能な状態にあると判断します。但し、摩耗粒子の形態観察で黒錆が比較的多く観察されていることから、将来的な摩耗進行の有無を確認するためにも傾向監視を継続することが有効です。に示す対策を推奨します。定期的な分析今後懸念される凝着摩耗の進行を監視するため、定期的に分析を実施することを推奨します。分析結果はフェログラフィーおよびSOAPの結果から総合的に判断した結果、継続使用は可能ですが、今後の機器の機能を確認するためにも傾向管理が有用と考えます。フェログラフィー【定量分析：Is値】Is値は異常摩耗の早期発見パラメータのつで、摩耗程度を定量化するために用います。今回のIs値はの乗と低い値でした。フェログラフィー【定性分析：摩耗粒子および摩耗形態観察】分析結果から観察された代表的な粒子は、以下の通りでした。正常な摩耗粒子・潤滑状態が正常なマイルド摩耗により発生。黒錆・潤滑状態がやや厳しい凝着摩耗により発生。金属接触が厳しく、且つ、高い摩擦熱が発生していると考えられます。観察された摩耗粒子の中でも黒錆は、将来的な摩耗の進行に繋がる可能性を示唆しているため、傾向監視が必要と思われます。黒錆は、凝着摩耗に分類されます。これらの摩耗粒子は、摺動面で凝着、破断を繰り返し、この過程で生じる移着粒子が成長して摩耗粒子となります。そのため、摺動面では局部的に油膜切れが発生していることを示しています。この状態が継続した場合、摩耗粒子のサイズは徐々に大型化していき、最終的には機器の損傷に至る場合があります。Iカップリング発光分光分析【SOAP】検出された金属元素から発生箇所を推定すると、以下の通りでした。検出された金属元素 分類 鉄、鉛、銅、ニッケル、錫 エンジン部品 リン、亜鉛、カルシウム、マグネシウム、モリブデン 添加剤 アルミニウム、ケイ素、ナトリウム 外部混入異物 SOAPの結果、銅が検出されたことから、銅を使用した箇所の溶出・摩耗が発生していると推定されます。亜鉛系添加剤を使用している潤滑油で銅が検出される場合、潤滑系統内でこれらの金属が亜鉛系添加剤の影響により溶出することが知られています。今回の検出は、この溶出と摩耗との双方によるものと考えられます。今後、別紙鉱油の酸化に対する金属触媒の影響に示すように濃度の増加に伴い酸化速度が速まる可能性があります。粘度、水分、塩基価の各データは良好でした。
|  | 113-001447 | 分析の結果、油の劣化は確認されなかったことから、継続使用可能と判断します。対象設備は継続使用可能な状態にあると判断します。但し、今後の摩耗進行の有無を確認するためにも傾向監視を継続することが有効です。定期的な分析今後懸念される摩耗の進行を監視するため、定期的に分析を実施することを推奨します。はフェログラフィーおよびSOAP-Tの結果から総合的に判断した結果、継続使用は可能ですが、機器の機能を保持するためにも傾向管理が有用と考えます。フェログラフィー【定量分析：Is値】Is値は異常摩耗の早期発見パラメータのつで、摩耗粒子を定量化するために用います。Is値はの乗と、やや高い値でした。フェログラフィー【定性分析：摩耗粒子および摩耗形態観察】分析結果から比較的多く観察された粒子は、以下の通りでした。正常な摩耗粒子・潤滑状態が正常なマイルド摩耗により発生。Iカップリング発光分光分析【SOAP-T】検出された金属元素から発生箇所を推定すると、以下の通りでした。鉄、鉛、銅、クロム、アンチモン、ニッケル、錫・エンジン部品等リン、亜鉛、カルシウム・添加剤アルミニウム、ケイ素、ナトリウム、マグネシウム、モリブデン・外部混入異物クランクメタルの摩耗SOAP-Tで錫がppm、ニッケルがppm、銅が検出されたことから、クランクメタルが摩耗していると推定されました。ディーゼルエンジンのクランクメタルは積層構造になっており、一般的にクランクメタルの最表面はホワイトメタル層が存在し、その下にニッケル層、さらにその下には銅と鉛の合金であるケルメット層が存在します。メタルが接触すると、先ずホワイトメタル部が摩耗し、その後、すぐ下のニッケル部まで摩耗し始め、最終的にはケルメット層へと摩耗が進みます。その結果、ホワイトメタル層の主成分である錫や鉛、そしてメタルの第二層のニッケルやケルメット層の銅が検出されます。今後、摩耗が進行した場合、軸受が焼付を起こす可能性があるため、注意が必要です。粘度粘度はmm/sと新油値.mm/sに比較して、粘度変化率が+％となっており、当社推奨の管理限界値である±％以内にあり、良好と判断します。水分は.ppmと当社推奨の管理限界値以下であり、良好と判断します。酸価、塩基価酸価はmgKOH/gと新油値mgKOHより高いものの、塩基価がmgKOH/gと当社推奨の管理限界値.以上にあることから、良好と判断します。
|  | 113-001501 | ポンプC側軸受は使用可能な状態であり、分解点検で軸受部品を交換する必要はないと判断します。定期的なトライボ診断実施今後の適切な分解点検時期を見出すためにも、定期的な分析による傾向監視により、軸受の潤滑と摩耗の進行状態を確認するよう推奨します。はフェログラフィーおよびSOAP-Tの結果から総合的に判断した結果、継続使用は可能ですが、今後の摩耗進行を確認するためにも傾向管理が有用と考えます。フェログラフィー【定性分析：摩耗粒子および摩耗形態観察】観察された代表的な摩耗粒子は、以下の通りでした。シビア粒子・潤滑状態がやや厳しい凝着摩耗により発生。金属潤滑部が局部的に油膜切れを起していると考えられます。黒錆・潤滑状態がやや厳しい凝着摩耗により発生。局部的に金属接触が厳しく、且つ、高い摩擦熱が発生していると考えられます。シビア粒子は凝着摩耗に分類されます。これらの摩耗粒子は、軸受軌道面で凝着、破断を繰り返し、この過程で生じる移着粒子が成長して摩耗粒子となります。そのため、軸受軌道面では局部的に油膜切れが発生していることを示しています。この状態が継続した場合、摩耗粒子のサイズは徐々に大型化していき、設備の損傷に至る場合がありますので、傾向監視が必要です。黒錆は、凝着摩耗に分類されます。この摩耗粒子は、油膜切れによる軸受軌道面での金属同士の接触時に起こる高い摩擦熱によって鉄が酸化され発生します。この状態が継続した場合、軸受軌道面で焼付が発生し、設備の損傷に至る場合があります。Iカップリング発光分光分析【SOAP-T】検出された金属元素から発生箇所を推定すると、以下の通りでした。鉄、銅、ニッケル、錫・軸受等リン、亜鉛、カルシウム、バリウム、アルミニウム、ナトリウム、マグネシウム、モリブデン・添加剤、増ちょう剤、外部混入異物
報告No.109-09136 報告No.110-00177 | 分析No.109-001160 分析No.110-000699 | 110-000699 | ・摩耗状態前回に比較してSOAP／D－SOAPの結果、鉄およびモリブデン濃度に大きな変化はなく、異常摩耗の早期発見パラメータであるフェログラフィーのIs値がのマイナス乗と良好でした。・汚染度前回に比較して計数汚染度はNAS級からNAS級にランク減少し、良好でした。・前回同様に粘度、水分、全酸価、IR、RBOTの各データは良好でした。潤滑油および軸受は継続使用可能な状態にあると判断します。
報告No.109-09136 報告No.113-00149 | 分析No.109-001160 分析No.113-000546 | 113-000546 | 減速機は継続使用可能な状態にあると判断します。但し、RBOT試験の結果で潤滑油の余寿命が年月となっていることから、更油計画が必要と判断します。RBOTの限界値には、約％の余裕があるため、分析の結果で推定された月時点で直ちに障害につながる現象は発生しませんが、早めに更油することが必要です。尚、油中の汚染度がやや高いことから、今後も引き続き定期的な分析による傾向監視を推奨します。再分析によるRBOTの減少傾向確認、または更油推定された余寿命である年月までに分析を行いRBOT減少傾向を確認するか、更油の計画をされることを推奨します。定期的な分析今後懸念される汚染度の増加および疲労摩耗の進行を監視するため、定期的に分析を実施することを推奨します。はフェログラフィーおよびSOAP-Tの結果から総合的に判断した結果、継続使用は可能ですが、今後の機器の機能を確認するためにも傾向管理が有用と考えます。フェログラフィー【定量分析：Is値】Is値は異常摩耗の早期発見パラメータのつで、摩耗程度を定量化するために用います。Is値は前回に比較しての乗から変化はなく、低い値でした。フェログラフィー【定性分析：摩耗粒子および摩耗形態観察】分析結果から観察された代表的な粒子は、以下の通りでした。疲労摩耗粒子・繰返し応力を受けて発生。フリクションポリマ・局部的に高圧・高温となる場合に発生。鉄錆等・外部から混入したと考えられます。Iカップリング発光分光分析【SOAP-T】検出された金属元素から発生箇所を推定すると、以下の通りでした。鉄、クロム、アンチモン、錫、亜鉛・ギヤ、軸受等リン、モリブデン・添加剤カルシウム、バリウム、アルミニウム、ケイ素、ナトリウム、マグネシウム・外部混入異物バックラッシ増加量による評価トライボ診断では、油中摩耗粒子濃度からバックラッシの増加量を求め、初期のバックラッシに増加量を加え、その合計を設計許容値と比較し減速機の余寿命を判断します。本減速機の構造から摩耗が進行しやすい箇所と推定されるのは、スパイラルベベルギヤとスパイラルベベルピニオンの歯面と考えられ、その部分のバックラッシ増加量を求めました。計算の結果、本減速機のSBGとSBP間のバックラッシの増加量は、時間の稼働時間で約μmとなりました。この増加量は、初期バックラッシをμmとして今回解析結果のバックラッシ増加分μmを加えてもμmとなり、良好な状態にあると考えられます。計数汚染度は前回に比較して、NAS級以上からNAS級にランク低下し、当社推奨の管理限界値以下にあるものの、やや高い値でした。SOAP-Tで油の添加剤成分であるリンが検出され、フィルタ表面の異物観察で粘ちょう物、金属片、鉄錆、砂等が観察されたことから、汚染度が高い要因は、摩耗とスラッジ、そして外部混入異物の影響と思われます。粘度、水分、酸価、IRの各データは良好でした。RBOTは、minと当社推奨の管理限界値であるmin以上であり、継続使用可能と判断できます。更油を実施した年月以降のRBOT値のデータの変化から余寿命を評価した結果、図RBOTの減少傾向に示す通り年月となりました。但し、年月以降から、RBOTの減少が早くなっており、図RBOTの減少傾向に示すように、年月以降のRBOT値のデータの変化から計算された余寿命は年月となりました。本試料油の添加剤は、一般にタービン油に比較して極圧添加剤や摩耗防止剤などの影響で、RBOTの試験結果が変動する傾向があります。そのため、ギヤ油の余寿命の評価を行うためには、RBOTの結果に加え、粘度、酸価、IRなどのデータを総合的に判断することが必要です。今回の分析結果からは、全てのデータは良好でしたが、余寿命が短いと推定されることから、年月までに分析を行い、RBOT減少傾向を確認するか、更油の計画が必要と判断します。
報告No.109-09136 報告No.112-00660 | 分析No.109-001160 分析No.112-003034 | 112-003034 | 潤滑油の劣化は確認されていないものの、汚染度が高い値であることがわかりました。当該機は分解後および油入替後から今回までの稼働時間が短く、ご提供頂いた新油の汚染度も同じ汚染状態であることから、汚染度が高い要因は、汚染されていた新油を使用したことによるものと思われます。減速機異物の噛み込みや金属表面の微小突起により発生する切削摩耗や繰返し応力を受けて発生する疲労摩耗が見られました。通常、継続運転している設備は、運転開始直後に金属同士がなじむ過程があり、その後正常な油膜が形成されて、問題がなければ安定期に入ります。設備の稼働率が低い場合など、停止期間が長いと潤滑油膜は殆どなくなり、再稼動する際に油膜切れを起こしやすい状態になります。今回観察された摩耗粒子は、このような状況で発生したと推定されます。しかし、これらは極微小域に限られることから、摩耗は正常と判断できます。以上より、減速機は継続使用可能な状態にあると判定します。定期的な分析および分析周期の検討定期的に分析を実施することにより、データの微小な変化から異常の兆候を早期に発見することが可能となります。今後、寿命予測を行うには、今回データを含め少なくとも回の分析データが必要となります。当該機は、年間稼働率が低いことから、採油の機会を検討するのは難しいところがありますが、あと最低でも回分析を実施し、寿命予測を行うと共に分析周期を検討することを推奨します。減速機の摩耗状態フェログラフィーおよびSOAP-Tのデータから総合的に解析した結果、減速機は健全であり、継続使用可能と評価できますが、引続き減速機の機能が保持されていることを確認するためにも、潤滑油診断による傾向管理が有用と考えます。フェログラフィー【定量分析：Is値】Is値は異常摩耗の早期発見パラメータのつで、摩耗程度を定量化するために用います。今回のIs値はの乗と低い値でした。フェログラフィー【定性分析：摩耗粒子および摩耗形態観察】分析結果から比較的多く観察された摩耗粒子は、以下の通りでした。切削粒子・異物や金属表面の微小突起に起因する切削摩耗により発生。疲労摩耗粒子・繰返し応力を受けて発生。観察された摩耗粒子の中でも切削粒子は、将来的な摩耗の進行に繋がる可能性を示唆しているため、傾向監視が必要と思われます。減速機で切削摩耗が発生した場合、減速機内部で使用されている転がり軸受が切削摩耗により生じた軌道面の損傷が起点となって、寿命が分の程度に低下することがあることから、切削摩耗には十分注意する必要があります。切削摩耗の発生原因となる混入異物が残留している場合、この異物により切削摩耗が継続して発生する可能性があります。Iカップリング発光分光分析【SOAP-T】検出された金属元素から、摩耗粒子の発生箇所は、以下のように推定できました。鉄、鉛、銅、クロム、アンチモン、錫、亜鉛・ギヤ、軸受等リン、モリブデン・添加剤カルシウム、バリウム、アルミニウム、ナトリウム・外部混入異物SOAP-Tの結果、亜鉛が.ppm検出されました。亜鉛を使用した箇所の溶出・摩耗が発生していると思われます。亜鉛メッキ等であった場合、耐食性が低下して腐食に進展することが懸念されます。バックラッシご提供いただいた減速機に関する情報からハスバ歯車の組み合わせの段減速機構であり、この歯車の構成から接触点箇所のバックラッシを求めました。尚、不明な部分がありましたので、モジュールを、歯幅をmmと仮定しました。ギヤのバックラッシの増加量を求めた結果、接触点箇所でバックラッシの増加量は、最も大きい箇所で約.μmと推定されます。バックラッシ増加分の上限値は、メーカにより差異はあるものの、当社の推奨するバックラッシは、一般に推奨されるμmを管理目安にしています。この値に比較して十分に小さい値です。計数汚染度は当社推奨の管理限界値を超えていました。計数汚染度計数汚染度は、NAS級以上と当社推奨の管理限界値NAS級を超えていました。重量汚染度は、mg/mlでした。光学顕微鏡写真供試油を濾過したフィルタ表面上の夾雑物を光学顕微鏡で観察した結果、茶褐色の粘ちょう物、金属片、鉄錆、砂等が観察されました。は良好と判断します。粘度新油に対する粘度変化率は+％でした。これは、当社推奨の管理限界値である±％以内であり、良好と判断します。水分は、.ppmと当社推奨の管理限界値の以下であり、良好と判断します。酸価は、.mgKOH/gと新油値.mgKOH/g以下であり、良好と判断します。IRIRチャートの結果、新油と使用油のスペクトルパターンはほぼ一致し、また、油劣化の兆候を示すカルボン酸の吸収ピークが確認されていないことから、良好と判断します。
報告No.109-09136 報告No.112-00589 | 分析No.109-001160 分析No.112-002445 | 112-002445 | 分析の結果、潤滑油の劣化はなく、汚染度は良好な範囲にあることから、継続使用可能な状態にあると判断します。減速機分析の結果、減速機は継続使用可能な状態にあると判断します。但し、疲労摩耗が発生しており、今後も摩耗の進行を傾向監視するため、以下の対策を推奨します。定期的な分析定期的に分析を実施することにより、データの変化から異常の兆候を早期に発見することが可能となります。また、今回は対象設備の初回分析であるため、あと最低でも回分析を実施し、分析データの変化から今後の分析周期を検討することを推奨します。今後、疲労摩耗の進行が懸念されるため、出来るだけ早めに回目の分析を実施することを推奨します。最適な採油方法本試料油は、機器停止中に給油口から採油されているため、分析データが低濃度に出ていると推定されます。正確なデータによる診断を行うためにも、今後の採油は、極力運転中もしくは停止直後の油槽中層部から実施されることを推奨します。はフェログラフィーおよびSOAP-Tの結果から総合的に判断した結果、継続使用は可能ですが、機器の機能を保持するためにも傾向管理が有用と考えます。フェログラフィー【定量分析：Is値】Is値は異常摩耗の早期発見パラメータのつで、摩耗粒子を定量化するために用います。今回のIs値はの乗とやや高い値でした。フェログラフィー【定性分析：摩耗粒子および摩耗形態観察】分析結果から比較的多く観察された摩耗粒子は、以下の通りでした。疲労摩耗粒子・繰返し応力を受けて発生。Iカップリング発光分光分析【SOAP-T】検出された金属元素から発生箇所を推定すると、以下の通りでした。鉄、鉛、ニッケル・軸受等リン、モリブデン・添加剤カルシウム、アルミニウム、ナトリウム・外部混入異物バックラッシご提供いただいた減速機に関する情報からハスバ歯車の組み合わせの段減速機構であり、この歯車の構成から接触点箇所のバックラッシを求めました。尚、油量が不明でしたので、Lと仮定しました。ギヤのバックラッシの増加量を求めた結果、接触点箇所でバックラッシの増加量は、.μmと推定されます。バックラッシ増加分の上限値は、メーカにより差異はあるものの、当社の推奨するバックラッシは、一般に推奨されるμmを管理目安にしています。この値に比較して十分に小さい値です。は良好と判断します。計数汚染度計数汚染度は、NAS級と当社推奨の管理限界値NAS級以下であり、良好と判断します。重量汚染度は、.mg/mlでした。光学顕微鏡写真重量汚染度で濾過したフィルタ表面上の夾雑物を光学顕微鏡で観察した結果、金属片、鉄錆、砂等が観察されました。は良好と判断します。粘度粘度は、mm/sと新油値mm/sに比較して、粘度変化率は+％で、当社推奨の管理限界値である±％以内であり、良好と判断します。水分は、.ppmと当社推奨の管理限界値の以下であり、良好と判断します。酸価は、.mgKOH/gと新油値.mgKOH/g以下であり、良好と判断します。IRIRチャートの結果、新油と使用油のスペクトルパターンはほぼ一致し、また、油劣化の兆候を示すカルボン酸の吸収が確認されていないことから、良好と判断します。
報告No.106-6023 報告No.106-4556 | 分析No.106-00388 分析No.106-01831 | 106-01831 | トライボ診断の結果、増速機は継続使用可能な状態にあると判断できるものの、スラッジや摩耗粒子の増加が確認されており、ストレーナの目詰まり発生に注意が必要である。分析の結果、前回に比較して重量汚染度が.mg/mlから.mg/mlに上昇して高い値を示していた。重量汚染度の上昇原因となっている汚染物は、添加剤成分のモリブデン、マグネシウム、亜鉛、リンがスラッジとして析出し、これに摩耗で発生した鉄、銅などが混合して粘性のあるスラッジになっていると推定された。これらのことは、異常摩耗の早期発見パラメータである潤滑状態指数はの乗とやや高いものの、摩耗の形態はマイルド摩耗と呼ぶ比較的小さな粒子が大勢を占めること計数汚染度は良好の範囲にあるものの、重量汚染度が.mg/mlと高い値を示し、フィルタ表面が茶褐色になっていること油中金属濃度の結果、ギヤやベアリングなどの鉄系材料の摩耗、モリブデン、マグネシウム、亜鉛、リンなどの添加剤の析出が検出されたこと以上のことから判断した。
報告No.109-09136 報告No.113-00468 | 分析No.109-001160 分析No.113-001913 | 113-001913 | 対象設備は継続使用可能な状態にあると判断します。但し、潤滑油は水分が高く、また、摩耗促進の要因となる固形のカルシウム化合物が非常に高い値で検出されたことから以下の対策を推奨します。対策至急更油および次回点検でピストンリング、シリンダライナの点検油中の水分の影響により金属表面で腐食摩耗が発生し、発生した鉄錆等の粒子が潤滑部に噛み込み摩耗が進行する懸念があります。また、固形のカルシウム化合物が非常に高い濃度で検出されたため、この化合物がコンロッドメタルやクランクメタルの摩耗を促進させる可能性があることから、至急更油を推奨します。カルシウム化合物発生の原因は、ピストンリングやシリンダライナの摩耗によって燃焼ガスのシール性が低下し、燃焼ガス中の硫黄分と油中のカルシウム添加剤が中和反応するためと考えられます。そのため、次回点検ではピストンリングおよびシリンダライナの摩耗状態の点検を推奨します。定期的な分析今後懸念される切削摩耗、凝着摩耗の進行を監視するため、定期的に分析を実施することを推奨します。診断結果水分は当社推奨の管理限界値を超えていました。粘度前回に比較して今回の粘度は、mm/sからmm/sに上昇していました。新油値mm/sに比較して、粘度変化率は-.％で、当社推奨の管理限界値である±％以内であり、良好と判断します。水分前回に比較して今回の水分は、ppmからppmに増加し、当社推奨の管理限界値のを超えていました。今後、水分の影響でエンジン内部に錆が発生し、その影響で摩耗が発生する懸念があります。酸価・塩基価・IR酸価劣化の進行度は、酸価、塩基価、IRの結果から総合的に判断します。前回に比較して今回の酸価は、mgKOH/gからmgKOH/gに上昇していました。塩基価は前回に比較してmgKOH/gから.mgKOH/gと、当社推奨の管理限界値mgKOH/g以上にあるものの、大きく低下していました。IRの結果で油劣化の兆候を示すカルボン酸の吸収が確認されていないことから、現状は酸化劣化していないと判断しますが、今後の劣化進行が懸念されます。計数汚染度前回同様に今回の計数汚染度は、NAS級を上回っており、汚染されていました。重量汚染度前回に比較して今回の重量汚染度は、.mg/mlから.mg/mlに増加していました。光学顕微鏡写真重量汚染度で濾過したフィルタ表面上の夾雑物を光学顕微鏡で観察した結果、鉄錆、砂等が観察されました。粒度分布粒度分布は、.～.μmの範囲にあり、.μmにピークが確認されました。μm以下の粒子が多いことから、燃焼して発生したすす等であることが分かります。総合的に判断した結果、は許容範囲内にあり、機器は継続使用可能と判定しますが、摺動部の摩耗が認められたため、定期的に潤滑油分析を実施し、摩耗推移を監視することが有用と考えます。フェログラフィー【異常摩耗指数：Is値】Is値は異常摩耗の早期発見パラメータのつで、摩耗程度を定量化するために用います。今回のIs値はの乗と、やや高い値でした。また、前回に比較してIs値の上昇が確認されたことから、Is値の上昇傾向および限界値到達予測を表に示しました。Is値が限界値に達するのは年月と推定されました。フェログラフィー【定性分析：摩耗粒子の形態観察】観察された代表的な粒子は、以下の通りでした。正常な摩耗粒子・潤滑状態が正常なマイルド摩耗により発生。シビア粒子・潤滑状態がやや厳しい凝着摩耗により発生。極微小領域で油膜切れが発生したことを示します。観察された摩耗粒子の中でもシビア粒子は、摩擦面が将来的に異常摩耗へ進展する可能性を示唆しているため、傾向監視が有用と思われます。詳細は、別紙傾向監視が必要な摩耗粒子をご覧ください。Iカップリング発光分光分析【SOAP-T】検出された金属元素と、想定される発生箇所は、以下の通りです。鉄、鉛、銅、クロム、アンチモン、錫・エンジン部品リン、亜鉛、カルシウム、モリブデン・添加剤バリウム、アルミニウム、ケイ素、ナトリウム、マグネシウム・外部混入異物コンロッドメタル、クランクメタルの摩耗SOAP-Tで錫がppm、鉛が.ppm、銅が検出されたことから、コンロッドメタル、クランクメタルが摩耗していると推定されます。現時点では低濃度であることから継続使用可能と判断しますが、今後、摩耗が進行し異常摩耗に進展することを防止するため、摩耗推移の監視が有用です。詳細は、別紙コンロッドメタル・クランクメタルの摩耗をご覧ください。固形カルシウム化合物の生成SOAP-Tでカルシウムがppm検出されました。この固形カルシウムは、潤滑油に混入した燃焼ガス中の酸成分がカルシウム添加剤と中和反応して生成される比較的硬い化合物のため、摺動面に噛み込み、切削摩耗が進行することが懸念されます。詳細は、別紙固形カルシウム化合物の生成をご覧ください。
報告No.106-6023 報告No.106-4556 | 分析No.106-00388 分析No.106-01574 | 106-01574 | トライボ診断の結果、増速機は継続使用可能な状態にあると判断できるものの、スラッジや摩耗粒子の増加が確認されており、ストレーナの目詰まり発生に注意が必要である。分析の結果、前回に比較して重量汚染度が.mg/mlから.mg/mlに上昇して高い値を示していた。重量汚染度の上昇原因となっている汚染物は、添加剤成分のモリブデン、マグネシウム、亜鉛、リンがスラッジとして析出し、これに摩耗で発生した鉄、銅などが混合して粘性のあるスラッジになっていると推定された。これらのことは、異常摩耗の早期発見パラメータである潤滑状態指数はの乗とやや高いものの、摩耗の形態はマイルド摩耗と呼ぶ比較的小さな粒子が大勢を占めること計数汚染度は当社推奨の管理限界値に到達し、重量汚染度が.mg/mlと高い値を示し、フィルタ表面が茶褐色になっていること油中金属濃度の結果、ギヤやベアリングなどの鉄系材料の摩耗、モリブデン、マグネシウム、亜鉛、リンなどの添加剤の析出が検出されたこと以上のことから判断した。
報告No.109-09136 報告No.113-00463 | 分析No.109-001160 分析No.113-001893 | 113-001893 | 分析の結果、グリース中に観察された摩耗粒子には潤滑状態が厳しい場合に発生する大型の摩耗粒子が確認されたことから、軸受内部の摩耗状態が厳しくなっている可能性が考えられました。また、グリースはちょう度の低下が確認されました。軸受点検の計画軸受の摩耗状態が厳しくなっている可能性があるため、念のため軸受点検の計画を推奨します。グリースの交換ちょう度の低下が確認されたことから、グリースが硬化しており、今後、油分の流動性がなくなり、軸受等で良好な油膜が保持されにくくなることから、グリースを交換されることを推奨します。診断結果グリースのちょう度は当社推奨の管理限界値を超えていました。ちょう度前回に比較して今回のちょう度は、からに低下していました。当社推奨の管理下限値のを下回っていることから、グリースが硬化していることが分かりました。硬化したグリースを使用した場合、油分の流動性がなくなり、軸受等で良好な油膜が保持されにくくなる可能性があります。滴点前回に比較して今回の滴点は、からに上昇していました。新グリース値のに比較して低下しているものの、良好と判断します。酸価・IR酸価劣化の進行度は、酸価およびIRの結果から総合的に判断します。前回に比較して今回の酸価は、mgKOH/gからmgKOH/gに上昇していました。新グリース値mgKOH/g以下であり、IRの結果で油劣化の兆候を示すカルボン酸の吸収が確認されていないことから、良好と判断します。水分前回に比較して今回の水分は、ppmから.ppmに減少していました。新グリース値以下であり、良好の範囲にあると判断します。総合的に判断した結果、は厳しい状態にある可能性が考えられます。フェログラフィー【定性分析：摩耗粒子および摩耗形態観察】観察された代表的な粒子は、以下の通りでした。シビア粒子・潤滑状態がやや厳しい凝着摩耗により発生。金属潤滑部が局部的に油膜切れを起していると考えられます。観察された摩耗粒子の中でもシビア粒子は、摩擦面が将来的に異常摩耗へ進展する可能性を示唆しているため、傾向監視が必要と思われます。詳細は、別紙傾向監視が必要な摩耗粒子をご覧ください。今回、～μmサイズの大型のシビア粒子が確認されたことから、軸受の摩耗状態は厳しくなっている可能性があります。Iカップリング発光分光分析【SOAP-T】検出された金属元素と、想定される発生箇所は、以下の通りです。鉄、鉛、銅、クロム、ニッケル、錫、アルミニウム・軸受等ニッケル、リン、亜鉛、カルシウム、バリウム、アルミニウム、ナトリウム、マグネシウム、モリブデン・添加剤、増ちょう剤、外部混入異物等銅が比較的高い値であり、銅を使用した箇所の摩耗が懸念されます。転がり軸受の場合、保持器で銅を使用していることがあり、本軸受の保持器が銅である場合、今後、摩耗が進行することで転動体とのギャップが大きくなると共に振動が増大し、摩耗の進行につながることが懸念されます。
報告No.109-09136 報告No.112-00635 | 分析No.109-001160 分析No.112-002848 | 112-002848 | 分析の結果、潤滑油および対象設備は継続使用可能な状態にあると判断します。但し、今後も摩耗の進行を傾向監視するため、以下の対策を推奨します。定期的な分析定期的に分析を実施することにより、データの変化から異常の兆候を早期に発見することが可能となります。今回初回分析であるため、あと最低でも回分析を実施することにより、分析データの変化を確認し、分析周期を検討することを推奨します。今後懸念される凝着摩耗の進行を確認するため、出来るだけ早めに回目の分析を実施することを推奨します。はフェログラフィーおよびSOAP-Tの結果から総合的に判断した結果、傾向管理が必要な状態にあると考えられます。フェログラフィー【定量分析：Is値】Is値は異常摩耗の早期発見パラメータのつで、摩耗粒子を定量化するために用います。今回のIs値はの乗とやや高い値でした。フェログラフィー【定性分析：摩耗粒子および摩耗形態観察】分析結果から比較的多く観察された粒子は、以下の通りでした。正常な摩耗粒子・潤滑状態が正常なマイルド摩耗により発生。黒錆・潤滑状態がやや厳しい凝着摩耗により発生。金属接触が厳しく、且つ、高い摩擦熱が発生していると考えられます。フリクションポリマ・局部的に高圧・高温となる場合に発生。観察された摩耗粒子の中でもフリクションポリマは、注意が必要です。フリクションポリマは、潤滑油が摺動面に押し込められ高圧状態になると同時に、圧縮熱により高温状態になった結果、基油自身が重合反応を起こし生成することが知られています。そのため、高圧高温状態の解消がなされなければ、潤滑油の劣化が進行し、粘度上昇に因る潤滑異常に進展する場合があります。Iカップリング発光分光分析【SOAP-T】検出された金属元素から発生箇所を推定すると、以下の通りでした。鉄、ニッケル、錫・エンジン部品リン、亜鉛、カルシウム・添加剤バリウム、ナトリウム、モリブデン・外部混入異物メタルの摩耗SOAP-Tで軸受メタルの主成分である錫がppm検出されました。潤滑状態が直ちに異常にならないと思われますが、メタル成分が検出されていることからメタルの一部に油膜切れが発生していることの証です。一般に非常用ディーゼル発電機の稼働率は低稼働率であり、起動停止回数が多い傾向にあるため、本機のメタル成分の増加要因は起動停止時に油膜切れが生じて発生していると推定されます。一定期間経過後に再分析し、傾向監視によるメタルの摩耗状態を確認する必要があると思われます。計数汚染度計数汚染度はNAS級以上と汚染されていました。粒度分布粒度分布は.～μmの範囲にあり、.μmにピークが確認されました。μm以下の粒子が多いことから、燃焼して発生したすす等であることが分かりました。は良好と判断します。粘度粘度は、mm/sと新油値.mm/sに比較して、粘度変化率は-％で、当社推奨の管理限界値である±％以内にあり、良好と判断します。水分は、ppmと当社推奨の管理限界値の以下であり、良好と判断します。酸価は、mgKOH/gと新油値mgKOH/gに比較して高いものの、IRの結果、油劣化の兆候を示すカルボン酸の吸収が確認されていないことから、良好と判断します。塩基価は、mgKOH/gと当社推奨の管理限界値であるmgKOH/g以上であり、良好と判断します。IRIRチャートの結果、新油と使用油のスペクトルパターンはほぼ一致し、また、油劣化の兆候を示すカルボン酸の吸収が確認されていないことから、良好と判断します。
報告No.109-09136 報告No.113-00286 | 分析No.109-001160 分析No.113-001140 | 113-001140 | 潤滑油の劣化は確認されなかったものの、油中の汚染度がやや高いことから、異物の影響で将来的に摩耗が進行することが懸念されることからに示す対策を推奨します。減速機減速機は継続使用可能な状態にあると判断します。但し、摩耗粒子の形態観察で疲労摩耗粒子が比較的多く観察されたことから、今後の摩耗進行の有無を確認するためにも傾向監視を継続することが有効です。定期的な分析今後懸念される疲労摩耗、切削摩耗の進行を監視するため、定期的に分析を実施することを推奨します。フェログラフィーおよびSOAP-Tのデータから総合的に解析した結果、継続使用は可能ですが、今後の機器の機能を確認するためにも傾向管理が有用と考えます。フェログラフィー【定量分析：Is値】Is値は異常摩耗の早期発見パラメータのつで、摩耗程度を定量化するために用います。今回のIs値はの乗と、低い値でした。フェログラフィー【定性分析：摩耗粒子および摩耗形態観察】分析結果から観察された代表的な粒子は、以下の通りでした。疲労摩耗粒子・繰返し応力を受けて発生。Iカップリング発光分光分析【SOAP-T】検出された金属元素から発生箇所を推定すると、以下の通りでした。鉄、錫、亜鉛・ギヤ、軸受等リン・添加剤錫、カルシウム、アルミニウム、ナトリウム、モリブデン・外部混入異物亜鉛を使用した箇所の溶出・摩耗SOAP-Tの結果、亜鉛がppm検出されました。亜鉛を使用した箇所の溶出・摩耗が発生していると思われます。亜鉛メッキ等であった場合、耐食性が低下して腐食に進展することが懸念されます。計数汚染度はNAS級と、当社推奨の管理限界値以下であるものの、やや高い値でした。SOAP-Tで油の添加剤成分であるリンが検出され、フィルタ表面の異物観察で表面が茶褐色であり、粘ちょう物、金属片、鉄錆、砂等が観察されたことから、汚染度が高い要因は、スラッジ、摩耗、外部混入異物の影響と思われます。潤滑油の劣化状態粘度、水分、酸価、IRの各データは良好でした。
報告No.109-09136 報告No.113-00093 | 分析No.109-001160 分析No.113-000371 | 113-000371_date130823 | 分析の結果、油の劣化は確認されていないものの、油中の汚染度が高いことから、以下の対策を推奨します。軸受分析の結果、軸受は継続使用可能な状態にあると判断します。但し、将来的な摩耗進行の有無を確認するためにも傾向監視を継続することが有効です。更油油中の汚染度が高いことから、摩耗粒子や異物等が軸受軌道面に噛み込むことによる摩耗の進行が懸念されるため、設備油量が少ないことから、更油を推奨します。定期的な分析および分析周期の検討定期的に分析を実施することにより、データの変化から異常の兆候を早期に発見することが可能となります。また、今回は対象設備の初回分析であるため、あと最低でも回分析を実施し、分析データの変化から今後の分析周期を検討することを推奨します。今後、凝着摩耗の進行が懸念されるため、出来るだけ早めに回目の分析を実施することを推奨します。はフェログラフィーおよびSOAP-Tの結果から総合的に判断した結果、継続使用は可能ですが、機器の機能を保持するためにも傾向管理が有用と考えます。フェログラフィー【定量分析：Is値】Is値は異常摩耗の早期発見パラメータのつで、摩耗程度を定量化するために用います。今回のIs値はの乗とやや高い値でした。フェログラフィー【定性分析：摩耗粒子および摩耗形態観察】分析結果から比較的多く観察された摩耗粒子は、以下の通りでした。銅系シビア粒子・潤滑状態がやや厳しい凝着摩耗により発生。金属潤滑部が局部的に油膜切れを起していると考えられます。フリクションポリマ・局部的に高圧・高温となる場合に発生。鉄錆・外部から混入したと考えられます。観察された摩耗粒子の中でも銅系シビア粒子は、注意が必要です。銅系シビア粒子、凝着摩耗に分類されます。これらの摩耗粒子は、軸受軌道面で凝着、破断を繰り返し、この過程で生じる移着粒子が成長して摩耗粒子となります。そのため、軸受軌道面では局部的に油膜切れが発生していることを示しています。この状態が継続した場合、摩耗粒子のサイズは徐々に大型化していき、設備の損傷に至る場合がありますので、傾向監視が必要です。Iカップリング発光分光分析【SOAP-T】検出された金属元素から発生箇所を推定すると、以下の通りでした。鉄、銅、錫、亜鉛・軸受、保持器等リン、モリブデン・添加剤カルシウム、アルミニウム、ナトリウム・外部混入異物銅がppmと比較的高い値であり、さらに錫、亜鉛が検出されました。銅を使用した箇所は、転がり軸受であれば保持器が考えられます。保持器に青銅を使用している場合、銅以外にも錫、亜鉛が含まれているため、これらの元素が検出されることもあります。保持器の摩耗であった場合、摩耗が進行することで転動体とのギャップが大きくなると共に振動が増大し、更なる摩耗の進行につながることが懸念されます。一方、銅を使用した箇所が保持器でない場合は、銅を使用している箇所を特定する必要があると思われます。計数汚染度は、NAS級以上と当社推奨の管理限界値を超えていました。SOAP-Tで油の添加剤成分であるリンが検出され、フィルタ表面の異物観察で表面が茶褐色で鉄錆、砂等が観察されたことから、汚染度が高い要因は、摩耗とスラッジ、そして外部混入異物の影響と思われます。粘度、水分、酸化、IRの各データは良好でした。
|  | 113-001580 | 分析の結果、潤滑油の劣化は確認されなかったものの、水分濃度が高い値でした。また、油中の汚染度が高いことから、今後、異物の潤滑部への噛み込みによって切削摩耗が発生する懸念があります。さらにIR、SOAP-Tの結果で新油と異なるデータが確認されたことから、異種油の混入または油名が間違っている可能性があります。対象設備分析の結果、対象設備は継続使用可能と判断します。但し、今後の摩耗進行の有無を確認するためにも傾向監視を継続することが有効です。更油および油名の確認水分濃度が高いことから今後、水分の影響で油槽内に錆が発生し、その影響で摩耗が発生する懸念があります。また、油中の汚染度が高いことから、摩耗粒子や異物等が軸受軌道面に噛み込むことによる摩耗の進行が懸念されるため、可能であれば、予防処置として更油を推奨します。尚、分析データから新油と一致しないデータが確認されたことから、異種油の混入または油名が違っている可能性があります。油は設備の条件にあった適正な性能のものを使用することが重要であるため、油名を再確認した上で更油することを推奨します。定期的なトライボ診断実施定期的な分析を実施することにより、データの変化から異常の兆候を早期に発見することが可能となります。今後懸念される凝着摩耗の進行および油中の異物による切削摩耗の発生を監視するため、定期的なトライボ診断の実施を推奨します。最適な採油方法本試料油は、機器停止中に点検窓から採油されているため、分析データが低濃度に出ていると推定されます。正確なデータによる診断を行うためにも、今後の採油は、極力運転中もしくは停止直後の油槽中層部から実施されることを推奨します。水分が当社推奨の管理限界値を超えていました。IRの結果、新油と一致しないデータが確認されたことから、異種油の混入、または油名の誤りなどが考えられます。粘度粘度は、mm/sと新油値のmm/sに比較して粘度変化率が+％となっており、当社推奨の管理限界値である±％にあり、良好と判断します。水分は.ppmと当社推奨の管理限界値を超えていました。今後、水分の影響で油槽内に錆が発生し、その影響で摩耗が発生する懸念があります。酸価・IR酸価劣化の進行度は、酸価およびIRの結果から総合的に判断します。酸価は、.mgKOH/gと新油値.mgKOH/gに比較して高いものの、IRの結果で油劣化の兆候を示すカルボン酸の吸収が確認されていないことから、油は劣化していないと判断します。尚、IRの結果、新油のIRスペクトルと一致しない箇所が確認されたことから、異種油の混入、または油名の誤りなどが考えられます。計数汚染度は当社推奨の管理限界値を超えていました。SOAP-Tで油の添加剤成分であるリンが検出され、フィルタ表面の異物観察で表面が茶褐色で金属片、粘ちょう物、鉄錆、砂等が観察されたことから、汚染度が高い要因は、摩耗とスラッジ、そして外部混入異物の影響と思われます。計数汚染度計数汚染度はNAS級以上と当社推奨の管理限界値NAS級を超えていました。重量汚染度はmg/mlでした。光学顕微鏡写真重量汚染度で濾過したフィルタ表面上の夾雑物を光学顕微鏡で観察した結果、金属片、スラッジ、鉄錆、砂等が観察されました。はフェログラフィーおよびSOAP-Tの結果から総合的に判断した結果、継続使用は可能ですが、今後の摩耗進行を確認するためにも傾向管理が有用と考えます。フェログラフィー【定量分析：Is値】Is値は異常摩耗の早期発見パラメータのつで、摩耗粒子を定量化するために用います。今回のIs値は、の乗とやや高い値でした。フェログラフィー【定性分析：摩耗粒子および摩耗形態観察】分析結果から観察された代表的な粒子は、以下の通りでした。正常な摩耗粒子・潤滑状態が正常なマイルド摩耗により発生。シビア粒子・潤滑状態がやや厳しい凝着摩耗により発生。金属潤滑部が局部的に油膜切れを起していると考えられます。砂等・外部から混入したと考えられます。Iカップリング発光分光分析【SOAP-T】検出された金属元素から発生箇所を推定すると、以下の通りでした。鉄、鉛、銅、クロム、アンチモン、錫・ギヤ歯面、軸受等リン・添加剤亜鉛、カルシウム、アルミニウム、ナトリウム、マグネシウム、モリブデン・外部混入異物SOAP-Tの結果、ご提供頂いた新油コスモオルパスには含まれていないリンが、本試料油からはppmと比較的高い値で検出されたことから、添加剤の投与、異種油の混入、または油名の誤りなどが考えられます。鉛を使用した箇所の溶出・摩耗SOAP-Tの結果、鉛がppmと比較的高い値で検出されました。亜鉛系添加剤を使用している場合、潤滑系統内で鉛を使用した箇所が亜鉛系添加剤の影響により溶出することが知られています。今後、別紙鉱油の酸化に対する金属触媒の影響に示すように濃度の増加に伴い酸化速度が速まる可能性があります。
報告No.109-09136 報告No.112-00751 | 分析No.109-001160 分析No.112-003396 | 112-003396_date130410 | 潤滑油の劣化は確認されていないことから、継続使用可能と判断します。減速機分析の結果、減速機の潤滑部で使用されることが少ない錫が約検出されました。一般に、錫は軸受に使用されることが多いため、減速機の潤滑系統で錫を使用している箇所を確認することを推奨すると同時に、摩耗進行の有無を確認するためにも傾向監視を推奨します。定期的な分析今後懸念される凝着摩耗の進行を監視するため、定期的に分析を実施することを推奨します。はフェログラフィーおよびSOAP-Tの結果から総合的に判断した結果、継続使用は可能ですが、機器の機能を保持するためにも傾向管理が有用と考えます。フェログラフィー【定量分析：Is値】Is値は異常摩耗の早期発見パラメータのつで、摩耗粒子を定量化するために用います。前回に比較して、Is値はの乗からの乗に低下し、低い値でした。フェログラフィー【定性分析：摩耗粒子および摩耗形態観察】分析結果から比較的多く観察された粒子は、以下の通りでした。シビア粒子・潤滑状態がやや厳しい凝着摩耗により発生。金属潤滑部が局部的に油膜切れを起していると考えられます。観察された摩耗粒子の中でもシビア粒子は、将来的な摩耗の進行に繋がる可能性を示唆しているため、傾向監視が必要と思われます。シビア粒子は、凝着摩耗に分類されます。この摩耗粒子は、摺動面で凝着、破断を繰り返し、この過程で生じる移着粒子が成長して摩耗粒子となります。そのため、摺動面では局部的に油膜切れが発生していることを示しています。この状態が継続した場合、摩耗粒子のサイズは徐々に大型化していき、設備の損傷に至る場合がありますので、傾向監視が必要です。Iカップリング発光分光分析【SOAP-T】検出された金属元素から発生箇所を推定すると、以下の通りでした。鉄、鉛、銅、錫・ギヤ、軸受等リン、亜鉛、カルシウム、モリブデン・添加剤バリウム、アルミニウム、ケイ素、ナトリウム・外部混入異物尚、錫がppm検出されたことから、錫を使用した箇所での摩耗の進行が懸念されます。前回同様に計数汚染度はNAS級と等級に変化はなく、当社推奨の管理限界値以下にあるものの、やや高い値でした。フィルタ表面の異物観察で金属片、鉄錆、砂等が観察されたことから、汚染度が高い要因は、摩耗と外部混入異物の影響と思われます。前回同様に、粘度、酸価、IRの各データは良好でした。水分は前回に比較して、ppmから.に減少し、良好でした。
報告No.104-8044 報告No.104-6074 | 分析No.104-02040 分析No.104-02204 | 104-02204 | 機器改修後ヶ月後に精点Aを実施した結果、摩耗は安定していると判断します。これらのことは、前回に比較して、計数汚染度はランク上昇しているものの良好の範囲にあり、SOAP／D-SOAPの鉄及びモリブデン濃度に変化がないこと異常摩耗の早期発見パラメータであるフェログラフィーのIs値が、のマイナス乗と良好の範囲にあること以上のことから判断しました。尚、を示す、粘度、水分、全酸価、IR、RBOTの各データは良好であることから、継続使用可能と判断します。
報告No.109-09136 報告No.112-00660 | 分析No.109-001160 分析No.112-003038 | 112-003038 | 潤滑油の劣化は確認されていないものの、汚染度が高い値であることがわかりました。当該機は分解後および油入替後から今回までの稼働時間が短く、ご提供頂いた新油の汚染度も同じ汚染状態であることから、汚染度が高い要因は、汚染されていた新油を使用したことによるものと思われます。減速機異物の噛み込みや金属表面の微小突起により発生する切削摩耗や潤滑部の油膜が破断して発生する凝着摩耗が見られました。通常、継続運転している設備は、運転開始直後に金属同士がなじむ過程があり、その後正常な油膜が形成されて、問題がなければ安定期に入ります。設備の稼働率が低い場合など、停止期間が長いと潤滑油膜は殆どなくなり、再稼動する際に油膜切れを起こしやすい状態になります。今回観察された摩耗粒子は、このような状況で発生したと推定されます。しかし、これらは極微小領域に限られることから、摩耗は正常と判断できます。以上より、減速機は継続使用可能な状態にあると判断します。定期的な分析および分析周期の検討定期的に分析を実施することにより、データの微小な変化から異常の兆候を早期に発見することが可能となります。今後、寿命予測を行うには、今回データを含め少なくとも回の分析データが必要となります。当該機は、年間稼働率が低いことから、採油の機会を検討するのは難しいところがありますが、あと最低でも回分析を実施し、寿命予測を行うと共に分析周期を検討することを推奨します。減速機の摩耗状態フェログラフィーおよびSOAP-Tのデータから総合的に解析した結果、減速機は健全であり、継続使用可能と評価できますが、引続き減速機の機能が保持されていることを確認するためにも、潤滑油診断による傾向管理が有用と考えます。フェログラフィー【定量分析：Is値】Is値は異常摩耗の早期発見パラメータのつで、摩耗程度を定量化するために用います。今回のIs値はの乗とやや高い値でした。フェログラフィー【定性分析：摩耗粒子および摩耗形態観察】分析結果から比較的多く観察された摩耗粒子は、以下の通りでした。正常な摩耗粒子・潤滑状態が正常なマイルド摩耗により発生。切削粒子・異物や金属表面の微小突起に起因する切削摩耗により発生。シビア粒子・潤滑状態がやや厳しい凝着摩耗により発生。金属潤滑部が局部的に油膜切れを起していると考えられます。疲労摩耗粒子・繰返し応力を受けて発生。観察された摩耗粒子の中でも切削粒子、シビア粒子は、将来的な摩耗の進行に繋がる可能性を示唆しているため、傾向監視が必要と思われます。減速機で切削摩耗が発生した場合、減速機内部で使用されている転がり軸受が切削摩耗により生じた軌道面の損傷が起点となって、寿命が分の程度に低下することがあることから、切削摩耗には十分注意する必要があります。切削摩耗の発生原因となる混入異物が残留している場合、この異物により切削摩耗が継続して発生する可能性があります。シビア粒子は、凝着摩耗に分類されます。この摩耗粒子は、ギヤ歯面や軌道面で凝着、破断を繰り返し、この過程で生じる移着粒子が成長して摩耗粒子となります。そのため、ギヤ歯面や軌道面では局部的に油膜切れが発生していることを示しています。この状態が継続した場合、摩耗粒子のサイズは徐々に大型化していき、最終的にはギヤおよび軸受の損傷に至る場合があります。Iカップリング発光分光分析【SOAP-T】検出された金属元素から発生箇所を推定すると、摩耗粒子の発生箇所は、以下のように推定できました。鉄、鉛、銅、ニッケル、錫、亜鉛・ギヤ、軸受等リン、モリブデン・添加剤カルシウム、バリウム、アルミニウム、ナトリウム・外部混入異物バックラッシご提供いただいた減速機に関する情報からハスバ歯車の組み合わせの段減速機構であり、この歯車の構成から接触点箇所のバックラッシを求めました。尚、不明な部分がありましたので、モジュールを、歯幅をmmと仮定しました。ギヤのバックラッシの増加量を求めた結果、接触点箇所でバックラッシの増加量は、最も大きい箇所で約μmと推定されます。バックラッシ増加分の上限値は、メーカにより差異はあるものの、当社の推奨するバックラッシは、一般に推奨されるμmを管理目安にしています。この値に比較して十分に小さい値です。計数汚染度は当社推奨の管理限界値を超えていました。計数汚染度計数汚染度は、NAS級以上と当社推奨の管理限界値NAS級を超えていました。重量汚染度は、mg/mlでした。光学顕微鏡写真供試油を濾過したフィルタ表面上の夾雑物を光学顕微鏡で観察した結果、茶褐色の粘ちょう物、金属片、鉄錆、砂等が観察されました。は良好と判断します。粘度新油に対する粘度変化率は+.％でした。これは、当社推奨の管理限界値である±％以内であり、良好と判断します。水分は、と当社推奨の管理限界値の以下であり、良好と判断します。酸価は、.mgKOH/gと新油値.mgKOH/g以下であり、良好と判断します。IRIRチャートの結果、新油と使用油のスペクトルパターンはほぼ一致し、また、油劣化の兆候を示すカルボン酸の吸収ピークが確認されていないことから、良好と判断します。
|  | 113-001734 | 潤滑油および対象設備は継続使用可能な状態にあると判断します。但し、今後の摩耗進行の有無を確認するためにも傾向監視を継続することが有効です。定期的な分析今後懸念される切削摩耗、凝着摩耗の進行を監視するため、定期的に分析を実施することを推奨します。はフェログラフィーおよびSOAP-Tの結果から総合的に判断した結果、継続使用は可能ですが、機器の機能を保持するためにも傾向管理が有用と考えます。フェログラフィー【定量分析：Is値】Is値は異常摩耗の早期発見パラメータのつで、摩耗粒子を定量化するために用います。Is値はの乗と、やや高い値でした。フェログラフィー【定性分析：摩耗粒子および摩耗形態観察】分析結果から比較的多く観察された粒子は、以下の通りでした。正常な摩耗粒子・潤滑状態が正常なマイルド摩耗により発生。切削粒子・異物や金属表面の微小突起による切削摩耗により発生。シビア粒子・潤滑状態がやや厳しい凝着摩耗により発生。金属潤滑部が局部的に油膜切れを起していると考えられます。観察された摩耗粒子の中でも切削粒子、シビア粒子は、将来的な異常摩耗の進行に繋がる可能性を示唆しているため、傾向監視が必要と思われます。詳細は、別紙傾向監視が必要な摩耗粒子をご覧ください。Iカップリング発光分光分析【SOAP-T】検出された金属元素から発生箇所を推定すると、以下の通りでした。鉄、鉛、銅、アンチモン、錫・エンジン部品等リン、亜鉛、カルシウム、モリブデン・添加剤アルミニウム、ケイ素、ナトリウム、マグネシウム、ホウ素・外部混入異物クランクピンメタルの摩耗SOAP-Tで錫がppm、銅がppm検出されたことから、クランクピンメタルが摩耗していると推定されました。詳細は、別紙クランクピンメタルの摩耗をご覧ください。粘度、水分、塩基価の各データは良好でした。
報告No.109-09136 報告No.112-00207 | 分析No.109-001160 分析No.112-000841 | 112-000841 | 潤滑油および減速機は継続使用可能な状態にあると判断します。但し、今後も摩耗の進行を傾向監視するため、以下の対策を推奨します。定期的な分析凝着摩耗の進行を監視するため、定期的に分析を実施し、分析データによる摩耗の進行状況を確認することを推奨します。濾過油中の汚染度が高いことから、観察された摩耗粒子や異物等がギヤ歯面および軌道面に噛み込み摩耗が進行することが懸念されるため、可能であれば濾過を推奨します。フェログラフィーIs値Is値は異常摩耗の早期発見パラメータのつで、摩耗粒子を定量化するために用います。前回に比較してIs値はの乗から乗に低下し、低い値でした。摩耗粒子および摩耗形態摩耗粒子の形態で比較的多く観察された粒子は、潤滑状態が正常な場合に発生する摩耗粒子金属潤滑部が局部的に油膜切れを起して発生するシビア粒子でした。これらの摩耗粒子が観察された場合、潤滑部で発生している摩耗形態は、正常なマイルド摩耗潤滑状態がやや厳しい凝着摩耗であることが分かります。潤滑状態Is値および摩耗粒子の観察結果から総合的に判断した結果、潤滑状態はやや厳しい状態にあると判断します。Iカップリング発光分光分析【SOAP-T】潤滑油中から以下の元素が検出されました。検出された金属元素から発生箇所を推定すると鉄・ギヤ・軸受等リン、モリブデン・オイル添加剤カルシウム、アルミニウム、ナトリウム・外部混入異物であると思われます。このうち、機械部品が摩耗したと思われる元素はのグループです。バックラッシご提供いただいた減速機に関する情報から、スパイラルベベルギヤであり、この部分のバックラッシを求めました。その結果、減速機のギヤ歯面に摩耗が集中していたと仮定した場合、バックラッシの増加量は前回の.μmから.μmに増加したと推定されます。バックラッシ増加分の上限値は、メーカにより差異はあるものの、当社の推奨するバックラッシは、一般に推奨されるμmを管理目安にしています。この値に比較して十分に小さい値で、前回に比較して鉄濃度が増加していますが、増加量は極僅かであり摩耗も許容範囲にあることから継続使用には全く問題ないと判断します。前回に比較して計数汚染度はNAS級からNAS級にランク低下しているものの、やや高い値でした。フィルタ表面の異物観察で表面が茶褐色で金属片、鉄錆、砂等が観察されたことから、汚染度が高い要因は、摩耗とスラッジ、そして外部混入異物の影響と思われます。前回に比較して粘度、水分、酸価、IRの各データは良好でした。
報告No.106-4509 報告No.106-4509 | 分析No.106-00254 分析No.106-00257 | 106-00257 | 提供情報にストレーナサイズが不明となっていたため、ストレーナの影響を織り込んだ診断を行う事は出来ないが、使用されているストレーナサイズが一般的に使用される数μmレベルの精密なストレーナであった場合、添加剤が劣化してスラッジ化したものが認められるため、ストレーナ目詰まりの原因となる可能性が考えられた。尚、摩耗粒子の観察結果から、増速機の潤滑状態は良好であると判断できた。分析の結果、重量汚染度が.mg/mlと＃－の分の程度であるが、それでも高い値と考えられた。重量汚染度の上昇原因となっている汚染物は、添加剤成分のモリブデン、マグネシウム、亜鉛、リンがスラッジとして析出し、これに摩耗で発生した鉄、銅などが混合して粘性のある劣化物になっていると推定された。これらのことは、異常摩耗の早期発見パラメータである潤滑状態指数はの乗とやや高いものの、摩耗の形態はマイルド摩耗と呼ぶ比較的小さな粒子が大勢を占めること計数汚染度は良好の範囲にあるものの、重量汚染度が.mg/mlと高い値を示し、フィルタ表面が茶褐色になっていること油中金属濃度の結果、ギヤやベアリングなどの鉄系材料の摩耗、モリブデン、マグネシウム、亜鉛、リンなどの添加剤の析出が検出されたこと以上のことから判断した。
|  | 113-001493 | 主ポンプC側軸受は使用可能な状態であり、分解点検で軸受部品を交換する必要はないと判断します。定期的なトライボ診断実施今後の適切な分解点検時期を見出すためにも、定期的な分析による傾向監視により、軸受の潤滑と摩耗の進行状態を確認するよう推奨します。はフェログラフィーおよびSOAP-Tの結果から総合的に判断した結果、継続使用は可能ですが、今後の摩耗進行を確認するためにも傾向管理が有用と考えます。フェログラフィー【定性分析：摩耗粒子および摩耗形態観察】観察された代表的な摩耗粒子は、以下の通りでした。シビア粒子・潤滑状態がやや厳しい凝着摩耗により発生。金属潤滑部が局部的に油膜切れを起していると考えられます。黒錆・潤滑状態がやや厳しい凝着摩耗により発生。局部的に金属接触が厳しく、且つ、高い摩擦熱が発生していると考えられます。シビア粒子は凝着摩耗に分類されます。これらの摩耗粒子は、軸受軌道面で凝着、破断を繰り返し、この過程で生じる移着粒子が成長して摩耗粒子となります。そのため、軸受軌道面では局部的に油膜切れが発生していることを示しています。この状態が継続した場合、摩耗粒子のサイズは徐々に大型化していき、設備の損傷に至る場合がありますので、傾向監視が必要です。黒錆は、凝着摩耗に分類されます。この摩耗粒子は、油膜切れによる軸受軌道面での金属同士の接触時に起こる高い摩擦熱によって鉄が酸化され発生します。この状態が継続した場合、軸受軌道面で焼付が発生し、設備の損傷に至る場合があります。Iカップリング発光分光分析【SOAP-T】検出された金属元素から発生箇所を推定すると、以下の通りでした。鉄、鉛、銅、クロム、アンチモン、錫・軸受等リン、亜鉛、カルシウム、バリウム、アルミニウム、ケイ素、ナトリウム、マグネシウム、モリブデン・添加剤、増ちょう剤、外部混入異物
報告No.109-09136 報告No.113-00213 | 分析No.109-001160 分析No.113-000826 | 113-000826 | 潤滑油は継続使用可能と判断しますが、油中の汚染度が高い値でした。減速機減速機は、直ちに異常につながるような摩耗粒子が観察されなかったことから、継続使用可能な状態にあると判断します。但し、今後の摩耗進行の有無を確認するためにも傾向監視を継続することが有効です。定期的な分析油中の汚染度が高いことから、今後、異物の噛み込みによる切削摩耗が懸念されるため、定期的に分析を実施することを推奨します。バックラッシによる評価トライボ診断では、バックラッシの増加量を分析結果から計算できますので、構造が確認できる図面、ギヤの形式、歯形、モジュール、歯数、歯幅、油入替後の稼働時間ならびに分解点検後の稼働時間をお知らせ下さい。計算結果をご報告いたします。はフェログラフィーおよびSOAP/D-SOAPの結果から総合的に判断した結果、継続使用は可能ですが、今後の機器の機能を確認するためにも傾向管理が有用と考えます。フェログラフィー【定量分析：Is値】Is値は異常摩耗の早期発見パラメータのつで、摩耗程度を定量化するために用います。Is値は前回に比較して、の乗から乗と、低い値でした。フェログラフィー【定性分析：摩耗粒子および摩耗形態観察】分析結果から観察された代表的な粒子は、以下の通りでした。疲労摩耗粒子・繰返し応力を受けて発生。Iカップリング発光分光分析【SOAP/D-SOAP】検出された金属元素から発生箇所を推定すると、以下の通りでした。鉄、鉛、銅、アンチモン、亜鉛・ギヤ、軸受等リン・添加剤カルシウム、アルミニウム、ナトリウム・外部混入異物本試料油は、分析の結果から潤滑油添加剤としてμm以下のモリブデンが使用されていることがわかります。モリブデンは、有機モリブデンと二硫化モリブデンの種類が添加剤として使用され、有機モリブデンは油に溶解し、粒子としてのモリブデンは二硫化モリブデンであり、一般にマイクロパウダーであることが多く、本試料油が新油の場合は、分析の結果から～μmのサイズが極めて多いことがわかります。そのため、診断に影響が出るこのサイズを除外して診断する必要があります。今回、モリブデンの影響を除外してデータを見ると、計数汚染度はやや高い値でした。
報告No.109-09136 報告No.111-00666 | 分析No.109-001160 分析No.111-003355 | 111-003355 | トライボロジーを活用した設備診断法による結果、潤滑油および減速機は継続使用可能な状態にあると判断します。今後も定期的なトライボロジーを活用した設備診断法によるCBMの実施を推奨します。定期的な分析分析の結果で観察された摩耗粒子は、異物の噛み込みにより発生する切削粒子と呼ぶ粒子が観察されました。ただし、潤滑状態の異常を早期に発見するパラメータであるIs値が正常な範囲と判断できるの乗であったものの、切削粒子が比較的多く観察され、さらに潤滑油の汚染度もNAS級以上と汚染されており、汚染の要因は、歯面の摩耗と外部から混入した砂などであることがわかります。本試料の場合は、摩耗粒子や外部混入異物により汚染度が高いものの、現時点では潤滑状態の悪化に大きく影響を与えるほどではなく潤滑状態は正常な範囲にあると判断できますが、砂などの外部異物は、歯車よりも硬度が高く、歯面の摩耗進行に影響をあたえることから、定期的に分析を実施し、摩耗の進行状況を確認することを推奨します。バックラッシによる評価バックラッシは、歯車をスムーズに無理なく回転させるために必要な歯面間の遊びのことで、歯車が円滑に回転するために必要なものです。バックラッシが少なすぎると潤滑不良や歯車の両歯面が接触して騒音が増大したり、摩耗の原因になったりします。また反対に、広すぎると歯面同士の適切な噛み合いが悪くなり歯車が破損しやすくなることがあります。トライボロジーを活用した設備診断法では、潤滑油中の鉄の濃度分析の結果から歯車の歯面がどの程度摩耗してバックラッシを増加させているかを求めることができることから、ご提供いただいた減速機に関する情報から、使用されているギヤはスパイラルベベルギヤであるとして、歯車をかみ合わせたときの、歯面間の遊びを求めてみました。なお、今回提供して頂いた情報の中でモジュール、歯幅が不明でしたのでモジュールを、歯幅をmmと仮定しました。その結果、減速機のギヤ歯面に摩耗が集中していたと仮定した場合、バックラッシの増加量は.μmと推定されました。バックラッシの量は、各機械メーカのノウハウであるため、一律には決まっていませんが、一般には数十μmから数百μmとされており、評価はこの値を参考としましたが、分析結果から求めたバックラッシ増加量は、一般に用いられるバックラッシの範囲に比較して十分に小さい値であることがわかります。ただし、今回求めたバックラッシの増加量は、計算に必要なすべてのパラメータがそろっていない仮定の数値も入っていることから、正確なバックラッシの増加量を計算するためにも、モジュール、歯幅、油入替後の稼働時間ならびに分解点検後の稼働時間などの情報をお知らせ下さい。計算結果をご報告いたします。フェログラフィー異常摩耗の早期発見パラメータとして摩耗粒子を定量化して評価するフェログラフィーのIs値は、潤滑状態が正常なの乗でした。摩耗粒子の形態で比較的多く観察された粒子は、潤滑状態が正常な場合に発生する摩耗粒子異物の噛み込みにより発生する切削粒子でした。これらの摩耗粒子が観察された場合、潤滑部で発生している摩耗形態は、正常なマイルド摩耗異物による切削摩耗であることが分かります。減速機で切削摩耗が発生した場合、減速機内部で使用されている転がり軸受が切削摩耗により生じた軌道面の損傷が起点となって寿命が分の程度に低下することがあることから、切削摩耗には十分注意する必要があります。切削摩耗の発生原因となる混入異物が残留している場合、この異物により切削摩耗が継続して発生する可能性があります。Iカップリング発光分光分析供試の潤滑油を分析した結果、検出された金属元素は、SOAP-Tの結果表に示すように、鉄、鉛、銅、リン、亜鉛、カルシウム、アルミニウム、ナトリウム、モリブデンでした。検出されたこれらの金属元素から発生箇所を推定すると鉄、鉛、銅、亜鉛・ギヤ・軸受等リン、モリブデン・オイル添加剤カルシウム、アルミニウム、ナトリウム・外部混入異物であると思われます。このうち、機械部品が摩耗したと思われる元素はのグループです。計数汚染度は当社推奨の管理限界値を超えていました。フィルタ表面の異物観察で表面が茶褐色で金属片、鉄錆、砂等が観察されたことから、汚染度が高い要因は、摩耗とスラッジ、そして外部混入異物の影響と思われます。外部混入異物は、潤滑油を精密に濾過することで除去でき、そのことで歯車の歯面損傷を予防でき、寿命が大きく延伸化できることから、汚染度の管理を標準化するとともに、今回は濾過により汚染度の回復を図ることを推奨します。粘度、水分、酸価、IRの各データは良好でした。
報告No.106-6023 報告No.106-4556 | 分析No.106-00388 分析No.106-01581 | 106-01581 | トライボ診断の結果、増速機は継続使用可能な状態にあると判断できるものの、スラッジや摩耗粒子の増加が確認されており、ストレーナの目詰まり発生に注意が必要である。分析の結果、前回に比較して重量汚染度が.mg/mlからmg/mlに上昇して高い値を示していた。重量汚染度の上昇原因となっている汚染物は、添加剤成分のモリブデン、マグネシウム、亜鉛、リンがスラッジとして析出し、これに摩耗で発生した鉄、銅などが混合して粘性のあるスラッジになっていると推定された。これらのことは、異常摩耗の早期発見パラメータである潤滑状態指数はの乗と高く、摩耗の形態はマイルド摩耗と呼ぶ比較的小さな粒子が大勢を占めること計数汚染度は良好の範囲にあるものの、重量汚染度がmg/mlと高い値を示し、フィルタ表面が茶褐色になっていること油中金属濃度の結果、ギヤやベアリングなどの鉄系材料の摩耗、モリブデン、マグネシウム、亜鉛、リンなどの添加剤の析出が検出されたこと以上のことから判断した。
報告No.109-09136 報告No.113-00494 | 分析No.109-001160 分析No.113-002045 | 113-002045 | 対象設備は継続使用可能と判断します。但し、摩耗促進の要因となる固形のカルシウム化合物がやや高い値で検出されたことから以下の対策を推奨します。対策定期的な分析固形のカルシウム化合物がコンロッドメタルやクランクメタル等に噛み込み、切削摩耗を促進させる懸念があるため、定期的に分析を実施し、摩耗状態を監視することを推奨します。総合的に判断した結果、は許容範囲内にあり、機器は継続使用可能と判定しますが、摺動部の摩耗が認められたため、定期的に潤滑油分析を実施し、摩耗推移を監視することが有用と考えます。フェログラフィー【定量分析：Is値】Is値は異常摩耗の早期発見パラメータのつで、摩耗状態を定量化するために用います。Is値はの乗と、やや高い値でしたが、損傷領域であるの乗程度には到達しておらず問題ないと判定します。フェログラフィー【定性分析：摩耗粒子の摩耗形態観察】比較的多く観察された粒子は、以下の通りです。正常な摩耗粒子・滑状態が正常なマイルド摩耗により発生。切削粒子・異物や金属表面の微小突起による切削摩耗により発生。シビア粒子・潤滑状態がやや厳しい凝着摩耗により発生。金属潤滑部が局部的に油膜切れを起していると考えられます。観察された摩耗粒子の中でも切削粒子、シビア粒子は、摩擦面が将来的に異常摩耗へ進展する可能性を示唆しているため、傾向監視が有用と思われます。詳細は、別紙傾向監視が必要な摩耗粒子をご覧ください。Iカップリング発光分光分析【SOAP-T】検出された金属元素と想定される発生箇所は、以下の通りです。鉄、鉛、銅、錫・エンジン部品等リン、亜鉛、カルシウム、モリブデン・添加剤アルミニウム、ケイ素、ナトリウム、マグネシウム・外部混入異物シリンダライナ、ピストンリングの摩耗SOAP-Tで鉄がppm検出され、フェログラフィーで鉄系のシビア粒子が観察されたことから、鉄を主成分とした部品、例えばシリンダライナやピストンリング等が摩耗している可能性があります。しかし、異常摩耗を示す大型摩耗粒子は観察されず、また、本設備の油量をLと仮定し、検出された鉄濃度から計算される摩耗体積は約.mmと少量であることから、シリンダライナおよびピストンリング等は、継続使用可能な状態にあると判断します。コンロッドメタル、クランクメタルの摩耗SOAP-Tで錫が、鉛が、銅が検出されたことから、コンロッドメタル、クランクメタルが摩耗していると推定されます。現時点では低濃度であることから継続使用可能と判断しますが、今後、摩耗が進行し異常摩耗に進展することを防止するため、摩耗推移の監視が有用です。詳細は、別紙コンロッドメタル・クランクメタルの摩耗をご覧ください。固形カルシウム化合物の生成SOAP-Tでカルシウムがppm検出されました。この固形カルシウムは、潤滑油に混入した燃焼ガス中の酸成分がカルシウム添加剤と中和反応して生成される比較的硬い化合物のため、摺動面に噛み込み、切削摩耗が進行することが懸念されます。詳細は、別紙固形カルシウム化合物の生成をご覧ください。
報告No.109-09136 報告No.112-00751 | 分析No.109-001160 分析No.112-003396 | 112-003396 | 潤滑油の劣化はなく、汚染度は良好な範囲にあることから、継続使用可能と判断します。減速機分析の結果、減速機の潤滑部で使用されることが少ない錫が約検出されました。一般に、錫は軸受に使用されることが多いため、減速機の潤滑系統で錫を使用している箇所を確認することを推奨すると同時に、摩耗進行の有無を確認するためにも傾向監視を推奨します。定期的な分析今後懸念される凝着摩耗の進行を監視するため、定期的に分析を実施することを推奨します。はフェログラフィーおよびSOAP-Tの結果から総合的に判断した結果、継続使用は可能ですが、機器の機能を保持するためにも傾向管理が有用と考えます。フェログラフィー【定量分析：Is値】Is値は異常摩耗の早期発見パラメータのつで、摩耗粒子を定量化するために用います。前回に比較して、Is値はの乗からの乗に低下し、低い値でした。フェログラフィー【定性分析：摩耗粒子および摩耗形態観察】分析結果から比較的多く観察された粒子は、以下の通りでした。シビア粒子・潤滑状態がやや厳しい凝着摩耗により発生。金属潤滑部が局部的に油膜切れを起していると考えられます。観察された摩耗粒子の中でもシビア粒子は、将来的な摩耗の進行に繋がる可能性を示唆しているため、傾向監視が必要と思われます。シビア粒子は、凝着摩耗に分類されます。この摩耗粒子は、摺動面で凝着、破断を繰り返し、この過程で生じる移着粒子が成長して摩耗粒子となります。そのため、摺動面では局部的に油膜切れが発生していることを示しています。この状態が継続した場合、摩耗粒子のサイズは徐々に大型化していき、設備の損傷に至る場合がありますので、傾向監視が必要です。Iカップリング発光分光分析【SOAP-T】検出された金属元素から発生箇所を推定すると、以下の通りでした。鉄、鉛、銅、錫・ギヤ、軸受等リン、亜鉛、カルシウム、モリブデン・添加剤バリウム、アルミニウム、ケイ素、ナトリウム・外部混入異物尚、錫がppm検出されたことから、錫を使用した箇所での摩耗の進行が懸念されます。前回に比較して計数汚染度はNAS級からNAS級にランク低下し、当社推奨の管理限界値以下にあり、良好でした。前回同様に、粘度、酸価、IRの各データは良好でした。水分は前回に比較して、ppmから.に減少し、良好でした。
報告No.109-09136 | 分析No.109-001160 | 113-001971 | 減速機減速機は継続使用可能な状態にあると判断します。但し、将来的な摩耗進行の有無を確認するためにも傾向監視を継続することが有効です。に示す内容をご確認ください。潤滑油潤滑油は油名が不明であることから、性能評価をすることが出来ませんでした。に示す内容をご確認ください。定期的な分析摩耗推移の傾向を把握し、摩耗進行の将来予測を行うために、定期的に分析を実施することを推奨します。新油の分析粘度、酸価は、油の性能を評価するパラメータの一種です。油の性能低下は、新油との比較が必要なことから、未使用油の提供および分析による比較評価を推奨します。はフェログラフィーおよびSOAP-Tの結果から総合的に判断した結果、継続使用は可能ですが、機器の機能を保持するためにも傾向管理が有用と考えます。フェログラフィー【定量分析：Is値】Is値は異常摩耗の早期発見パラメータのつで、摩耗を定量化するために用います。Is値はの乗と低い値でした。フェログラフィー【定性分析：摩耗粒子の形態観察】比較的多く観察された粒子は、以下の通りです。正常な摩耗粒子・潤滑状態が正常なマイルド摩耗により発生。切削粒子・異物や金属表面の微小突起による切削摩耗により発生。シビア粒子・潤滑状態がやや厳しい凝着摩耗により発生。金属潤滑部が局部的に油膜切れを起していると考えられます。フリクションポリマ・局部的に高圧・高温となる場合に発生。観察された摩耗粒子の中でも切削粒子、シビア粒子は、将来的に異常摩耗へ進展する可能性を示唆しているため、傾向監視が必要と思われます。詳細は、別紙傾向監視が必要な摩耗粒子をご覧ください。Iカップリング発光分光分析【SOAP-T】摩耗発生箇所は、以下のように推定します。鉄、鉛、銅、錫、亜鉛・ギヤ、軸受等リン、モリブデン・添加剤カルシウム、バリウム、アルミニウム、ケイ素、ナトリウム・外部混入異物粘度粘度はmm/sでした。尚、本試料油の粘度グレードがVGであることを基に評価すると、粘度変化率は-％で、当社推奨の管理限界値である±％以内であり、良好でした。新油との比較による評価が必要です。水分は.ppmと当社推奨の管理限界値以下であり、良好でした。新油との比較による評価が必要です。酸価は.mgKOH/gでした。新油との比較による評価が必要です。
|  | 113-001521 | 分析の結果、油中の汚染度が高い値でした。但し、今回の採油条件はデータが高濃度に出る可能性があり、また、サイズ毎で粒子数をみてみると、～μmサイズの粒子数が多く、本試料油はモリブデンが添加されていることから、採油条件とモリブデンの影響で汚染度が高くなっている可能性があります。減速機減速機は使用可能な状態であり、分解点検でギヤ歯面の修繕や軸受部品を交換する必要はないと判断します。定期的なトライボ診断実施今後の適切な分解点検時期を見出すためにも、定期的な分析による傾向監視により減速機の潤滑と摩耗の進行状態を確認するよう推奨します。最適な採油方法本試料油は、機器停止中にドレン口から採油されているため、分析データが高濃度に出ていると推定されます。正確なデータによる診断を行うためにも、今後の採油は、極力運転中もしくは停止直後の油槽中層部から実施されることを推奨します。は良好でした。粘度粘度は、.mm/sと新油値の.mm/sに比較して粘度変化率が+.％となっており、当社推奨の管理限界値である±％以内にあり、良好と判断します。水分はppmと当社推奨の管理限界値以下にあり、良好と判断します。酸価・IR酸価劣化の進行度は、酸価およびIRの結果から総合的に判断します。酸価は、.mgKOH/gと新油値.mgKOH/gより高いものの、IRの結果で油劣化の兆候を示すカルボン酸の吸収が確認されていないことから、油は劣化していないと判断します。計数汚染度が当社推奨の管理限界値を超えていました。フィルタ表面の異物観察で金属片、粘ちょう物、鉄錆、砂等が観察されたこと、また、本試料油はモリブデンが添加されていることから、汚染度が高い要因は、摩耗、スラッジ、外部混入異物、モリブデンの影響と思われます。計数汚染度計数汚染度はNAS級以上と当社推奨の管理限界値NAS級を超えていました。重量汚染度はmg/mlでした。光学顕微鏡写真重量汚染度で濾過したフィルタ表面上の夾雑物を光学顕微鏡で観察した結果、金属片、スラッジ、鉄錆、砂等が観察されました。はフェログラフィーおよびSOAP-Tの結果から総合的に判断した結果、継続使用は可能ですが、今後の機器の機能を確認するためにも傾向管理が有用と考えます。フェログラフィー【定量分析：Is値】Is値は異常摩耗の早期発見パラメータのつで、摩耗粒子を定量化するために用います。今回のIs値は、の乗とやや高い値でした。フェログラフィー【定性分析：摩耗粒子および摩耗形態観察】分析結果から観察された代表的な粒子は、以下の通りでした。正常な摩耗粒子・潤滑状態が正常なマイルド摩耗により発生。疲労摩耗粒子・繰返し応力を受けて発生。Iカップリング発光分光分析【SOAP-T】検出された金属元素から発生箇所を推定すると、以下の通りでした。鉄、鉛、銅、錫、亜鉛・ギヤ歯面、軸受等リン、モリブデン・添加剤カルシウム、バリウム、アルミニウム、ナトリウム、マグネシウム・外部混入異物鉛を使用した箇所の溶出・摩耗SOAP-Tで鉛が.ppm検出されたことから、潤滑系統内で鉛を使用した箇所の溶出、摩耗が発生している可能性があります。今後、別紙鉱油の酸化に対する金属触媒の影響に示すように濃度の増加に伴い酸化速度が速まることが懸念されます。亜鉛を使用した箇所の溶出・摩耗SOAP-Tの結果、亜鉛が検出されました。亜鉛を使用した箇所の溶出・摩耗が発生していると思われます。亜鉛メッキ等であった場合、耐食性が低下して腐食に進展することが懸念されます。バックラッシ検出された鉄濃度を基にバックラッシ増加量の計算を行いました。今回、油量、歯車の歯幅、モジュール、歯数、遊星歯車の数が不明でした。よって、油量をL歯幅をmm、モジュールを、太陽歯車、遊星歯車、太陽歯車の歯数をそれぞれ、、遊星歯車の数をと仮定し、バックラッシの増加量を計算しました。その結果、今回検出された鉄がギヤ歯面から、平均的に摩耗して発生していたと仮定した場合、バックラッシの増加量は以下の通りと推定されます。表バックラッシ増加量接触箇所 バックラッシ増加量上限値[μm] バックラッシ増加量[μm] 余寿命[年] 内歯車-遊星歯車 . 約. 遊星歯車-太陽歯車 . 約. バックラッシの初期値が不明であるため、増加量の上限値を適正なバックラッシの最大値と最小値の差としました。今回の推定されたバックラッシ増加量は上限値に比較して十分に小さい値であり、良好であると推定できます。但し、今回の計算は仮定に基づいて行っているため、参考値としてお考え下さい。
|  | 113-001513 | 分析の結果、油の劣化は確認され、油中の汚染度が高い値でした。軸受ポンプ外軸受は使用可能な状態であり、分解点検で軸受部品を交換する必要はないと判断します。更油および定期的なトライボ診断実施油の劣化が確認されたことから、今後、油中の酸成分の影響で金属表面が腐食して発生する腐食摩耗に進展することが懸念されます。また、油中の汚染度が高いことから、摩耗粒子や異物等が軸受軌道面に噛み込むことによる摩耗の進行が懸念されるため、更油を推奨します。尚、SOAP-Tで鉄濃度が比較的高い値で検出されていることから、更油後は鉄濃度の増加および摩耗の進行を監視するため定期的なトライボ診断の実施を推奨します。酸価、IRの結果から、油の劣化が確認されました。粘度粘度は、mm/sと新油値のmm/sに比較して粘度変化率が+％となっており、当社推奨の管理限界値である±％以内にあり、良好と判断します。水分はppmと当社推奨の管理限界値以下にあり、良好と判断します。酸価・IR酸価劣化の進行度は、酸価およびIRの結果から総合的に判断します。酸価は、.mgKOH/gと当社推奨の管理限界値.mgKOH/gを超えており、IRの結果で油劣化の兆候を示すカルボン酸の吸収が確認されたことから、油は劣化していることが確認されました。今後、油中の酸成分の影響で金属表面が腐食して発生する腐食摩耗に進展することが懸念されます。計数汚染度、重量汚染度が当社推奨の管理限界値を超えていました。フィルタ表面の異物観察で金属片、粘ちょう物、鉄錆、砂等が観察されたことから、汚染度が高い要因は、摩耗、スラッジ、外部混入異物の影響と思われます。計数汚染度計数汚染度はNAS級以上と当社推奨の管理限界値NAS級を超えていました。重量汚染度はmg/mlと当社推奨の管理限界値mg/mlを超えていました。光学顕微鏡写真重量汚染度で濾過したフィルタ表面上の夾雑物を光学顕微鏡で観察した結果、金属片、スラッジ、鉄錆、砂等が観察されました。はフェログラフィーおよびSOAP-Tの結果から総合的に判断した結果、継続使用は可能ですが、今後の機器の機能を確認するためにも傾向管理が有用と考えます。フェログラフィー【定量分析：Is値】Is値は異常摩耗の早期発見パラメータのつで、摩耗粒子を定量化するために用います。今回のIs値は、の乗と高い値でした。フェログラフィー【定性分析：摩耗粒子および摩耗形態観察】分析結果から観察された代表的な粒子は、以下の通りでした。正常な摩耗粒子・潤滑状態が正常なマイルド摩耗により発生。シビア粒子・潤滑状態がやや厳しい凝着摩耗により発生。金属潤滑部が局部的に油膜切れを起していると考えられます。黒錆・潤滑状態がやや厳しい凝着摩耗により発生。局部的に金属接触が厳しく、且つ、高い摩擦熱が発生していると考えられます。観察された摩耗粒子の中でもシビア粒子、黒錆は、将来的な摩耗の進行に繋がる可能性を示唆しているため、傾向監視が必要と思われます。シビア粒子は、凝着摩耗に分類されます。この摩耗粒子は、潤滑部で凝着、破断を繰り返し、この過程で生じる移着粒子が成長して摩耗粒子となります。そのため、潤滑部では局部的に油膜切れが発生していることを示しています。この状態が継続した場合、摩耗粒子のサイズは徐々に大型化していき、設備の損傷に至る場合がありますので、傾向監視が必要です。黒錆は、凝着摩耗に分類されます。この摩耗粒子は、油膜切れによる潤滑部での金属同士の接触時に起こる高い摩擦熱によって鉄が酸化され発生します。この状態が継続した場合、潤滑部で焼付が発生し、設備の損傷に至る場合があります。Iカップリング発光分光分析【SOAP-T】検出された金属元素から発生箇所を推定すると、以下の通りでした。鉄、鉛、銅、クロム、アンチモン、錫、亜鉛・軸受等リン、カルシウム、バリウム、アルミニウム、ナトリウム、マグネシウム、モリブデン・外部混入異物
|  | 113-001268 | ディーゼルエンジンの軸受部は、継続使用可能な状態にあると判断し、現時点では分解点検の必要はないと考えます。但し、水分濃度が高く、今後の凝着摩耗の進行を確認するため、以下の対策を推奨します。更油或いは部分更油による水分濃度の調整水分の影響により金属表面で腐食摩耗が発生し、発生した鉄錆等の粒子が潤滑部に噛み込み摩耗が進行することがありますので、可能であれば、更油或いは部分更油などにより相対的に水分濃度を低くするなどの方法を推奨します。更油などの対策が難しい場合は、次年度も分析を実施し、水分濃度の監視することを推奨します。定期的な分析定期的な分析を実施することにより、データの変化から異常の兆候を早期に発見することが可能となります。今後懸念される凝着摩耗の進行を監視するため、定期的に分析を実施することを推奨します。はフェログラフィーおよびSOAP-Tの結果から総合的に判断した結果、継続使用は可能ですが、今後の機器の機能を確認するためにも傾向管理が有用と考えます。フェログラフィー【定量分析：Is値】Is値は異常摩耗の早期発見パラメータのつで、摩耗程度を定量化するために用います。前回に比較してIs値はの乗から乗に低下しているものの、やや高い値でした。フェログラフィー【定性分析：摩耗粒子および摩耗形態観察】分析結果から比較的多く観察された粒子は、以下の通りでした。正常な摩耗粒子・潤滑状態が正常なマイルド摩耗により発生。黒錆・潤滑状態がやや厳しい凝着摩耗により発生。金属接触が厳しく、且つ、高い摩擦熱が発生していると考えられます。観察された摩耗粒子の中でも黒錆は、将来的な摩耗の進行に繋がる可能性を示唆しているため、傾向監視が必要と思われます。黒錆は、凝着摩耗に分類されます。この摩耗粒子は、摺動面で凝着、破断を繰り返し、この過程で生じる移着粒子が成長して摩耗粒子となります。そのため、摺動面では局部的に油膜切れが発生していることを示しています。この状態が継続した場合、摩耗粒子のサイズは徐々に大型化していき、設備の損傷に至る場合がありますので、傾向監視が必要です。Iカップリング発光分光分析【SOAP-T】検出された金属元素から発生箇所を推定すると、以下の通りでした。鉄、鉛、銅、錫・エンジン部品リン、亜鉛、カルシウム・添加剤アルミニウム、ケイ素、ナトリウム、モリブデン・外部混入異物SOAP-Tで軸受メタルの主成分である錫がからに減少していることから、軸受メタルの摩耗は安定していると考えられます。水分はと当社推奨の管理限界値を超えていました。今後、水分の影響でエンジン内部に錆が発生し、その影響で摩耗が発生する懸念があります。
|  | 113-001975 | 対象設備は継続使用可能な状態にあると判断します。但し、摺動部が摩耗していることから、に示す内容をご確認ください。潤滑油潤滑油は粘度および水分が当社推奨の管理限界値を超えていることから、に示す内容をご確認ください。設備の点検もしくは定期的な分析SOAP-Tでクロムがppmと高い値で検出されたことから、カム・カムローラ等で摩耗が発生している可能性があります。また、SOAP-Tで鉄がppmと高い値で検出されたことから、シリンダライナあるいはピストンリング等で摩耗が進行している可能性があります。以上により、設備の点検もしくは定期的な分析を実施することにより、摺動部の摩耗推移を監視することを推奨します。更油粘度低下が確認されており、潤滑部で油膜切れなどによる摩耗の発生が懸念されます。また、水分の影響により金属表面で腐食摩耗が発生し、発生した鉄錆等の粒子が潤滑部に噛み込み摩耗が進行することがありますので、これらの予防処置として更油を推奨します。は許容範囲内にありますが、摺動部の摩耗が認められたため、定期的に潤滑油分析を実施し、各摩耗推移を監視することが有用と考えます。フェログラフィー【定量分析：Is値】Is値は異常摩耗の早期発見パラメータのつで、摩耗を定量化するために用います。Is値はの乗とやや高い値でしたが、損傷時のの乗程度には到達しておらず、異常摩耗は発生していないと判定します。フェログラフィー【定性分析：摩耗粒子の形態観察】比較的多く観察された粒子は、以下の通りです。正常な摩耗粒子・潤滑状態が正常なマイルド摩耗により発生。黒錆・潤滑状態がやや厳しい凝着摩耗により発生。摩擦面が極微小領域で高面圧または低速度で接触し高温に晒されたことを示しています。観察された摩耗粒子の中でも黒錆は、将来的な異常摩耗の進行に繋がる可能性を示唆しているため、傾向監視が必要と思われます。詳細は、別紙傾向監視が必要な摩耗粒子をご覧ください。Iカップリング発光分光分析【SOAP-T】摩耗発生箇所は、以下のように推定します。鉄、鉛、銅、クロム、アンチモン、錫・エンジン部品等リン、亜鉛、カルシウム、モリブデン・添加剤アルミニウム、ナトリウム、マグネシウム、ホウ素・外部混入異物シリンダライナ或いはピストンリングの摩耗SOAP-Tで鉄がppmと高い値で検出されたことから、シリンダライナ或いはピストンリングで摩耗していると推定します。コンロッドメタル或いはクランクメタル等の摩耗SOAP-Tで錫がppm、鉛がppm、アンチモンが、銅が検出されたことから、コンロッドメタル或いはクランクメタル等が摩耗していると推定します。詳細は、別紙コンロッドメタル・クランクメタルの摩耗をご覧ください。カムとカムローラの摩耗SOAP-Tでクロムがと高い値でした。カムやカムローラ等の摩耗が進行している可能性が考えられます。固形カルシウム化合物の生成SOAP-Tでカルシウムがppm検出されました。ディーゼルエンジンオイル中に検出されるカルシウムは、燃焼ガス中に含まれている硫黄分と反応して微小サイズの硫酸カルシウム、いわゆる石膏が生成されます。この影響については、別紙固形カルシウム化合物の生成をご覧ください。粘度粘度は.mm/sと新油値のmm/sに比較して粘度変化率が-.％となっており、当社推奨の管理限界値である±％を超えていました。ディーゼルエンジンオイルの粘度低下は、別紙内燃機関における粘度の低下を御覧下さい。水分はppmと当社推奨の管理限界値を超えていました。今後、水分の影響で腐食摩耗が進行する懸念があります。塩基価は.mgKOH/gと当社推奨の管理限界値以上であり、良好でした。
報告No.109-09136 報告No.112-00092 | 分析No.109-001160 分析No.112-000316 | 112-000316 | 潤滑油および軸受は継続使用可能な状態にあると判断します。但し、今後も摩耗の進行を傾向監視するため、以下の対策を推奨します。定期的な分析摩耗の進行を監視するため、定期的に分析を実施し、分析データによる摩耗の進行状況を確認することを推奨します。新油との比較による評価を示す粘度、酸価のデータは新油データを基準として評価しています。今回は当社に新油データがなかったためカタログ値で判断しましたが、今後評価する場合は、充填用の新油を同時に分析することをご検討下さい。最適な採油方法本試料油は、機器停止中にボトムブローから採油されています。機器が停止している状態では、別紙油中粒子の沈降の影響に示すように油槽内で撹拌がなくなり固形物が沈降するため、油中汚染度は高くなると推定されます。今後の採油は、極力運転中もしくは停止直後の油槽中層部から実施されることを推奨します。フェログラフィーIs値は異常摩耗の早期発見パラメータのつで、摩耗粒子を定量化するために用います。今回のIs値はの乗であり、潤滑状態はやや厳しいと判断できます。摩耗粒子の形態で比較的多く観察された粒子は、潤滑状態が正常な場合に発生する摩耗粒子でした。これらの摩耗粒子が観察された場合、潤滑部で発生している摩耗形態は、正常なマイルド摩耗であることが分かります。Iカップリング発光分光分析【SOAP-T】検出された金属元素は、SOAP-Tの結果表に示すように、鉄、銅、アンチモン、ニッケル、リン、カルシウム、アルミニウム、ナトリウム、モリブデンでした。検出された金属元素から発生箇所を推定すると鉄、銅、アンチモン、ニッケル・軸受等リン、モリブデン・オイル添加剤カルシウム、アルミニウム、ナトリウム・外部混入異物であると思われます。このうち、機械部品が摩耗したと思われる元素はのグループです。計数汚染度は当社推奨の管理限界値に到達していました。フィルタ表面の異物観察で鉄錆、砂等が観察されたことから、汚染度が高い要因は、摩耗と外部混入異物の影響と思われます。水分、IRの各データは良好でした。尚、粘度は当社にある粘度計の測定範囲を超えているため、測定不能でした。酸価は.mgKOH/gと新油カタログ値のmgKOH/g以下にあり、良好と判断します。
報告No.109-09136 報告No.111-00666 | 分析No.109-001160 分析No.111-003353 | 111-003353 | トライボロジーを活用した設備診断法による結果、潤滑油および減速機は継続使用可能な状態にあると判断します。今後も定期的なトライボロジーを活用した設備診断法によるCBMの実施を推奨します。定期的な分析分析の結果で観察された摩耗粒子の一部には、異物の噛み込みにより発生する切削粒子やと潤滑面で油膜が破断して金属同士が接触して発生した凝着摩耗粒子と呼ぶ粒子が観察されました。観察された切削粒子や凝着摩耗粒子が比較的多く、潤滑状態の異常を早期に発見するパラメータであるIs値が潤滑状態がやや厳しい範囲と判断できるの乗であったこと、さらには潤滑油の汚染度もNAS級以上と汚染されており、汚染の要因は、歯面の摩耗と外部混入異物であることがわかります。本試料の場合は、摩耗と外部混入異物により汚染度が高いものの、現時点では潤滑状態の悪化に大きく影響を与えるほどではないと判断できますが、砂などの外部異物は、歯車よりも硬度が高く、歯面の摩耗進行に影響をあたえることから、定期的に分析を実施し、摩耗の進行状況を確認することを推奨します。バックラッシによる評価バックラッシは、歯車をスムーズに無理なく回転させるために必要な歯面間の遊びのことで、歯車が円滑に回転するために必要なものです。バックラッシが少なすぎると潤滑不良や歯車の両歯面が接触して騒音が増大したり、摩耗の原因になったりします。また反対に、広すぎると歯面同士の適切な噛み合いが悪くなり歯車が破損しやすくなることがあります。トライボロジーを活用した設備診断法では、潤滑油中の鉄の濃度分析の結果から歯車の歯面がどの程度摩耗してバックラッシを増加させているかを求めることができることから、ご提供いただいた減速機に関する情報から、使用されているギヤはスパイラルベベルギヤであるとして、歯車をかみ合わせたときの、歯面間の遊びを求めてみました。なお、今回提供して頂いた情報の中で歯幅が不明でしたのでmmと仮定しました。その結果、減速機のギヤ歯面に摩耗が集中していたと仮定した場合、バックラッシの増加量はμmと推定されました。バックラッシの量は、各機械メーカのノウハウであるため、一律には決まっていませんが、一般には数十μmから数百μmとされており、評価はこの値を参考としましたが、分析結果から求めたバックラッシ増加量は、一般に用いられるバックラッシの範囲に比較して十分に小さい値であることがわかります。ただし、今回求めたバックラッシの増加量は、計算に必要なすべてのパラメータがそろっていない仮定の数値も入っていることから、正確なバックラッシの増加量を計算するためにも、歯幅、油入替後の稼働時間ならびに分解点検後の稼働時間などの情報をお知らせ下さい。計算結果をご報告いたします。フェログラフィー異常摩耗の早期発見パラメータとして摩耗粒子を定量化して評価するフェログラフィーのIs値は、潤滑状態がやや厳しいの乗でした。摩耗粒子の形態で比較的多く観察された粒子は、潤滑状態が正常な場合に発生する摩耗粒子異物の噛み込みにより発生する切削粒子金属潤滑部が局部的に油膜切れを起して発生するシビア粒子局部的に高圧・高温となる場合に発生するフリクションポリマでした。これらの摩耗粒子が観察された場合、潤滑部で発生している摩耗形態は、正常なマイルド摩耗異物による切削摩耗潤滑状態がやや厳しい凝着摩耗であり、そして局部的ではあるものの高圧・高温の箇所が発生していることも分かります。減速機で切削摩耗が発生した場合、減速機内部で使用されている転がり軸受が切削摩耗により生じた軌道面の損傷が起点となって寿命が分の程度に低下することがあることから、切削摩耗には十分注意する必要があります。切削摩耗の発生原因となる混入異物が残留している場合、この異物により切削摩耗が継続して発生する可能性があります。フリクションポリマは、潤滑油がギヤ歯面や軌道面に押し込められ高圧状態になると同時に、圧縮熱により高温状態になった結果、基油自身が重合反応を起こし生成することが知られています。そのため、高圧高温状態の解消がなされなければ、潤滑油の劣化が進行し、粘度上昇に因る潤滑異常に進展する場合があります。Iカップリング発光分光分析供試の潤滑油を分析した結果、検出された金属元素は、SOAP-Tの結果表に示すように、鉄、鉛、銅、錫、リン、亜鉛、カルシウム、アルミニウム、ナトリウム、モリブデンでした。検出されたこれらの金属元素から発生箇所を推定すると鉄、鉛、銅、錫、亜鉛・ギヤ・軸受等リン、モリブデン・オイル添加剤カルシウム、アルミニウム、ナトリウム・外部混入異物であると思われます。このうち、機械部品が摩耗したと思われる元素はのグループです。計数汚染度は当社推奨の管理限界値を超えていました。フィルタ表面の異物観察で表面が茶褐色で金属片、鉄錆、砂等が観察されたことから、汚染度が高い要因は、摩耗とスラッジ、そして外部混入異物の影響と思われます。外部混入異物は、潤滑油を精密に濾過することで除去でき、そのことで歯車の歯面損傷を予防でき、寿命が大きく延伸化できることから、汚染度の管理を標準化するとともに、今回は濾過により汚染度の回復を図ることを推奨します。粘度、水分、酸価、IRの各データは良好でした。
報告No.106-4509 報告No.106-4509 | 分析No.106-00264 分析No.106-00264 | 106-00264 | 提供情報にストレーナサイズが不明となっていたため、ストレーナの影響を織り込んだ診断を行う事は出来ないが、使用されているストレーナサイズが一般的に使用される数μmレベルの精密なストレーナであった場合、添加剤が劣化してスラッジ化したものが認められるため、ストレーナ目詰まりの原因となる可能性が考えられた。尚、摩耗粒子の観察結果から、増速機の潤滑状態は良好であると判断できた。分析の結果、重量汚染度がmg/mlと＃－の分の程度であるが、それでも高い値と考えられた。重量汚染度の上昇原因となっている汚染物は、＃－同様に添加剤成分のモリブデン、マグネシウム、亜鉛、リンがスラッジとして析出し、これに摩耗で発生した鉄、銅などが混合して粘性のあるスラッジになっていると推定された。これらのことは、異常摩耗の早期発見パラメータである潤滑状態指数はの乗とやや高いものの、摩耗の形態はマイルド摩耗と呼ぶ比較的小さな粒子が大勢を占めること計数汚染度は良好の範囲にあるものの、重量汚染度がmg/mlと高い値を示し、フィルタ表面が茶褐色になっていること油中金属濃度の結果、ギヤやベアリングなどの鉄系材料の摩耗、モリブデン、マグネシウム、亜鉛、リンなどの添加剤の析出、外部から混入したカリウム、アルミニウムが検出されたこと以上のことから判断した。
|  | 113-001662 | 潤滑油の油中の水分濃度が高い値でした。対象設備は継続使用可能な状態にあると判断します。水分濃度の調整発錆予防のため、水分除去や部分更油による水分濃度の相対的低下を推奨します。は、フェログラフィーおよびSOAPの結果から総合的に判断した結果、継続使用は可能ですが、摩耗の進行速度が上昇している可能性があるため、傾向管理が有用と考えます。フェログラフィー【定量分析：Is値】Is値は異常摩耗の早期発見パラメータのつで、摩耗粒子を定量化するために用います。前回に比較してIs値はのマイナス乗から乗に三桁上昇し、やや高い値でした。Is値は摩擦摺動面が摩耗損傷する直前に急上昇することが分かっています。今回、Is値の上昇速度が大きいことから、潤滑状態が厳しくなっていると推定されることから、今後は摩耗の発生と進展状況を監視することが重要と思われます。フェログラフィー【定性分析：摩耗粒子および摩耗形態観察】分析結果から観察された代表的な粒子は、以下の通りでした。正常な摩耗粒子・潤滑状態が正常なマイルド摩耗により発生。Iカップリング発光分光分析【SOAP】検出された金属元素から発生箇所を推定すると、以下の通りでした。鉄、鉛、銅、ニッケル、錫・エンジン部品リン、亜鉛、カルシウム、マグネシウム、モリブデン・添加剤アルミニウム、ケイ素、ナトリウム・外部混入異物粘度、塩基価は良好でした。水分がppmと当社推奨の管理限界値を超えていました。今後、水分の影響で機関内に錆が発生し、その影響で摩耗が発生する懸念があります。
報告No.109-09094 報告No.112-00124 | 分析No.109-000916 分析No.112-000492 | 112-000492_date121122 | グリースおよび対象設備は継続使用可能な状態にあると判断します。はフェログラフィーおよびSOAP-Tの結果から総合的に判断した結果、正常な状態にあると考えられます。フェログラフィー【定性分析：摩耗粒子および摩耗形態観察】分析結果から比較的多く観察された粒子は、以下の通りでした。正常な摩耗粒子・潤滑状態が正常なマイルド摩耗により発生。Iカップリング発光分光分析【SOAP-T】検出された金属元素から発生箇所を推定すると、以下の通りでした。鉄、鉛、ニッケル、錫・ギヤ等リン、カルシウム、アルミニウム、ナトリウム、モリブデン・添加剤、増ちょう剤、外部混入異物グリースのちょう度、滴点、酸価、IRの各データは良好でした。≪状態監視とパラメータ≫分析の目的および各分析のパラメータは以下の通りです。特性低下目的：グリースの分析結果から、グリースの物理的性状や劣化傾向などを確認する。酸価JISK赤外線吸収スペクトルJISKちょう度JISK滴点JISK摩耗目的：グリース中の摩耗粒子を分析する事により、回転・摺動部の潤滑状態、摩耗劣化の程度、余寿命などを解析する。摩耗診断電子顕微鏡観察JISKX線マイクロアナリシス油中金属濃度JISK≪分析結果≫特性低下酸価：良好酸価mgKOH/gは管理基本値の.mgKOH/gに比較し高くはあるものの、有機物・有機化合物試験の結果で油劣化の兆候を示すカルボン酸の吸収が見られないことから問題は無いと判断します。赤外線吸収スペクトル：良好ちょう度：良好ちょう度値はと○○管理限界値であるから以内に留まっています。滴点：良好滴点はと管理基本値のに比較し変化はないことから問題は無いと判断します。摩耗摩耗診断：良好摩耗診断の結果、潤滑状態が正常な場合に発生する摩耗粒子が比較的多く観察されました。電子顕微鏡観察・X線マイクロアナリシス：今回は実施していません。油中金属濃度：良好油中金属濃度の結果、摩耗により発生する鉄、鉛、ニッケル、錫、油の添加剤成分や増ちょう剤等であるリン、カルシウム、アルミニウム、ナトリウム、モリブデンが検出されたものの、良好と判断します。
報告No.109-09136 報告No.111-00666 | 分析No.109-001160 分析No.111-003349 | 111-003349 | トライボロジーを活用した設備診断法による結果、潤滑油および減速機は継続使用可能な状態にあると判断します。今後も定期的なトライボロジーを活用した設備診断法によるCBMの実施を推奨します。定期的な分析分析の結果で観察された摩耗粒子の一部には、潤滑面で油膜が破断して金属同士が接触して発生した凝着摩耗粒子と呼ぶ粒子が観察されました。ただし、観察された凝着摩耗粒子そのものが少ないことと、潤滑状態の異常を早期に発見するパラメータであるIs値が正常な範囲と判断できるの乗であったこと、さらには潤滑油の汚染度もNAS級と若干汚染されてはいるものの、外部から混入した砂などの異物が汚染の主要因であり、歯面の摩耗が汚染の要因になっていないことがわかります。本試料の場合は、外部混入異物により汚染度が高いものの、現時点では潤滑状態の悪化に大きく影響を与えるほどではなく潤滑状態は正常な範囲にあると判断できますが、砂などの外部異物は、歯車よりも硬度が高く、歯面の摩耗進行に影響をあたえることから、定期的に分析を実施し、摩耗の進行状況を確認することを推奨します。バックラッシによる評価バックラッシは、歯車をスムーズに無理なく回転させるために必要な歯面間の遊びのことで、歯車が円滑に回転するために必要なものです。バックラッシが少なすぎると潤滑不良や歯車の両歯面が接触して騒音が増大したり、摩耗の原因になったりします。また反対に、広すぎると歯面同士の適切な噛み合いが悪くなり歯車が破損しやすくなることがあります。トライボロジーを活用した設備診断法では、潤滑油中の鉄の濃度分析の結果から歯車の歯面がどの程度摩耗してバックラッシを増加させているかを求めることができることから、ご提供いただいた減速機に関する情報から、使用されているギヤはスパイラルベベルギヤであるとして、歯車をかみ合わせたときの、歯面間の遊びを求めてみました。なお、今回提供して頂いた情報の中で歯幅が不明でしたのでmmと仮定しました。その結果、減速機のギヤ歯面に摩耗が集中していたと仮定した場合、バックラッシの増加量は.μmと推定されました。バックラッシの量は、各機械メーカのノウハウであるため、一律には決まっていませんが、一般には数十μmから数百μmとされており、評価はこの値を参考としましたが、分析結果から求めたバックラッシ増加量は、一般に用いられるバックラッシの範囲に比較して十分に小さい値であることがわかります。ただし、今回求めたバックラッシの増加量は、計算に必要なすべてのパラメータがそろっていない仮定の数値も入っていることから、正確なバックラッシの増加量を計算するためにも、歯幅、油入替後の稼働時間ならびに分解点検後の稼働時間などの情報をお知らせ下さい。計算結果をご報告いたします。フェログラフィー異常摩耗の早期発見パラメータとして摩耗粒子を定量化して評価するフェログラフィーのIs値は、正常な潤滑状態を示すの乗でした。摩耗粒子の形態で比較的多く観察された粒子は、潤滑状態が正常な場合に発生する摩耗粒子異物の噛み込みにより発生する切削粒子金属潤滑部が局部的に油膜切れを起して発生するシビア粒子でした。これらの摩耗粒子が観察された場合、潤滑部で発生している摩耗形態は、正常なマイルド摩耗異物による切削摩耗潤滑状態がやや厳しい凝着摩耗であることが分かります。減速機で切削摩耗が発生した場合、減速機内部で使用されている歯車の歯面や転がり軸受が切削摩耗により生じた軌道面の損傷が起点となって寿命が分の程度に低下することがあることから、切削摩耗には十分注意する必要があります。切削摩耗の発生原因となる混入異物が残留している場合、この異物により切削摩耗が継続して発生する可能性があります。Iカップリング発光分光分析供試の潤滑油を分析した結果、検出された金属元素は、SOAP-Tの結果表に示すように、鉄、鉛、リン、亜鉛、カルシウム、アルミニウム、ナトリウム、ホウ素、モリブデンでした。検出されたこれらの金属元素から発生箇所を推定すると鉄、鉛、亜鉛・ギヤ・軸受等リン、モリブデン・オイル添加剤カルシウム、アルミニウム、ナトリウム、ホウ素・外部混入異物であると思われます。このうち、機械部品が摩耗したと思われる元素はのグループです。計数汚染度は当社推奨の管理限界値に到達していました。フィルタ表面の異物観察で金属片、鉄錆、砂等が観察されたことから、汚染度が高い要因は、摩耗と外部混入異物の影響と思われます。外部混入異物は、潤滑油を精密に濾過することで除去でき、そのことで歯車の歯面損傷を予防でき、寿命が大きく延伸化できることから、汚染度の管理を標準化するとともに、今回は濾過により汚染度の回復を図ることを推奨します。粘度、水分、酸価、IRの各データは良好でした。
報告No.109-09136 報告No.112-00751 | 分析No.109-001160 分析No.112-003395 | 112-003395 | 油中の水分濃度が高いことから、以下の対策を推奨します。軸受は継続使用可能な状態にあると判断します。但し、将来的な摩耗進行の有無を確認するためにも傾向監視を継続することが有効です。定期的な分析凝着摩耗の進行を監視するため、定期的に分析を実施し、分析データによる摩耗の進行状況を確認することを推奨します。はフェログラフィーおよびSOAP-Tの結果から総合的に判断した結果、継続使用は可能ですが、機器の機能を保持するためにも傾向管理が有用と考えます。フェログラフィー【定量分析：Is値】Is値は異常摩耗の早期発見パラメータのつで、摩耗粒子を定量化するために用います。前回同様に、Is値はの乗とやや高い値でした。フェログラフィー【定性分析：摩耗粒子および摩耗形態観察】分析結果から比較的多く観察された粒子は、以下の通りでした。黒錆・潤滑状態がやや厳しい凝着摩耗により発生。金属接触が厳しく、且つ、高い摩擦熱が発生していると考えられます。観察された摩耗粒子の中でも黒錆は、将来的な摩耗の進行に繋がる可能性を示唆しているため、傾向監視が必要と思われます。黒錆は、凝着摩耗に分類されます。この摩耗粒子は、摺動面で凝着、破断を繰り返し、この過程で生じる移着粒子が成長して摩耗粒子となります。そのため、摺動面では局部的に油膜切れが発生していることを示しています。この状態が継続した場合、摩耗粒子のサイズは徐々に大型化していき、設備の損傷に至る場合がありますので、傾向監視が必要です。Iカップリング発光分光分析【SOAP-T】検出された金属元素から発生箇所を推定すると、以下の通りでした。鉄、鉛、銅、錫・エンジン部品リン、亜鉛、カルシウム、モリブデン・添加剤バリウム、アルミニウム、ケイ素、ナトリウム・外部混入異物クランクメタルの摩耗前回に比較して、SOAP-Tで錫がからppmに増加していることから、クランクメタル表面に摩耗が発生していると推定されました。ディーゼルエンジンのクランクメタルは積層構造になっており、クランクメタルの最表面はホワイトメタル層が存在し、その下にニッケル層、さらにその下には銅と鉛の合金であるケルメット層が存在します。ディーゼルエンジンのメタルは、設計上、油膜が正常に形成される流体潤滑が基本であることから、通常の使用においては摩耗しにくいと思われますが、メタルの潤滑部に流体潤滑になりにくい部分が発生するとメタル表面の軟質金属部が摩耗しメタル部のすぐ下のニッケル部まで摩耗し始め、ホワイトメタル層の主成分である錫や鉛、そしてメタルの第二層のニッケルやバックメタルの銅が検出されます。今後、摩耗が進行した場合、軸受が焼付を起こす可能性があるため、注意が必要です。銅を使用した箇所の溶出・摩耗前回に比較して、SOAP-Tで銅がppmからppmに増加していました。検出された銅は、鉛と同時に検出されていることから、軸受メタル第三層のケルメット層が摩耗している可能性が考えられました。軸受メタルは、一般に再表面に錫などの軟質金属が薄層状態で存在しており、この薄層部が摩耗するとその下層部が検出されます。今回検出された金属は、錫、銅、鉛であるため、メタルは軟質金属の錫が摩耗により消滅し、ケルメット層が露出している箇所があると思われます。そのため、クランク軸、或いは、コンロッドと直接接触して焼付きを起こす可能性があることから、再分析により摩耗が進行するか、確認することを推奨島します。前回に比較して計数汚染度はNAS級以上からNAS級にランク低下しているものの、やや汚染されていました。フィルタ表面の異物観察で金属片、鉄錆、砂等が観察されたことから、汚染度が高い要因は、摩耗と外部混入異物の影響と思われます。前回同様に粘度、酸価、IR、塩基価の各データは良好でした。水分は前回に比較してppmからppmに減少しているものの、当社推奨の管理限界値のを超えていました。今後、水分の影響でエンジン内部に錆が発生し、その影響で摩耗が発生する懸念があります。
報告No.109-09136 報告No.112-00589 | 分析No.109-001160 分析No.112-002445 | 112-002445_date130409 | 分析の結果、潤滑油の劣化はなく、汚染度は良好な範囲にあることから、継続使用可能な状態にあると判断します。減速機分析の結果、減速機は継続使用可能な状態にあると判断します。但し、疲労摩耗が発生しており、今後も摩耗の進行を傾向監視するため、以下の対策を推奨します。定期的な分析定期的に分析を実施することにより、データの変化から異常の兆候を早期に発見することが可能となります。また、今回は対象設備の初回分析であるため、あと最低でも回分析を実施し、分析データの変化から今後の分析周期を検討することを推奨します。今後、疲労摩耗の進行が懸念されるため、出来るだけ早めに回目の分析を実施することを推奨します。最適な採油方法本試料油は、機器停止中に給油口から採油されているため、分析データが低濃度に出ていると推定されます。正確なデータによる診断を行うためにも、今後の採油は、極力運転中もしくは停止直後の油槽中層部から実施されることを推奨します。は、劣化はなく良好と判断します。粘度粘度は、mm/sと新油値mm/sに比較して、粘度変化率は+％で、当社推奨の管理限界値である±％以内であり、良好と判断します。水分は、.ppmと当社推奨の管理限界値の以下であり、良好と判断します。酸価は、.mgKOH/gと新油値.mgKOH/g以下であり、良好と判断します。IRIRチャートの結果、新油と使用油のスペクトルパターンはほぼ一致し、また、油劣化の兆候を示すカルボン酸の吸収が確認されていないことから、良好と判断します。は清浄で、良好と判断します。計数汚染度計数汚染度は、NAS級と当社推奨の管理限界値NAS級以下であり、良好と判断します。重量汚染度は、.mg/mlでした。光学顕微鏡写真重量汚染度で濾過したフィルタ表面上の夾雑物を光学顕微鏡で観察した結果、金属片、鉄錆、砂等が観察されました。はフェログラフィーおよびSOAP-Tの結果から総合的に判断した結果、継続使用は可能ですが、機器の機能を保持するためにも傾向管理が有用と考えます。フェログラフィー【異常摩耗指数：Is値】Is値は異常摩耗の早期発見パラメータのつで、摩耗粒子を定量化するために用います。今回のIs値はの乗とやや高い値でした。フェログラフィー【定性分析：摩耗粒子および摩耗形態観察】観察された摩耗粒子は、以下の通りでした。疲労摩耗粒子・繰返し応力を受けて発生。Iカップリング発光分光分析【SOAP-T】検出された金属元素から発生箇所を推定すると、以下の通りでした。鉄、鉛、ニッケル・軸受等リン、モリブデン・添加剤カルシウム、アルミニウム、ナトリウム・外部混入異物バックラッシご提供いただいた減速機に関する情報からハスバ歯車の組み合わせの段減速機構であり、この歯車の構成から接触点箇所のバックラッシを求めました。尚、油量が不明でしたので、Lと仮定しました。ギヤのバックラッシの増加量を求めた結果、接触点箇所でバックラッシの増加量は、約.μmと推定されます。バックラッシ増加分の上限値は、メーカにより差異はあるものの、当社の推奨するバックラッシは、一般に推奨されるμmを管理目安にしています。この値に比較して十分に小さい値です。
報告No.109-09094 報告No.112-00124 | 分析No.109-000916 分析No.112-000636 | 112-000636 | 軸受は継続使用可能な状態にあると判断します。但し、ちょう度が上昇していたため、以下の対策を推奨します。グリースの交換ちょう度が上昇し、グリースが軟化していることが確認されたことから、軸受軌道面で油膜切れが発生することが懸念されるため、グリースを交換することを推奨します。はフェログラフィーおよびSOAP-Tの結果から総合的に判断した結果、正常な状態にあると考えられます。フェログラフィー【定性分析：摩耗粒子および摩耗形態観察】分析結果から比較的多く観察された粒子は、以下の通りでした。正常な摩耗粒子・潤滑状態が正常なマイルド摩耗により発生。Iカップリング発光分光分析【SOAP-T】検出された金属元素から発生箇所を推定すると、以下の通りでした。鉄、鉛、アンチモン、ニッケル、錫・軸受等亜鉛、カルシウム、アルミニウム、ナトリウム、モリブデン・添加剤、増ちょう剤、外部混入異物グリースの物理的性状滴点、酸価、IRの各データは良好でした。ちょう度ちょう度値と新グリース値に比較して上昇し、当社推奨の管理上限値であるを超えていることから、軟化していることが分かりました。軟化したグリースを使用した場合、グリースの漏洩や軸受等で油膜切れが発生することが懸念されます。≪状態監視とパラメータ≫分析の目的および各分析のパラメータは以下の通りです。特性低下目的：グリースの分析結果から、グリースの物理的性状や劣化傾向などを確認する。酸価JISK赤外線吸収スペクトルJISKちょう度JISK滴点JISK摩耗目的：グリース中の摩耗粒子を分析する事により、回転・摺動部の潤滑状態、摩耗劣化の程度、余寿命などを解析する。摩耗診断電子顕微鏡観察JISKX線マイクロアナリシス油中金属濃度JISK≪分析結果≫特性低下酸価：良好酸価.mgKOH/gは新油値の.mgKOH/gに比較し高くはあるものの、有機物・有機化合物試験の結果で油劣化の兆候を示すカルボン酸の吸収が見られないことから問題は無いと判断します。赤外線吸収スペクトル：良好ちょう度：要処置ちょう度値はと当社推奨の管理上限値であるを超えていました。滴点：良好滴点はと新油値のに比較し大きな変化はないことから問題は無いと判断します。摩耗摩耗診断：良好摩耗診断の結果、潤滑状態が正常な場合に発生する摩耗粒子が比較的多く観察されました。電子顕微鏡観察・X線マイクロアナリシス：今回は実施していません。油中金属濃度：良好油中金属濃度の結果、摩耗により発生する鉄、鉛、アンチモン、ニッケル、錫、油の添加剤成分や増ちょう剤等である亜鉛、カルシウム、アルミニウム、ナトリウム、モリブデンが検出されたものの、良好と判断します。
報告No.109-09136 報告No.112-00161 | 分析No.109-001160 分析No.112-000653 | 112-000653 | グリース中の異物を調査する。グリース中の異物を観察した結果、SOAP-Tで鉄およびクロムが検出され、摩耗粒子の形態観察で金属潤滑部が局部的に油膜切れを起して発生するシビア粒子が比較的多く観察されたことから、グリース中の異物は、ギヤ歯面から発生した摩耗粒子が支配的でした。グリース中の異物がどのような原因で混入したかを調査する。グリース中の異物は、摩耗粒子の形態観察で金属潤滑部が局部的に油膜切れを起して発生するシビア粒子が比較的多く観察されました。これらの摩耗粒子が発生した原因は、ギヤ歯面で非常に厳しい金属接触が発生したためと推定されます。使用しているグリースの極圧性能が十分でないか、ギヤ歯面のグリースが流れ落ちている場合が考えられます。フェログラフィー摩耗粒子の形態で比較的多く観察された粒子は、金属潤滑部が局部的に油膜切れを起して発生するシビア粒子でした。このような摩耗粒子が観察された場合には、潤滑部では潤滑状態がやや厳しい凝着摩耗が発生していることが分かります。Iカップリング発光分光分析【SOAP-T】検出された金属元素は、SOAP-Tの結果表に示すように、鉄、鉛、銅、クロム、アンチモン、錫、リン、亜鉛、カルシウム、バリウム、アルミニウム、ナトリウム、モリブデンでした。これらの検出された金属元素から発生箇所を推定すると鉄、鉛、銅、クロム、アンチモン、錫・ギヤ等リン、亜鉛、カルシウム、バリウム、アルミニウム、ナトリウム、モリブデン・添加剤・増ちょう剤であると思われます。このうち、機械部品が摩耗したと思われる元素はのグループです。
報告No.109-09136 報告No.113-00233 | 分析No.109-001160 分析No.113-000886 | 113-000886 | 分析の結果、油の性状、汚染度共に基準値内にあることから、潤滑油は継続使用可能な状態にあると判断します。対象設備は継続使用可能な状態にあると判断します。最適な採油方法本試料油は、機器停止中にエンジンブロックサイドカバーハウジングから採油されているため、分析データが低濃度に出ていると推定されます。正確なデータによる診断を行うためにも、今後の採油は、極力運転中もしくは停止直後の油槽中層部から実施されることを推奨します。はフェログラフィーおよびSOAP-Tの結果から総合的に判断した結果、正常な状態にあると考えられます。フェログラフィー【定量分析：Is値】Is値は異常摩耗の早期発見パラメータのつで、摩耗粒子を定量化するために用います。今回のIs値はの乗と低い値でした。フェログラフィー【定性分析：摩耗粒子および摩耗形態観察】分析結果から比較的多く観察された摩耗粒子は、以下の通りでした。正常な摩耗粒子・潤滑状態が正常なマイルド摩耗により発生。Iカップリング発光分光分析【SOAP-T】検出された金属元素から発生箇所を推定すると、以下の通りでした。鉄、鉛、銅、錫・エンジン部品リン、亜鉛、カルシウム、マグネシウム・添加剤アルミニウム、ナトリウム、ホウ素、モリブデン・外部混入異物ホウ素・モリブデンの検出SOAP-Tでホウ素がppm、モリブデンが検出されました。ご提供頂いた新油には、これらの元素が含まれていないことから、異種油が混入したか、または添加剤を投与した可能性が考えられます。現状は、潤滑油の劣化やスラッジの発生等は確認されていないことから、問題はないと思われます。計数汚染度計数汚染度は、NAS級と基準値のNAS級以下であり、良好と判断します。粒度分布粒度分布は.～μmの範囲にあり、.μmにピークが確認されました。μm以下の粒子が多いことから、燃焼して発生したすす等であることが分かります。n-ペンタン不溶解分n-ペンタン不溶解分は、<.mass%でした。粘度、水分、酸価、塩基価、RBOTの各データは良好でした。
|  | 113-001056 | 対象設備は継続使用可能な状態にあると判断します。但し、摩耗粒子の形態観察で切削粒子、シビア粒子、黒錆が比較的多く観察されていることから、に示す対策を推奨します。定期的な分析切削摩耗や凝着摩耗の進行を監視するため、定期的に分析を実施し、分析データによる摩耗の進行状況を確認することを推奨します。フェログラフィーおよびSOAP-Tの結果から総合的に判断した結果、継続使用は可能ですが、今後の機器の機能を確認するためにも傾向管理が有用と考えます。フェログラフィー【Is値】Is値は異常摩耗の早期発見パラメータのつで、摩耗粒子を定量化するために用います。前回に比較してIs値はの乗から変化はないものの、やや高い値でした。フェログラフィー【摩耗粒子および摩耗形態】分析結果から比較的多く観察された粒子は、以下の通りでした。正常な摩耗粒子・潤滑状態が正常なマイルド摩耗により発生。切削粒子・異物や金属表面の微小突起による切削摩耗により発生。シビア粒子・潤滑状態がやや厳しい凝着摩耗により発生。黒錆・潤滑状態がやや厳しい凝着摩耗により発生。金属接触が厳しく、且つ、高い摩擦熱が発生していると考えられます。観察された摩耗粒子の中でも切削粒子、シビア粒子、黒錆は、将来的な摩耗の進行に繋がる可能性を示唆しているため、傾向監視が必要と思われます。切削摩耗は、他の摩耗形態に比較して摩耗進行速度が速く注意が必要で、定期的なトライボ診断による状態監視が必要と考えます。切削摩耗の原因となる混入異物が残留している場合、この異物により切削摩耗が継続して発生する可能性があります。シビア粒子、黒錆は、凝着摩耗に分類されます。これらの摩耗粒子は、摺動面および軌道面で凝着、破断を繰り返し、この過程で生じる移着粒子が成長して摩耗粒子となります。そのため、摺動面および軌道面では局部的に油膜切れが発生していることを示しています。この状態が継続した場合、摩耗粒子のサイズは徐々に大型化していき、最終的には軸受の損傷に至る場合があります。Iカップリング発光分光分析【SOAP-T】検出された金属元素から発生箇所を推定すると、以下の通りでした。鉄、銅、錫・エンジン部品リン、亜鉛、カルシウム、モリブデン・添加剤アルミニウム、ケイ素、ナトリウム、マグネシウムホウ素・外部混入異物余寿命評価Is値は、前回に比較して変化はないことから、Is値からは余寿命を予測することは出来ませんでした。現状の摩耗状態は安定しており、今後の運転状況に大きな変化がなければ、前回採油から今回採油までと同様の期間である年ヶ月は継続使用可能な状態にあると思われます。
報告No.109-09136 報告No.113-00064 | 分析No.109-001160 分析No.113-000238 | 113-000238 | 潤滑油の劣化は確認されなかったものの、油中の汚染度が高いことから、以下の対策を推奨します。減速機減速機は継続使用可能な状態にあると判断します。但し、今後の摩耗進行の有無を確認するためにも傾向監視を継続することが有効です。更油油中の汚染度が高いことから、摩耗粒子や異物等が軸受軌道面に噛み込むことによる摩耗の進行が懸念され、また、スラッジも確認されたことから、更油を推奨します。定期的な分析定期的な分析を実施することにより、データの変化から異常の兆候を早期に発見することが可能となります。今後懸念される疲労摩耗の進行を監視するため、定期的に分析を実施することを推奨します。フェログラフィーおよびSOAP-Tのデータから総合的に解析した結果、継続使用は可能ですが、今後の機器の機能を確認するためにも傾向管理が有用と考えます。フェログラフィー【定量分析：Is値】Is値は異常摩耗の早期発見パラメータのつで、摩耗程度を定量化するために用います。今回のIs値はの乗と、低い値でした。フェログラフィー【定性分析：摩耗粒子および摩耗形態観察】分析結果から観察された代表的な粒子は、以下の通りでした。疲労摩耗粒子・繰返し応力を受けて発生。Iカップリング発光分光分析【SOAP-T】検出された金属元素から発生箇所を推定すると、以下の通りでした。鉄、ニッケル、錫、亜鉛・ギヤ、軸受等リン・添加剤カルシウム、アルミニウム、ナトリウム、モリブデン・外部混入異物尚、新油に含まれていないモリブデンがppm検出されました。管理のために添加剤として投与された可能性があります。計数汚染度はNAS以上級と、当社推奨の管理限界値を超えていました。SOAP-Tで油の添加剤成分であるリンが検出され、フィルタ表面の異物観察で表面が茶褐色であり、粘ちょう物、金属片、鉄錆、砂等が観察されたことから、汚染度が高い要因は、スラッジ、摩耗、外部混入異物の影響と思われます。潤滑油の劣化状態粘度、水分、酸価、IRの各データは良好でした。
報告No.109-09136 報告No.112-00589 | 分析No.109-001160 分析No.112-002463 | 112-002463 | 分析の結果、潤滑油の劣化は確認されていないことから、継続使用可能な状態にあると判断します。但し、油中の汚染度が高く、汚染物が軌道面に噛み込み摩耗が進行することが懸念されるため、以下の対策を推奨します。軸受分析の結果、軸受は継続使用可能な状態にあると判断します。但し、切削摩耗や疲労摩耗が発生しており、今後も摩耗の進行を傾向監視するため、以下の対策を推奨します。更油および油槽内の清掃潤滑油が汚染されていることから、油槽内は汚染されていると思われます。更油をする際には、油槽内を清掃し、更油する新油もNAS級程度の清浄な潤滑油を更油することを推奨します。定期的な分析定期的に分析を実施することにより、データの変化から異常の兆候を早期に発見することが可能となります。また、今回は対象設備の初回分析であるため、あと最低でも回分析を実施し、分析データの変化から今後の分析周期を検討することを推奨します。今後、切削摩耗や疲労摩耗の進行が懸念されるため、出来るだけ早めに回目の分析を実施することを推奨します。異種油の混入および油名の確認分析データから新油と一致しないデータが確認されたことから、異種油の混入または油名が違っている可能性があります。油は設備の条件にあった適正な性能のものを使用することが重要であるため、異種油の混入の有無、油名を再確認することを推奨します。はフェログラフィーおよびSOAP-Tの結果から総合的に判断した結果、継続使用は可能ですが、機器の機能を保持するためにも傾向管理が有用と考えます。フェログラフィー【定量分析：Is値】Is値は異常摩耗の早期発見パラメータのつで、摩耗粒子を定量化するために用います。今回のIs値はの乗と高い値でした。フェログラフィー【定性分析：摩耗粒子および摩耗形態観察】分析結果から比較的多く観察された摩耗粒子は、以下の通りでした。切削粒子・異物や金属表面の微小突起による切削摩耗により発生。疲労摩耗粒子・繰返し応力を受けて発生。フリクションポリマ・局部的に高圧・高温となる場合に発生。鉄錆等・外部から混入したと考えられます。観察された摩耗粒子の中でも切削粒子は、注意が必要です。摩耗形態の中でも切削摩耗は摩耗進行速度が速く、転がり軸受でこの摩耗形態が発生した場合には寿命が分の程度に低下することも知られており、切削摩耗により生じた軌道面の損傷が起点となって、転がり軸受の寿命となるフレーキングに進展することから、傾向監視が必要です。Iカップリング発光分光分析【SOAP-T】検出された金属元素から発生箇所を推定すると、以下の通りでした。鉄、ニッケル、亜鉛・軸受等カルシウム、ナトリウム、モリブデン・外部混入異物計数汚染度は当社推奨の管理限界値に到達していました。計数汚染度計数汚染度は、NAS級と当社推奨の管理限界値NAS級に到達していました。重量汚染度は、mg/mlと当社推奨の管理限界値mg/ml以下であり、良好と判断します。光学顕微鏡写真重量汚染度で濾過したフィルタ表面上の夾雑物を光学顕微鏡で観察した結果、鉄錆、砂等が観察されました。粘度は当社推奨の管理限界値を超え、IRチャートの結果、新油と使用油のスペクトルパターンが一致してない箇所が確認されました。粘度粘度は、.mm/sと新油値mm/sに比較して、粘度変化率は-.％で、当社推奨の管理限界値である±％を超えていました。適正な粘度範囲で使用していない場合、潤滑部で油膜切れが発生し、摩耗の進行に繋がることが懸念されます。水分は、.ppmと当社推奨の管理限界値の以下であり、良好と判断します。酸価は、.mgKOH/gと新油値.mgKOH/gに比較して高いものの、IRの結果で油劣化の兆候を示すカルボン酸の吸収が確認されていないことから、良好と判断します。IRIRチャートの結果、新油と使用油のスペクトルパターンが一致してない箇所が確認されました。異種油の混入、または油名の誤りなどが考えられます。
報告No.109-09136 報告No.112-00176 | 分析No.109-001160 分析No.112-000733 | 112-000733 | 減速機は継続使用可能な状態にあると判断します。定期的な分析凝着摩耗の進行を監視するため、定期的に分析を実施し、分析データによる摩耗の進行状況を確認することを推奨します。バックラッシによる評価トライボ診断では、バックラッシの増加量を分析結果から計算できますので、構造が確認できる図面、ギヤの形式、歯形、モジュール、歯数、歯幅、油入替後の稼働時間ならびに分解点検後の稼働時間をお知らせ下さい。計算結果をご報告いたします。フェログラフィーIs値は異常摩耗の早期発見パラメータのつで、摩耗粒子を定量化するために用います。前回に比較してIs値はの乗から乗に上昇したものの、潤滑状態は正常と判断できます。摩耗粒子の形態で比較的多く観察された粒子は、潤滑状態が正常な場合に発生する摩耗粒子金属潤滑部が局部的に油膜切れを起して発生するシビア粒子でした。これらの摩耗粒子が観察された場合、潤滑部で発生している摩耗形態は、正常なマイルド摩耗潤滑状態がやや厳しい凝着摩耗であることが分かります。Iカップリング発光分光分析【SOAP-T】検出された金属元素は、SOAP-Tの結果表に示すように、鉄、リン、カルシウム、アルミニウム、ナトリウム、モリブデンでした。検出された金属元素から発生箇所を推定すると鉄・ギヤ・軸受等リン、モリブデン・オイル添加剤カルシウム、アルミニウム、ナトリウム・外部混入異物であると思われます。このうち、機械部品が摩耗したと思われる元素はのグループです。前回同様に計数汚染度はNAS級以上と等級に変化はないものの、当社推奨の管理限界値を超えていました。フェログラフィーの結果から、汚染度が高い要因は、摩耗と外部混入異物の影響と思われます。
報告No.102-6010 | 分析No.102-00228 | 102-00228 | 本軸受は今年月から使用を開始し、運転時間が不明ではあるものの使用開始後ヶ月経過しているため、潤滑油中の摩耗濃度は平衡濃度に到達していると思われます。考察は、このことを前提にいたします。分析の結果、フェログラフィーを除く項目は良好でした。フェログラフィーの結果、摩耗の過酷度を示すIs値は.と良好の範囲にあるものの、摩耗粒子の形態観察の結果、外部から混入した砂、鉄錆、又、それらの影響で発生している切削粒子がやや多く見られます。油中に固い異物がある場合、樹脂軸受はその影響で摩耗しやすくなることが研究の結果から知られております。現在のところ、樹脂軸受に含まれているモリブデンが検出されていないことから、樹脂軸受の摩耗は、発生していないものと思われますが、今後、砂や摩耗粒子等の硬い異物により摩耗が発生する可能性が高いため、運転時間が時間以上経過したら、なるべく早い時期に再度分析し、摩耗の進行状況を確認されることを推奨します。
報告No.109-09136 報告No.112-00228 | 分析No.109-001160 分析No.112-000904 | 112-000904 | 油槽底部の残油を分析した結果、摩耗粒子の形態観察およびフィルタ表面の異物観察で外部混入異物が比較的多く観察されたことから、油槽底部に沈殿していた異物が含まれていたと推定されます。前回の採油箇所は減速機の潤滑油タンクから溢れてオイルドラムに戻ってきた油であり、潤滑部に比較的近い部分を循環していることから、採油箇所として問題はないと思われます。減速機運転中に潤滑油タンク中層部から採油を実施できれば一番最適であると思いますが、運転中に採油を実施できない状況にあることから、減速機タンクに採油バルブなどを取り付けて、より潤滑部に近い箇所から採油することを提案いたします。フェログラフィーIs値Is値は異常摩耗の早期発見パラメータのつで、摩耗粒子を定量化するために用います。今回のIs値はの乗と低い値でした。摩耗粒子および摩耗形態摩耗粒子の形態で比較的多く観察された粒子は、潤滑状態が正常な場合に発生する摩耗粒子外部から混入したと思われる鉄錆等でした。これらの摩耗粒子が観察された場合、潤滑部で発生している摩耗形態は、正常なマイルド摩耗であることが分かります。Iカップリング発光分光分析【SOAP-T】検出された金属元素から発生箇所を推定すると、以下の通りでした。鉄、鉛、ニッケル、亜鉛・ギヤ・軸受等リン、モリブデン・オイル添加剤カルシウム、アルミニウム、ナトリウム・外部混入異物このうち、機械部品が摩耗したと思われる元素はのグループです。計数汚染度はNAS級以上と当社推奨の管理限界値を超えていました。フィルタ表面の異物観察で鉄錆、砂等が観察されたことから、汚染度が高い要因は、摩耗と外部混入異物の影響と思われます。
報告No.109-09136 報告No.113-00463 | 分析No.109-001160 分析No.113-001902 | 113-001902 | 減速機は継続使用可能な状態にあると判断します。但し、将来的な摩耗進行の有無を確認するためにも傾向監視を継続することが有効です。また、SOAP-Tで新油と一致しないデータが確認されました。異種油の混入および油名の確認分析データから新油と一致しないデータが確認されたことから、異種油の混入または油名が違っている可能性があります。油は設備の条件にあった適正な性能のものを使用することが重要であるため、異種油の混入の有無、油名を再確認することを推奨します。定期的な分析今後懸念される凝着摩耗、疲労摩耗の進行を監視するため、定期的に分析を実施することを推奨します。診断結果は良好と判断します。粘度前回に比較して今回の粘度は、mm/sからmm/sに上昇していました。新油値mm/sに比較して、粘度変化率は+％で、当社推奨の管理限界値である±％以内であり、良好と判断します。水分前回に比較して今回の水分は、ppmからに若干増加しているものの、当社推奨の管理限界値の以下であり、良好と判断します。酸価・IR酸価劣化の進行度は、酸価およびIRの結果から総合的に判断します。前回に比較して今回の酸価は、.mgKOH/gから.mgKOH/gに上昇しているものの、新油値.mgKOH/g以下であり、IRの結果で油劣化の兆候を示すカルボン酸の吸収が確認されていないことから、良好と判断します。は良好でした。計数汚染度前回に比較して今回の計数汚染度は、NAS級からNAS級にランク低下し、当社推奨の管理限界値NAS級以下であり、良好と判断します。重量汚染度前回に比較して今回の重量汚染度は、.mg/mlからmg/mlに増加していました。光学顕微鏡写真重量汚染度で濾過したフィルタ表面上の夾雑物を光学顕微鏡で観察した結果、金属片、鉄錆、砂等が観察されました。総合的に判断した結果、は許容範囲内にあり、機器は継続使用可能と判定しますが、摺動部の摩耗が認められたため、定期的に潤滑油分析を実施し、摩耗推移を監視することが有用と考えます。フェログラフィー【異常摩耗指数：Is値】Is値は異常摩耗の早期発見パラメータのつで、摩耗程度を定量化するために用います。今回のIs値はの乗と、やや高い値であるものの、前回に比較してIs値の上昇傾向は確認されませんでした。フェログラフィー【定性分析：摩耗粒子の形態観察】観察された代表的な粒子は、以下の通りでした。正常な摩耗粒子・潤滑状態が正常なマイルド摩耗により発生。シビア粒子・潤滑状態がやや厳しい凝着摩耗により発生。金属潤滑部が局部的に油膜切れを起していると考えられます。疲労摩耗粒子・繰返し応力を受けて発生。観察された摩耗粒子の中でもシビア粒子は、摩擦面が将来的に異常摩耗へ進展する可能性を示唆しているため、傾向監視が必要と思われます。詳細は、別紙傾向監視が必要な摩耗粒子をご覧ください。Iカップリング発光分光分析【SOAP-T】検出された金属元素と、想定される発生箇所は、以下の通りです。鉄、銅、錫・ギヤ、軸受等リン・添加剤カルシウム、ケイ素、ナトリウム、マグネシウム、モリブデン・外部混入異物SOAP-Tの結果、モリブデンが高い値で検出されました。モリブデンは、添加剤成分として添加されていることがありますが、使用油であるモービルギヤXリンは、モリブデンを含んでいないことから、添加剤の投与、異種油の混入、油名の誤り等が考えられます。バックラッシ検出された鉄濃度を基にバックラッシ増加量の計算を行いました。ご提供いただいた減速機に関する情報から遊星歯車機構であることが分かりました。遊星歯車は、太陽歯車、内歯車、そして遊星歯車から構成されています。遊星歯車の個数は個ですので、遊星歯車と内歯車、遊星歯車と太陽歯車の接触点は合計で箇所となります。今回は、歯幅が不明でしたので歯幅をmmと仮定し、この部分のバックラッシを求めました。その結果、今回までの累計鉄濃度pmが、ギヤ歯面から、平均的に摩耗して発生していたと仮定した場合、バックラッシの増加量は以下の通りと推定されます。表バックラッシ増加量接触箇所 バックラッシ増加量上限値[μm] バックラッシ増加量[μm] 内歯車-遊星歯車 約. 遊星歯車-太陽歯車 . 約. バックラッシの初期値が不明であるため、増加量の上限値を適正なバックラッシの最大値と最小値の差としました。今回の推定されたバックラッシ増加量は上限値に比較して十分に小さい値であり、良好であると推定できます。
報告No.109-09136 報告No.113-00286 | 分析No.109-001160 分析No.113-001141 | 113-001141_date131105 | 潤滑油の劣化はなく、汚染度は良好な範囲にあることから、継続使用可能と判断します。減速機減速機は継続使用可能な状態にあると判断します。但し、摩耗粒子の形態観察で疲労摩耗粒子が比較的多く観察されたことから、今後の摩耗進行の有無を確認するためにも傾向監視を継続することが有効です。定期的な分析今後懸念される疲労摩耗の進行を監視するため、定期的に分析を実施することを推奨します。フェログラフィーおよびSOAP-Tのデータから総合的に解析した結果、継続使用は可能ですが、今後の機器の機能を確認するためにも傾向管理が有用と考えます。フェログラフィー【定量分析：Is値】Is値は異常摩耗の早期発見パラメータのつで、摩耗程度を定量化するために用います。今回のIs値はの乗と、低い値でした。フェログラフィー【定性分析：摩耗粒子および摩耗形態観察】分析結果から観察された代表的な粒子は、以下の通りでした。疲労摩耗粒子・繰返し応力を受けて発生。Iカップリング発光分光分析【SOAP-T】検出された金属元素から発生箇所を推定すると、以下の通りでした。鉄、錫、亜鉛・ギヤ、軸受等リン・添加剤錫、カルシウム、アルミニウム、ナトリウム、モリブデン・外部混入異物亜鉛を使用した箇所の溶出・摩耗SOAP-Tの結果、亜鉛がppm検出されました。亜鉛を使用した箇所の溶出・摩耗が発生していると思われます。亜鉛メッキ等であった場合、耐食性が低下して腐食に進展することが懸念されます。計数汚染度はNAS級と、当社推奨の管理限界値以下であり、良好でした。潤滑油の劣化状態粘度、水分、酸価、IRの各データは良好でした。
報告No.106-6023 報告No.106-4556 | 分析No.106-00388 分析No.106-01837 | 106-01837 | トライボ診断の結果、増速機は継続使用可能な状態にあると判断する。スラッジや摩耗粒子の増加は確認されていませんが、ストレーナの目詰まり発生に注意が必要なレベルにある。分析の結果、前回に比較して重量汚染度が.mg/mlからmg/mlに減少しているものの高い値を示していた。重量汚染度の高い原因となっている汚染物は、添加剤成分のモリブデン、亜鉛がスラッジとして析出し、これに摩耗で発生した鉄、銅などが混合して粘性のあるスラッジになっていると推定された。これらのことは、異常摩耗の早期発見パラメータである潤滑状態指数はのマイナス乗と良好の範囲にあり、摩耗の形態はマイルド摩耗と呼ぶ比較的小さな粒子が占めること計数汚染度は良好の範囲にあるものの、重量汚染度がmg/mlと高い値を示し、フィルタ表面が茶褐色になっていること油中金属濃度の結果、ギヤやベアリングなどの鉄系材料の摩耗、モリブデン、亜鉛などの添加剤の析出が検出されたこと以上のことから判断した。
報告No.109-09136 報告No.112-00092 | 分析No.109-001160 分析No.112-000319 | 112-000319_date120531 | 潤滑油および軸受は継続使用可能な状態にあると判断します。フェログラフィーIs値は異常摩耗の早期発見パラメータのつで、摩耗粒子を定量化するために用います。今回のIs値はの乗であり、潤滑状態は正常と判断できます。Iカップリング発光分光分析【SOAP-T】検出された金属元素は、SOAP-Tの結果表に示すように、鉄、ニッケル、カルシウム、ナトリウム、モリブデンでした。検出された金属元素から発生箇所を推定すると鉄、ニッケル・軸受等モリブデン・オイル添加剤カルシウム、ナトリウム・外部混入異物であると思われます。このうち、機械部品が摩耗したと思われる元素はのグループです。尚、SOAPでダフニースーパーギヤに添加剤として含まれているリンが検出されませんでした。リンが検出されない要因は、油名が違うか、或いは、リンが消耗した可能性が考えられます。IRの結果、新油とスペクトルが一致したことから、今回はリンが消耗したと推定されます。このリンは、極圧添加剤の成分であり、リン濃度の低下は極圧添加剤が消耗していることを示します。今後、軌道面で金属同士が接触して発生する凝着摩耗が発生し、軸受の摩耗速度が加速することが懸念されます。計数汚染度は良好でした。．粘度、水分、酸価、IRの各データは良好でした。
報告No.109-09136 報告No.111-00688 | 分析No.109-001160 分析No.111-003501 | 111-003501 | 当該機器には、顕著な摩耗劣化はないと判断します。フェログラフィーとSOAP-T異常摩耗を早期に発見するためにフェログラフィーのIs値を用います。Is値は、特徴摩耗粒子を抽出・定量化して評価するパラメータの一つです。分析の結果、その値は潤滑状態がやや厳しいの乗でした。一般に、流体潤滑状態であればIs値がの乗未満になることがわかっていますが、今回の試料油のようにIs値がの乗を超えた場合は、摺動面で摩耗が発生したか、あるいは、異物が混入したなど、Is値を上昇させる要因があったことをあらわしています。SOAP-Tの結果でカルシウムとナトリウムが若干検出されていることから、Is値を上げている要因は、外部混入の異物か、添加剤が化学反応して生成した粒子によるものと推定されます。なお、金属イオンで鉄がppm検出されていますが、固形分で検出されなかったことから、検出された鉄は弾性流体潤滑状態で発生していると思われ、潤滑状態が良好であることを示していると思われます。摩耗粒子の形態を観察した結果、比較的多く観察された粒子は、潤滑状態が正常な場合に発生する摩耗粒子外部から混入したと思われる砂、樹脂等でした。これらの摩耗粒子が観察された場合、潤滑部で発生している摩耗形態は、マイルド摩耗と呼ばれる健全な摩耗形態であることが分かります。電子顕微鏡・X線マイクロアナリシス観察された粒子をSEM・XMAで詳細に分析した結果、粒子には鉄、クロム、マンガンが比較的多く含まれており、成分割合から粒子は主にシリンダ内壁等から発生していると推定できました。Iカップリング発光分光分析金属元素と濃度の分析は、試料油を以上の高温で発光させ、その光を分光器で分光し、分光によって得られた光の強度と金属固有の波長とから元素を特定するIカップリング発光分光分析法を用います。供試の潤滑油を分析した結果、検出された金属元素は、SOAP-Tの結果表に示すように、鉄、鉛、リン、亜鉛、カルシウム、ナトリウム、マグネシウム、モリブデンでした。検出されたこれらの金属元素から発生箇所を推定すると鉄、鉛・エンジン部品リン、亜鉛、カルシウム、マグネシウム、モリブデン・オイル添加剤ナトリウム・外部混入異物であると思われます。このうち、機械部品が摩耗したと思われる元素はのグループです。計数汚染度計数汚染度はNAS級以上と汚染されていました。フィルタ表面の異物観察で鉄系粒子、添加剤の反応生成物、砂などの外部混入異物、そして推定ですがすすが観察されたことから、汚染度が高い要因は、鉄系粒子、エンジンオイルの反応生成物である硫酸カルシウム、そして外部混入異物の影響と思われます。．水分、IRは良好でした。尚、粘度、酸価、塩基価は、油名が不明であったため、当社が過去に実施したディーゼルエンジンオイルのデータを基に評価しました。したがいまして、内容は参考とお考え下さい。粘度ディーゼルエンジンオイルの粘度は、新油値でmm/s前後であり、今回の粘度はmm/sであることから、粘度が若干上昇している可能性が考えられました。酸価・塩基価酸価はmgKOH/g、塩基価はmgKOH/gでした。当社が過去に実施したディーゼルエンジンオイルの塩基価は、大凡～mgKOH/g前後であることから、塩基価は低下して油中の酸性物質を中和する機能が大幅に低下し酸価が上昇している可能性が考えられました。
報告No.102-0065 | 分析No.102-00495 | ○○102-00495 | は良好と判断します。粘度は良好と判断します。粘度はmm/sと新油値mm/sに比較して、粘度変化率は-％で、当社推奨の管理目安である±％以内にあり、良好と判断します。水分は良好と判断します。水分はppmと当社推奨の管理目安の以下であり、良好と判断します。全酸価は良好と判断します。全酸価は.mgKOH/gと新油値.mgKOH/gに比較して、変化はなく、良好と判断します。IRの結果、良好と判断します。IRの結果、IRチャートに示すように新油に比較して変化はなく、良好と判断します。計数汚染度が、前回のNAS級から今回NAS級にヶ月間でランク上昇しました。計数汚染度は良好と判断します。計数汚染度はNAS級と当社推奨の管理目安のNAS級以下であり、良好と判断します。重量汚染度は良好と判断します。重量汚染度は.mg/mlと当社推奨の管理目安のmg/ml以下であり、良好と判断します。機器の潤滑状態軸受の潤滑状態は正常と判断します。但し、外部から混入した異物がやや多く見られています。樹脂軸受は、外部混入の異物を可能な限り避ける必要があります。今後これらの異物が軸受摺動面に噛み込み、摩耗を進行させる可能性があるため、ヶ月後に再度分析を実施し、摩耗の進行状況を確認されることを推奨します。SOAPの結果は良好です。SOAPの結果、油の添加剤成分であるリンがppm、バリウムがppm検出されました。D－SOAPの結果は良好です。軸受の摩耗を示すモリブデンは検出されず、良好と判断します。フェログラフィーの結果は良好です。摩耗の過酷度を示すフェログラフィーのIs値がのマイナス乗と低く、且つ、観察された摩耗粒子は非常に少なく、軸受の潤滑状態は良好と判断します。
|  | 113-001520 | 分析の結果、油中の汚染度が高い値でした。但し、今回の採油条件はデータが高濃度に出る可能性があるため、汚染度が高くなっている可能性があります。軸受ポンプ外軸受は使用可能な状態であり、分解点検で軸受部品を交換する必要はないと判断します。定期的なトライボ診断実施今後の適切な分解点検時期を見出すためにも、定期的な分析による傾向監視により軸受の潤滑と摩耗の進行状態を確認するよう推奨します。最適な採油方法本試料油は、機器停止中にドレン口から採油されているため、分析データが高濃度に出ていると推定されます。正確なデータによる診断を行うためにも、今後の採油は、極力運転中もしくは停止直後の油槽中層部から実施されることを推奨します。は良好でした。粘度粘度は、mm/sと新油値のmm/sに比較して粘度変化率が+.％となっており、当社推奨の管理限界値である±％以内にあり、良好と判断します。水分は.ppmと当社推奨の管理限界値以下にあり、良好と判断します。酸価・IR酸価劣化の進行度は、酸価およびIRの結果から総合的に判断します。酸価は、.mgKOH/gと新油値.mgKOH/g以下であり、IRの結果で油劣化の兆候を示すカルボン酸の吸収が確認されていないことから、油は劣化していないと判断します。計数汚染度、重量汚染度が当社推奨の管理限界値を超えていました。フィルタ表面の異物観察で金属片、粘ちょう物、鉄錆、砂等が観察されたことから、汚染度が高い要因は、摩耗、スラッジ、外部混入異物の影響と思われます。計数汚染度計数汚染度はNAS級以上と当社推奨の管理限界値NAS級を超えていました。重量汚染度は.mg/mlと当社推奨の管理限界値mg/mlを超えていました。光学顕微鏡写真重量汚染度で濾過したフィルタ表面上の夾雑物を光学顕微鏡で観察した結果、金属片、スラッジ、鉄錆、砂等が観察されました。はフェログラフィーおよびSOAP-Tの結果から総合的に判断した結果、継続使用は可能ですが、今後の機器の機能を確認するためにも傾向管理が有用と考えます。フェログラフィー【定量分析：Is値】Is値は異常摩耗の早期発見パラメータのつで、摩耗粒子を定量化するために用います。今回のIs値は、の乗とやや高い値でした。フェログラフィー【定性分析：摩耗粒子および摩耗形態観察】分析結果から観察された代表的な粒子は、以下の通りでした。正常な摩耗粒子・潤滑状態が正常なマイルド摩耗により発生。シビア粒子・潤滑状態がやや厳しい凝着摩耗により発生。金属潤滑部が局部的に油膜切れを起していると考えられます。黒錆・潤滑状態がやや厳しい凝着摩耗により発生。局部的に金属接触が厳しく、且つ、高い摩擦熱が発生していると考えられます。観察された摩耗粒子の中でもシビア粒子、黒錆は、将来的な摩耗の進行に繋がる可能性を示唆しているため、傾向監視が必要と思われます。シビア粒子は、凝着摩耗に分類されます。この摩耗粒子は、潤滑部で凝着、破断を繰り返し、この過程で生じる移着粒子が成長して摩耗粒子となります。そのため、潤滑部では局部的に油膜切れが発生していることを示しています。この状態が継続した場合、摩耗粒子のサイズは徐々に大型化していき、設備の損傷に至る場合がありますので、傾向監視が必要です。黒錆は、凝着摩耗に分類されます。この摩耗粒子は、油膜切れによる潤滑部での金属同士の接触時に起こる高い摩擦熱によって鉄が酸化され発生します。この状態が継続した場合、潤滑部で焼付が発生し、設備の損傷に至る場合があります。Iカップリング発光分光分析【SOAP-T】検出された金属元素から発生箇所を推定すると、以下の通りでした。鉄、鉛、銅、クロム、アンチモン、錫、亜鉛・軸受等リン、カルシウム、アルミニウム、ナトリウム、マグネシウム、モリブデン・外部混入異物鉛を使用した箇所の溶出・摩耗SOAP-Tで鉛がppm検出されたことから、潤滑系統内で鉛を使用した箇所の溶出、摩耗が発生している可能性があります。今後、別紙鉱油の酸化に対する金属触媒の影響に示すように濃度の増加に伴い酸化速度が速まることが懸念されます。
報告No.106-4509 報告No.106-4509 | 分析No.106-00254 分析No.106-00254 | 106-00254 | 提供情報にストレーナサイズが不明となっていたため、ストレーナの影響を織り込んだ診断を行う事は出来ないが、使用されているストレーナサイズが一般的に使用される数μmレベルの精密なストレーナであった場合、添加剤が劣化してスラッジ化したものが認められるため、ストレーナ目詰まりの原因となる可能性が考えられた。尚、摩耗粒子の観察結果から、増速機の潤滑状態は良好であると判断できた。分析の結果、重量汚染度がmg/mlと＃－と同程度の高い値を示していた。重量汚染度の上昇原因となっている汚染物は、＃－同様に添加剤成分のモリブデン、マグネシウム、亜鉛、リンがスラッジとして析出し、これに摩耗で発生した鉄、銅などが混合して粘性のあるスラッジになっていると推定された。尚、計数汚染度が前回今回ともにNAS級と変化はないものの、重量汚染度がmg/mlからmg/mlに.倍に増加していた。これは、油中金属濃度の結果、鉄濃度の増加割合に比較して、添加剤成分のモリブデン、マグネシウム、亜鉛、リンの増加割合が大きく、重量汚染度が増加した要因はスラッジの増加によるものと思われた。これらのことは、異常摩耗の早期発見パラメータである潤滑状態指数はの乗とやや高いものの、摩耗の形態はマイルド摩耗と呼ぶ比較的小さな粒子が大勢を占めること計数汚染度は良好の範囲にあるものの、重量汚染度がmg/mlと高い値を示し、フィルタ表面が茶褐色になっていること油中金属濃度の結果、ギヤやベアリングなどの鉄系材料の摩耗、モリブデン、マグネシウム、亜鉛、リンなどの添加剤の析出が検出されたこと以上のことから判断した。
報告No.109-09136 報告No.112-00660 | 分析No.109-001160 分析No.112-003051 | 112-003051 | 潤滑油の劣化は確認されていないものの、汚染度が高い値であることがわかりました。当該機は分解後および油入替後から今回までの稼働時間が短く、ご提供頂いた新油の汚染度も同じ汚染状態であることから、汚染度が高い要因は、汚染されていた新油を使用したことによるものと思われます。減速機油中異物の影響で発生する切削摩耗や、繰返し応力を受けて発生する疲労摩耗が見られました。通常、継続運転している設備は、運転開始直後に金属同士がなじむ過程があり、その後正常な油膜が形成されて、問題がなければ安定期に入ります。設備の稼働率が低い場合など、停止期間が長いと潤滑油膜は殆どなくなり、再稼動する際に油膜切れを起こしやすい状態になります。今回観察された摩耗粒子は、このような状況で発生したと推定されます。しかし、これらは極微小域に限られることから、摩耗は正常と判断できます。以上より、減速機は継続使用可能な状態にあると判定します。定期的な分析および分析周期の検討定期的に分析を実施することにより、データの微小な変化から異常の兆候を早期に発見することが可能となります。今後、寿命予測を行うには、今回データを含め少なくとも回の分析データが必要となります。当該機は、年間稼働率が低いことから、採油の機会を検討するのは難しいところがありますが、あと最低でも回分析を実施し、寿命予測を行うと共に分析周期を検討することを推奨します。減速機の摩耗状態フェログラフィーおよびSOAP-Tのデータから総合的に解析した結果、減速機は健全であり、継続使用可能と評価できますが、引続き減速機の機能が保持されていることを確認するためにも、潤滑油診断による傾向管理が有用と考えます。フェログラフィー【定量分析：Is値】Is値は異常摩耗の早期発見パラメータのつで、摩耗程度を定量化するために用います。今回のIs値はの乗と高い値でした。フェログラフィー【定性分析：摩耗粒子および摩耗形態観察】分析結果から比較的多く観察された摩耗粒子は、以下の通りでした。正常な摩耗粒子・潤滑状態が正常なマイルド摩耗により発生。切削粒子・異物や金属表面の微小突起に起因する切削摩耗により発生。疲労摩耗粒子・繰返し応力を受けて発生。フリクションポリマ・局部的に高圧・高温となる場合に発生。観察された摩耗粒子の中でも切削粒子は、将来的な摩耗の進行に繋がる可能性を示唆しているため、傾向監視が必要と思われます。減速機で切削摩耗が発生した場合、減速機内部で使用されている転がり軸受が切削摩耗により生じた軌道面の損傷が起点となって、寿命が分の程度に低下することがあることから、切削摩耗には十分注意する必要があります。切削摩耗の発生原因となる混入異物が残留している場合、この異物により切削摩耗が継続して発生する可能性があります。Iカップリング発光分光分析【SOAP-T】検出された金属元素から、摩耗粒子の発生箇所は、以下のように推定できました。鉄、鉛、銅、クロム、ニッケル、錫、亜鉛・ギヤ、軸受等リン、モリブデン・添加剤カルシウム、バリウム、アルミニウム、ナトリウム・外部混入異物鉛を使用した箇所の溶出・摩耗SOAP-Tの結果、鉛が.ppm検出されました。鉛が検出される要因は、鉛を使用した部分の溶出・摩耗潤滑油の添加剤防錆剤歯当たりの確認で使用する光明丹であることが考えられます。～について検討しました。亜鉛系添加剤を使用している潤滑油で鉛が検出される場合、潤滑系統内でこれらの金属が亜鉛系添加剤の影響により溶出することが知られています。今回の検出は、この溶出と摩耗の双方によるものと考えられます。ご提供頂いたボンノックMの新油データには、鉛が添加剤として含まれていないことから、ではないと思われます。防錆剤は鉛を含んでおり、この防錆剤を塗布している箇所が溶出している可能性があります。点検で組み立て後に歯当たりの検査を実施した場合、光明丹をギヤに塗布して検査することがあります。この光明丹は鉛丹とも呼ばれ、主成分が鉛であることから、この光明丹がギヤに残っており、潤滑油に溶解して検出された可能性があります。上記のであれば問題ないと思われますが、、であれば、防錆剤を塗布した箇所や材質で鉛を使用した箇所を特定する必要があると思われます。バックラッシご提供いただいた減速機に関する情報からハスバ歯車の組み合わせの段減速機構であり、この歯車の構成から接触点箇所のバックラッシを求めました。尚、不明な部分がありましたので、モジュールを、歯幅をmmと仮定しました。ギヤのバックラッシの増加量を求めた結果、接触点箇所でバックラッシの増加量は、最も大きい箇所で約μmと推定されます。バックラッシ増加分の上限値は、メーカにより差異はあるものの、当社の推奨するバックラッシは、一般に推奨されるμmを管理目安にしています。この値に比較して十分に小さい値です。計数汚染度は当社推奨の管理限界値を超えていました。計数汚染度計数汚染度は、NAS級以上と当社推奨の管理限界値NAS級を超えていました。重量汚染度は、mg/mlでした。光学顕微鏡写真供試油を濾過したフィルタ表面上の夾雑物を光学顕微鏡で観察した結果、茶褐色の粘ちょう物、金属片、鉄錆、砂等が観察されました。は良好と判断します。粘度新油に対する粘度変化率は+％でした。これは、当社推奨の管理限界値である±％以内であり、良好と判断します。水分は、と当社推奨の管理限界値の以下であり、良好と判断します。酸価は、.mgKOH/gと新油値.mgKOH/g以下であり、良好と判断します。IRIRチャートの結果、新油と使用油のスペクトルパターンはほぼ一致し、また、油劣化の兆候を示すカルボン酸の吸収ピークが確認されていないことから、良好と判断します。
報告No.109-09136 | 分析No.109-001160 | 113-000898 | 分析の結果、水分がと新油値のppmよりも高い値であることが分かりました。この水分は油面が上下に変動するさいに、いわゆる呼吸現象のようにして油槽内に入った外気の微量水分が蓄積して高くなったと思われます。水分濃度が高いと、亜鉛系の添加剤が加水分解を起こしてスラッジ化したり、摺動面で異常摩耗が発生しやすくなったり、或いは、金属表面の腐食につながるなどの影響が出やすくなります。そのため、部分更油により油中水分濃度を相対的に低下させるか、油量が少ない場合は更油するなどの措置を推奨します。また、汚染度は、計数汚染度がNAS級と当社が推奨する汚染度の管理限界値に到達し、重量汚染度がmg/mlと当社推奨の管理限界値を超えていました。SOAP-Tで油の添加剤成分であるカルシウムが検出され、フィルタ表面の異物観察で金属片、鉄錆等が観察されたことから、汚染度が高い要因は、摩耗とスラッジ、そして外部混入異物の影響と推定されました。対象設備現時点において、対象設備は継続使用可能な状態にあると判断しますが、SOAP-Tの鉄および銅濃度が高濃度であり、且つ、汚染度と水分濃度が高いことから、今後バルブ類の動作障害やフィルタの目詰まりが発生することが懸念されるため、に示す対策を推奨します。更油および油槽内の清掃汚染度と水分濃度が高いことから、これらの影響で今後バルブ類の動作障害やフィルタの目詰まりが発生することが懸念されるため、更油を推奨します。更油をする際には、油槽内を清掃し、更油する新油もNAS級程度の清浄な潤滑油を更油することを併せて推奨します。尚、一部の潤滑油を抜いて新油を補給する部分更油を実施する場合は、精密な濾過機による濾過が合わせて必要です。はフェログラフィーおよびSOAP-Tの結果から総合的に判断した結果、正常な潤滑状態を保持しつつも、局部的に摩擦熱が高いことが確認されました。フェログラフィー【定量分析：Is値】Is値は異常摩耗の早期発見パラメータのつで、摩耗粒子を定量化するために用います。今回のIs値はの乗と高い値でした。フェログラフィー【定性分析：摩耗粒子および摩耗形態観察】分析結果から比較的多く観察された摩耗粒子は、以下の通りでした。正常な摩耗粒子・潤滑状態が正常なマイルド摩耗により発生。黒錆・潤滑状態がやや厳しい凝着摩耗により発生。金属接触が厳しく、且つ、高い摩擦熱が発生していると考えられます。フリクションポリマ・局部的に高圧・高温となる場合に発生。Iカップリング発光分光分析【SOAP-T】検出された金属元素から発生箇所を推定すると、以下の通りでした。鉄、銅、ニッケル、錫・シリンダ内壁やブッシュ、ポンプ内部リン、亜鉛、カルシウム・添加剤アルミニウム、ナトリウム、モリブデン・外部混入異物計数汚染度は当社推奨の管理限界値に到達し、重量汚染度は当社推奨の管理限界値を超えていました。計数汚染度計数汚染度は、NAS級と当社推奨の管理限界値のNAS級に到達していました。重量汚染度は、mg/mlと当社推奨の管理限界値のmg/mlを超えていました。酸価、IRの各データは良好でした。水分は、pmと新油値のppmよりも高い値であることから、水分が混入したと思われます。継続使用した場合、金属表面が腐食して発生する腐食摩耗に進展することが懸念されます。
報告No.109-09136 報告No.113-00463 | 分析No.109-001160 分析No.113-001897 | 113-001897 | 潤滑油および軸受は継続使用可能な状態にあると判断します。但し、将来的な摩耗進行の有無を確認するためにも傾向監視を継続することが有効です。また、IR、SOAP-Tで新油と一致しないデータが確認されました。油名の確認分析データから新油と一致しないデータが確認されたことから、油名が違っている可能性があります。油は設備の条件にあった適正な性能のものを使用することが重要であるため、油名を再確認することを推奨します。定期的な分析今後懸念される摩耗の進行を監視するため、定期的に分析を実施することを推奨します。診断結果IRの結果、新油のIRスペクトルと一致しない箇所が確認されました。粘度前回に比較して今回の粘度は、mm/sからmm/sに上昇していました。新油値mm/sに比較して粘度変化率は+.％で、当社推奨の管理限界値である±％以内であり、良好と判断します。水分前回に比較して今回の水分は、.ppmからppmに増加していました。当社推奨の管理限界値の以下であり、良好と判断します。酸価・IR酸価劣化の進行度は、酸価およびIRの結果から総合的に判断します。前回に比較して今回の酸価は、.mgKOH/gから.mgKOH/gに低下していました。新油値.mgKOH/g以下であり、IRの結果で油劣化の兆候を示すカルボン酸の吸収が確認されていないことから、良好と判断します。但し、新油のIRスペクトルと一致しない箇所が確認されたことから、異種油の混入、または油名の誤りなどが考えられます。は良好と判断します。計数汚染度前回に比較して今回の計数汚染度は、NAS級からNAS級にランク低下し、当社推奨の管理限界値NAS級以下であり、良好と判断します。重量汚染度前回に比較して今回の重量汚染度は、.mg/mlから.mg/mlに減少し、当社推奨の管理限界値mg/ml以下であり、良好と判断します。光学顕微鏡写真重量汚染度で濾過したフィルタ表面上の夾雑物を光学顕微鏡で観察した結果、鉄錆、砂等が観察されました。総合的に判断した結果、は許容範囲内にあり、機器は継続使用可能と判定しますが、摺動部の摩耗が認められたため、定期的に潤滑油分析を実施し、摩耗推移を監視することが有用と考えます。フェログラフィー【異常摩耗指数：Is値】Is値は異常摩耗の早期発見パラメータのつで、摩耗程度を定量化するために用います。今回のIs値はの乗と、やや高い値であるものの、前回に比較してIs値の上昇傾向は確認されませんでした。フェログラフィー【定性分析：摩耗粒子の形態観察】観察された代表的な粒子は、以下の通りでした。正常な摩耗粒子・潤滑状態が正常なマイルド摩耗により発生。シビア粒子・潤滑状態がやや厳しい凝着摩耗により発生。金属潤滑部が局部的に油膜切れを起していると考えられます。観察された摩耗粒子の中でもシビア粒子は、摩擦面が将来的に異常摩耗へ進展する可能性を示唆しているため、傾向監視が必要と思われます。詳細は、別紙傾向監視が必要な摩耗粒子をご覧ください。Iカップリング発光分光分析【SOAP-T】検出された金属元素と、想定される発生箇所は、以下の通りです。鉄、銅・軸受等カルシウム、ケイ素、ナトリウム、モリブデン・外部混入異物SOAP-Tの結果、使用油であるモービルDTEメディアムに含まれているはずのリン、亜鉛が検出されなかったことから、油名の誤りが考えられます。
報告No.109-09136 | 分析No.109-001160 | 113-001732 | 潤滑油および対象設備は継続使用可能な状態にあると判断します。但し、将来的な摩耗進行の有無を確認するためにも傾向監視を継続することが有効です。定期的な分析今後懸念される切削摩耗、凝着摩耗、疲労摩耗の進行を監視するため、定期的に分析を実施することを推奨します。はフェログラフィーおよびSOAP-Tの結果から総合的に判断した結果、継続使用は可能ですが、機器の機能を保持するためにも傾向管理が有用と考えます。フェログラフィー【定量分析：Is値】Is値は異常摩耗の早期発見パラメータのつで、摩耗程度を定量化するために用います。Is値はの乗とやや高い値でした。フェログラフィー【定性分析：摩耗粒子および摩耗形態観察】分析結果から比較的多く観察された粒子は、以下の通りでした。正常な摩耗粒子・潤滑状態が正常なマイルド摩耗により発生。切削粒子・異物や金属表面の微小突起による切削摩耗により発生。シビア粒子・潤滑状態がやや厳しい凝着摩耗により発生。金属潤滑部が局部的に油膜切れを起していると考えられます。疲労摩耗粒子・繰返し応力を受けて発生。観察された摩耗粒子の中でも切削粒子、シビア粒子は、将来的な異常摩耗の進行に繋がる可能性を示唆しているため、傾向監視が必要と思われます。詳細は、別紙傾向監視が必要な摩耗粒子をご覧ください。Iカップリング発光分光分析【SOAP-T】検出された金属元素から発生箇所を推定すると、以下の通りでした。鉄、鉛、銅、アンチモン、錫、亜鉛・ギヤ、軸受等リン、モリブデン・添加剤カルシウム、アルミニウム、ナトリウム・外部混入異物粘度、水分、酸価の各データは良好でした。
報告No.109-09136 報告No.113-00039 | 分析No.109-001160 分析No.113-000109 | 113-000109 | 油の劣化は確認されていないものの、汚染度が高いことから、以下の対策を推奨します。軸受は継続使用可能な状態にあると判断します。但し、将来的な摩耗進行の有無を確認するためにも傾向監視を継続することが有効です。更油および油槽内の清掃潤滑油は、比較的高い濃度になっていることが分かりました。これらの汚染は、転がり軸受の摩耗によるものと推定され、油槽内はこれらの摩耗粒子などにより汚染されていると思われます。このまま使用を継続した場合、汚染粒子により摩耗が促進する可能性があるため、更油を推奨します。尚、更油をする際には、油槽内を清掃し、更油する新油もNAS級程度になるよう推奨します。定期的な分析定期的な分析を実施することにより、データの変化から異常の兆候を早期に発見することが可能となります。今後懸念される切削摩耗、疲労摩耗、凝着摩耗の進行を監視するため、定期的に分析を実施することを推奨します。はフェログラフィーおよびSOAP-Tの結果から総合的に判断した結果、継続使用は可能ですが、今後の機器の機能を確認するためにも傾向管理が有用と考えます。フェログラフィー【定量分析：Is値】Is値は異常摩耗の早期発見パラメータのつで、摩耗程度を定量化するために用います。今回のIs値はの乗と高い値でした。フェログラフィー【定性分析：摩耗粒子および摩耗形態観察】分析結果から観察された代表的な摩耗粒子は、以下の通りでした。切削粒子・異物や金属表面の微小突起による切削摩耗により発生。疲労摩耗粒子・繰返し応力を受けて発生。黒錆・潤滑状態がやや厳しい凝着摩耗により発生。金属接触が厳しく、且つ、高い摩擦熱が発生していると考えられます。フリクションポリマ・局部的に高圧・高温となる場合に発生。鉄錆、砂等・外部から混入したと考えられます。観察された摩耗粒子の中でも切削粒子、黒錆は、将来的な摩耗の進行に繋がる可能性を示唆しているため、傾向監視が必要と思われます。摩耗形態の中でも切削摩耗は摩耗進行速度が速く、転がり軸受でこの摩耗形態が発生した場合には寿命が分の程度に低下することも知られており、切削摩耗により生じた軌道面の損傷が起点となって転がり軸受の寿命となるフレーキングに進展することから傾向監視による経過監視が必要です。切削摩耗の発生原因となる混入異物が残留している場合、この異物により切削摩耗が継続して発生する可能性があります。黒錆は、凝着摩耗に分類されます。この摩耗粒子は、摺動面で凝着、破断を繰り返し、この過程で生じる移着粒子が成長して摩耗粒子となります。そのため、摺動面では局部的に油膜切れが発生していることを示しています。この状態が継続した場合、摩耗粒子のサイズは徐々に大型化していき、設備の損傷に至る場合がありますので、傾向監視が必要です。Iカップリング発光分光分析【SOAP-T】検出された金属元素から発生箇所を推定すると、以下の通りでした。鉄、錫、亜鉛・軸受等リン、モリブデン・添加剤カルシウム、バリウム、アルミニウム、ケイ素、ナトリウム・外部混入異物亜鉛を使用した箇所の溶出・摩耗SOAP-Tの結果、亜鉛がppm検出されました。亜鉛を使用した箇所の溶出・摩耗が発生していると思われます。亜鉛メッキ等であった場合、耐食性が低下して腐食に進展することが懸念されます。計数汚染度はNAS級以上と当社推奨の管理限界値を超えていました。フィルタ表面の異物観察で粘ちょう物、金属片、砂等が観察されたことから、汚染度が高い要因は、摩耗とスラッジ、そして外部混入異物の影響と思われます。粘度、水分、酸価、IRの各データは良好でした。
|  | 113-001178 | 対象設備は継続使用可能な状態にあると判断します。但し、粘度および水分の上昇が確認され、今後も摩耗の進行を傾向監視するため、以下の対策を推奨します。潤滑油は粘度および水分の上昇が確認されたことから、に示す対策を推奨します。軸受は継続使用可能な状態にあると判断します。但し、将来的な摩耗進行の有無を確認するためにも傾向監視を継続することが有効です。粘度の監視粘度は、一端上昇し始めると劇的に上昇することもあるため、今後は比較的短い周期で傾向監視を実施することが大切です。継続的な分析を推奨します。水分濃度の調整発錆予防のため、遠心分離機による水分除去や部分更油による水分濃度の相対的低下を推奨します。摩耗の監視クランクメタル、ピストンリングなどの摩耗の進行を監視するために、定期的に分析を実施し、進行状況を確認されることを推奨します。はフェログラフィーおよびSOAPの結果から総合的に判断した結果、継続使用は可能ですが、機器の機能を確認するためにも傾向管理が有用と考えます。フェログラフィー【定量分析：Is値】Is値は異常摩耗の早期発見パラメータのつで、摩耗粒子を定量化するために用います。前回に比較してIs値はの乗から変化はなく、やや高い値でした。フェログラフィー【定性分析：摩耗粒子および摩耗形態観察】分析結果から観察された代表的な粒子は、以下の通りでした。黒錆・潤滑状態がやや厳しい凝着摩耗により発生。金属接触が厳しく、且つ、高い摩擦熱が発生していると考えられます。鉄錆、砂等・外部から混入したと考えられます。黒錆は、凝着摩耗に分類され、摺動面で凝着、破断を繰り返し、この過程で生じる移着粒子が成長して摩耗粒子となります。そのため、摺動面では局部的に油膜切れが発生していることを示しています。この状態が継続した場合、摩耗粒子のサイズは徐々に大型化していき、設備の損傷に至る場合がありますので、傾向監視が必要です。Iカップリング発光分光分析【SOAP】検出された金属元素から発生箇所を推定すると、以下の通りでした。鉄、錫・エンジン部品リン、亜鉛、カルシウム、マグネシウム・添加剤アルミニウム、ケイ素、ナトリウム、モリブデン・外部混入異物前回同様に、塩基価は良好でした。粘度粘度は、.mm/sと新油値のmm/sに比較して粘度変化率が+％となっており、当社推奨の管理限界値である±％を超えていました。ディーゼルエンジンオイルの粘度上昇は、別紙エンジンオイルの粘度上昇メカニズムを御覧ください。水分はppmと当社推奨の管理限界値を超えていました。今後、水分の影響で機関内に錆が発生し、その影響で摩耗が発生する懸念があります。
|  | 113-001749 | 分析の結果、No.-に比較して、SOAP-Tで、鉄が.ppmからppmに、カルシウムがppmからppmに増加していました。増加した要因は、機器停止中にオイルレベルゲージ口からの採油であったのに対し、本試料油は機器停止中にオイルパンから実施していることから、採油条件の違いによるものと考えられます。最適な採油条件での再分析本試料油は、機器停止中にオイルレベルゲージ口から採油されているため、分析データが高濃度に出ていると推定されます。正確なデータによる診断を行うためにも、極力運転中もしくは停止直後の油槽中層部から採油し、再分析を実施することを推奨します。はフェログラフィーおよびSOAP-Tの結果から総合的に判断した結果、継続使用は可能ですが、機器の機能を保持するためにも傾向管理が有用と考えます。フェログラフィー【定量分析：Is値】Is値は異常摩耗の早期発見パラメータのつで、摩耗粒子を定量化するために用います。Is値は乗と、高い値でした。フェログラフィー【定性分析：摩耗粒子および摩耗形態観察】分析結果から比較的多く観察された粒子は、以下の通りでした。正常な摩耗粒子・潤滑状態が正常なマイルド摩耗により発生。切削粒子・異物や金属表面の微小突起による切削摩耗により発生。シビア粒子・潤滑状態がやや厳しい凝着摩耗により発生。金属潤滑部が局部的に油膜切れを起していると考えられます。観察された摩耗粒子の中でも切削粒子、シビア粒子は、将来的な異常摩耗の進行に繋がる可能性を示唆しているため、傾向監視が必要と思われます。詳細は、別紙傾向監視が必要な摩耗粒子をご覧ください。Iカップリング発光分光分析【SOAP-T】検出された金属元素から発生箇所を推定すると、以下の通りでした。鉄、鉛、銅、クロム、アンチモン、ニッケル、錫・エンジン部品等リン、亜鉛、カルシウム、マグネシウム・添加剤アルミニウム、ケイ素、ナトリウム、マグネシウム、ホウ素、モリブデン・外部混入異物クランクピンメタルの摩耗SOAP-Tで錫が、ニッケルが、銅が検出されたことから、クランクピンメタルの一部に若干摩耗している箇所があると推定されました。詳細は、別紙クランクピンメタルの摩耗をご覧ください。固形カルシウム化合物の生成SOAP-Tでカルシウムがppm検出されました。この影響については、別紙固形カルシウム化合物の生成をご覧ください。粒度分布粒度分布は.～μmの範囲にあり、.μmにピークが確認されました。μm以下の粒子が多いことから、燃焼して発生したすす等が油中粒子の主成分であることが推測できます。
報告No.109-09136 | 分析No.109-001160 | 113-002695 | 潤滑油は汚染度が高い値でした。～μmサイズの粒子数が多いことから潤滑油に添加されているモリブデンの影響で高い値となっている可能性が考えられますが、念のため汚染度の増加傾向を監視することが有効です。対象設備は継続使用可能な状態にあると判断します。但し、今後の摩耗推移を確認するためにも傾向監視を継続することが有効です。定期的な分析今後の切削摩耗、疲労摩耗の推移を監視するため、定期的な分析実施を推奨します。アンチモンとアルミニウムの使用箇所油中金属分析の結果から、アンチモンとアルミニウムが比較的高い濃度で検出されています。これらの金属のうち、アンチモンは一般に耐熱性を上げる目的で添加される事が多く、耐熱のゴムや樹脂のシールに使用されたり、或いは、アルミ合金の添加剤として使用されたりすることがあります。提供して頂いた図面を検討しましたが、これらの金属を使用する箇所を特定することができませんでした。但し、可能性としては、軸受のシール材に使用されている可能性も考えられ、この部分の摩耗もありえますので、念のためシール部の目視点検を推奨します。異常摩耗の早期発見のパラメータであるIs値はレベルと高い値でした。また、潤滑部の摩耗が認められたため、定期的に潤滑油分析を実施し、摩耗推移を監視することが有用と考えます。正常な摩耗粒子・潤滑状態が正常なマイルド摩耗により発生。切削粒子・異物や金属表面の微小突起による切削摩耗により発生。疲労摩耗粒子・繰返し応力による金属疲労で発生。大型化するとフレーキングの発生が懸念されます。切削粒子は、摩擦面が将来的に異常摩耗へ進展する可能性を示唆しているため、傾向監視が有用と思われます。詳細は、別紙傾向監視が必要な摩耗粒子をご覧ください。水分は良好です。計数汚染度計数汚染度はNAS級を上回っており、当社推奨の管理限界値を超えていました。～μmサイズの粒子数が多いことから潤滑油に添加されているモリブデンの影響で高い値となっている可能性が考えられますが、念のため汚染度の増加傾向を監視することが有効です。潤滑油の劣化状態粘度、酸価、IRの各データは良好です。
報告No.109-09136 報告No.112-00630 | 分析No.109-001160 分析No.112-002770 | 112-002770 | 分析の結果、グリースおよび対象設備は継続使用可能な状態にあると判断します。但し、今後も摩耗の進行を傾向監視するため、以下の対策を推奨します。定期的な分析今後懸念される凝着摩耗の進行を監視するため、定期的に分析を実施することを推奨します。新グリースとの比較による評価グリースの物理的性状を示すちょう度、滴点のデータは新グリースデータを基準として評価しています。今回は油名が不明であったため判断できませんでしたが、今後評価する場合は、使用している新グリースを同時に分析することをご検討下さい。はフェログラフィーおよびD-SOAPの結果から総合的に判断した結果、傾向管理が必要な状態にあると考えられます。フェログラフィー【定性分析：摩耗粒子および摩耗形態観察】分析結果から比較的多く観察された粒子は、以下の通りでした。正常な摩耗粒子・潤滑状態が正常なマイルド摩耗により発生。シビア粒子・潤滑状態がやや厳しい凝着摩耗により発生。金属潤滑部が局部的に油膜切れを起していると考えられます。黒錆・潤滑状態がやや厳しい凝着摩耗により発生。金属接触が厳しく、且つ、高い摩擦熱が発生していると考えられます。Iカップリング発光分光分析【D-SOAP】検出された金属元素から発生箇所を推定すると、以下の通りでした。鉄、鉛・ボールネジ等リン、亜鉛、カルシウム、アルミニウム、ナトリウム、マグネシウム、モリブデン・添加剤、増ちょう剤グリースの物理的性状酸価、IRの各データは良好でした。ちょう度ちょう度は、でした。今回の値は、JISのグレードではNo.に分類され、軟らかいグリースでした。滴点滴点は、でした。酸価は、.mgKOH/gでした。IRの結果、油劣化の兆候を示すカルボン酸の吸収が確認されていないことから、良好と判断します。IRIRの結果、油劣化の兆候を示すカルボン酸の吸収が確認されていないことから、良好と判断します。
報告No.109-09136 報告No.113-00495 | 分析No.109-001160 分析No.113-002050 | 113-002050 | 分析の結果、SOAP-Tで鉄、SOAP-Tでカルシウムが極めて高い値で検出されました。ピストンリングあるいはシリンダライナの摩耗が原因で燃焼ガスのシール性が低下し、燃焼ガス中の硫黄分と油中のカルシウム添加剤が反応することによってカルシウム化合物が発生していると考えられます。フェログラフィーの摩耗粒子観察で潤滑異常を知るパラメータである大型摩耗粒子は観察されていないものの、異常摩耗の早期発見パラメータであるIs値および鉄濃度が非常に高いことから、至急更油するなどの対応をしない場合、異常の進展が加速すると考えられることから長期の運転は困難である可能性が高いと判断します。点検の早期計画、または更油および定期的な分析による傾向監視ピストンリング、シリンダライナが摩耗し、燃焼ガスのシール性が低下している可能性が高いと考えられます。また、ケルメットと呼ばれる銅鉛合金の主成分である銅と鉛に、ケルメット層の上部にμm程度に薄くメッキして使用される錫とアンチモンが同時に検出されていることから、連接棒のメタルあるいはクランクメタルの一部に、油膜破断により発生した擦り傷が発生していると推定されます。さらに、ピストン本体に使用されている可能性があるアルミニウムがやや高い値で検出されたことから、ピストンリングの摩耗が進行することによってピストン本体とシリンダライナが接触し、ピストン本体が摩耗し、焼付きに進展する懸念があります。したがって、ピストンリングおよびシリンダライナの摩耗状態を確認するため、点検の早期計画が必要と判断します。尚、点検を実施するまでの間に発生する油中夾雑物による障害を予防するために、至急更油を実施し潤滑油を清浄にすると共に、更油後は定期的な分析によりエンジン内部の摩耗状態を監視することを推奨します。フェログラフィーおよびSOAP-Tの結果から総合的に判断した結果、は厳しい状態にあり、長期の運転は困難である可能性が高いと判断します。フェログラフィー【定量分析：Is値】Is値は異常摩耗の早期発見パラメータのつで、摩耗粒子を定量化するために用います。Is値はの乗と、高い値でした。フェログラフィー【定性分析：摩耗粒子および摩耗形態観察】分析結果から観察された代表的な粒子は、以下の通りでした。正常な摩耗粒子・潤滑状態が正常なマイルド摩耗により発生。シビア粒子・潤滑状態がやや厳しい凝着摩耗により発生。金属潤滑部が局部的に油膜切れを起していると考えられます。シビア粒子は、凝着摩耗に分類されます。この摩耗粒子は、摺動面で凝着、破断を繰り返し、この過程で生じる移着粒子が成長して摩耗粒子となります。そのため、摺動面では局部的に油膜切れが発生していることを示しています。この状態が継続した場合、摩耗粒子のサイズは徐々に大型化していき、設備の損傷に至る場合があります。Iカップリング発光分光分析【SOAP-T】検出された金属元素から発生箇所を推定すると、以下の通りでした。鉄、鉛、銅、クロム、アンチモン、錫、アルミニウム・エンジン部品等リン、亜鉛、カルシウム、マグネシウム・添加剤アルミニウム、ケイ素、ナトリウム、モリブデン・外部混入異物シリンダライナ、ピストンリングの摩耗SOAP-Tで鉄がppmと高い値で検出されました。本設備の油量Lを基に摩耗体積を計算すると、約mmとなり、鉄を主成分とした部品、例えばシリンダライナやピストンリング等の摩耗が懸念されます。コンロッドメタル、クランクメタルの摩耗SOAP-Tで錫がppm、銅がppm検出されたことから、コンロッドメタル、クランクメタル等が摩耗していると推定されました。詳細は、別紙コンロッドメタル・クランクメタルの摩耗をご覧ください。固形カルシウム化合物の生成SOAP-Tでカルシウムが.ppm検出されました。摺動面より硬いカルシウム化合物が摺動面に噛み込み、切削摩耗が進行することが懸念されます。詳細については、別紙固形カルシウム化合物の生成をご覧ください。
報告No.109-09136 報告No.113-00064 | 分析No.109-001160 分析No.113-000240 | 113-000240 | 潤滑油の劣化はないものの、重量汚染度が高い値でした。減速機減速機は継続使用可能な状態にあると判断します。但し、今後の摩耗進行の有無を確認するためにも傾向監視を継続することが有効です。更油重量汚染度が高いことから、可能であれば更油を推奨します。定期的な分析定期的な分析を実施することにより、データの変化から異常の兆候を早期に発見することが可能となります。今後懸念される疲労摩耗の進行を監視するため、定期的に分析を実施することを推奨します。フェログラフィーおよびSOAP-Tのデータから総合的に解析した結果、継続使用は可能ですが、今後の機器の機能を確認するためにも傾向管理が有用と考えます。フェログラフィー【定量分析：Is値】Is値は異常摩耗の早期発見パラメータのつで、摩耗程度を定量化するために用います。今回のIs値はの乗と、低い値でした。フェログラフィー【定性分析：摩耗粒子および摩耗形態観察】分析結果から観察された代表的な粒子は、以下の通りでした。疲労摩耗粒子・繰返し応力を受けて発生。Iカップリング発光分光分析【SOAP-T】検出された金属元素から発生箇所を推定すると、以下の通りでした。鉄、ニッケル、亜鉛・ギヤ、軸受等リン・添加剤カルシウム、アルミニウム、ケイ素、ナトリウム、モリブデン・外部混入異物尚、新油に含まれていないモリブデンがppm検出されました。管理のために添加剤として投与された可能性があります。計数汚染度は当社推奨の管理限界値以下にあるものの、重量汚染度がやや高い値でした。潤滑油の劣化状態粘度、水分、酸価、IRの各データは良好でした。
報告No.109-09136 報告No.112-00589 | 分析No.109-001160 分析No.112-002475 | 112-002475_date130409 | 分析の結果、潤滑油の劣化は確認されていないことから、継続使用可能な状態にあると判断します。但し、油中の汚染度が高く、汚染物がギヤ歯面や軌道面に噛み込み摩耗が進行することが懸念されるため、以下の対策を推奨します。減速機分析の結果、減速機は継続使用可能な状態にあると判断します。但し、切削摩耗や疲労摩耗が発生しており、今後も摩耗の進行を傾向監視するため、以下の対策を推奨します。濾過または更油油中の汚染度が高いことから、摩耗粒子や異物等がギヤ歯面や軸受軌道面に噛み込むことによる摩耗の進行が懸念されるため、濾過または更油を推奨します。定期的な分析定期的に分析を実施することにより、データの変化から異常の兆候を早期に発見することが可能となります。また、今回は対象設備の初回分析であるため、あと最低でも回分析を実施し、分析データの変化から今後の分析周期を検討することを推奨します。今後、切削摩耗や疲労摩耗の進行が懸念されるため、出来るだけ早めに回目の分析を実施することを推奨します。は、劣化はなく良好と判断します。粘度粘度は、mm/sと新油値mm/sに比較して、粘度変化率は+％で、当社推奨の管理限界値である±％以内であり、良好と判断します。水分は、と当社推奨の管理限界値の以下であり、良好と判断します。酸価は、.mgKOH/gと新油値以下であり、良好と判断します。IRIRチャートの結果、油劣化の兆候を示すカルボン酸の吸収が確認されていないことから、良好と判断します。計数汚染度は、当社推奨の管理限界値を超えており、油中の汚染度は高い値でした。計数汚染度計数汚染度は、NAS級以上と当社推奨の管理限界値NAS級を超えていました。重量汚染度は、.mg/mlと当社推奨の管理限界値mg/ml以下であり、良好と判断します。光学顕微鏡写真重量汚染度で濾過したフィルタ表面上の夾雑物を光学顕微鏡で観察した結果、金属片、鉄錆、砂等が観察されました。はフェログラフィーおよびSOAP-Tの結果から総合的に判断した結果、継続使用は可能ですが、機器の機能を保持するためにも傾向管理が有用と考えます。フェログラフィー【異常摩耗指数：Is値】Is値は異常摩耗の早期発見パラメータのつで、摩耗粒子を定量化するために用います。今回のIs値はの乗とやや高い値でした。フェログラフィー【定性分析：摩耗粒子および摩耗形態観察】観察された摩耗粒子は、以下の通りでした。切削粒子・異物や金属表面の微小突起による切削摩耗により発生。疲労摩耗粒子・繰返し応力を受けて発生。観察された摩耗粒子の中でも切削粒子は、注意が必要です。減速機で切削摩耗が発生した場合、減速機内部で使用されている転がり軸受が切削摩耗により生じた軌道面の損傷が起点となって、寿命が分の程度に低下することがあることから、切削摩耗には十分注意する必要があります。切削摩耗の発生原因となる混入異物が残留している場合、この異物により切削摩耗が継続して発生する可能性があります。Iカップリング発光分光分析【SOAP-T】検出された金属元素から発生箇所を推定すると、以下の通りでした。鉄、ニッケル・ギヤ、軸受等リン・添加剤カルシウム、ナトリウム、モリブデン・外部混入異物バックラッシご提供いただいた減速機に関する情報からハスバ歯車の組み合わせの段減速機構であり、この歯車の構成から接触点箇所のバックラッシを求めました。尚、油量が不明でしたのでLと仮定しました。ギヤのバックラッシの増加量を求めた結果、接触点箇所でバックラッシの増加量は、約.μmと推定されます。バックラッシ増加分の上限値は、メーカにより差異はあるものの、当社の推奨するバックラッシは、一般に推奨されるμmを管理目安にしています。この値に比較して十分に小さい値です。
報告No.109-09136 報告No.114-00050 | 分析No.109-001160 分析No.114-000144 | 114-000144 | 分析の結果、油の劣化は確認されていないものの、計数汚染度がNAS級とやや汚染されていることから、汚染度の改善が必要と思われます。減速機分析の結果、減速機は継続使用可能な状態にあると判断します。但し、将来的な摩耗進行の有無を確認するためにも傾向監視を継続することが有効です。更油油中の汚染物がギヤ歯面や軌道面に噛み込み摩耗が進行することが懸念されるため、更油を推奨します。定期的な分析今後の進行が懸念される疲労摩耗の推移を監視するため、定期的な分析実施を推奨します。分析結果減速機の摩耗状態異常摩耗の早期発見のパラメータであるIs値は、レベルと低い値です。フェログラフィーで観察された代表的な粒子は、以下の通りです。正常な摩耗粒子・潤滑状態が正常なマイルド摩耗により発生。疲労摩耗粒子・繰返し応力による金属疲労で発生。大型化するとフレーキングおよびスポーリングの発生が懸念されます。観察された粒子を電子顕微鏡・X線マイクロアナリシスで詳細に分析した結果、粒子には鉄、クロム、マンガン、モリブデンが比較的多く含まれており、成分割合から粒子はギヤ歯面から発生していると推定されます。計数汚染度はNAS級とやや高い値です。フィルタグラムで金属片、鉄錆、砂等が観察されたことから、汚染度が高い要因は、摩耗と外部混入異物の影響と思われます。粘度、水分、酸価、IRの各データは良好です。
報告No.106-6023 報告No.106-4556 | 分析No.106-00388 分析No.106-01578 | 106-01578 | トライボ診断の結果、増速機は継続使用可能な状態にあると判断できるものの、スラッジや摩耗粒子の増加が確認されており、ストレーナの目詰まり発生に注意が必要である。分析の結果、前回に比較して重量汚染度がmg/mlからmg/mlに上昇して高い値を示していた。重量汚染度の上昇原因となっている汚染物は、添加剤成分のモリブデン、マグネシウム、亜鉛、リンがスラッジとして析出し、これに摩耗で発生した鉄、銅などが混合して粘性のあるスラッジになっていると推定された。これらのことは、異常摩耗の早期発見パラメータである潤滑状態指数はの乗とやや高いものの、摩耗の形態はマイルド摩耗と呼ぶ比較的小さな粒子が大勢を占めること計数汚染度は良好の範囲にあるものの、重量汚染度がmg/mlと高い値を示し、フィルタ表面が茶褐色になっていること油中金属濃度の結果、ギヤやベアリングなどの鉄系材料の摩耗、モリブデン、マグネシウム、亜鉛、リンなどの添加剤の析出が検出されたこと以上のことから判断した。
報告No.109-09136 報告No.112-00207 | 分析No.109-001160 分析No.112-000839 | 112-000839 | 潤滑油および減速機は継続使用可能な状態にあると判断します。但し、今後も摩耗の進行を傾向監視するため、以下の対策を推奨します。定期的な分析摩耗の進行を監視するため、定期的に分析を実施し、分析データによる摩耗の進行状況を確認することを推奨します。濾過油中の汚染度が高いことから、観察された摩耗粒子や異物等がギヤ歯面および軌道面に噛み込み摩耗が進行することが懸念されるため、可能であれば濾過を推奨します。フェログラフィーIs値Is値は異常摩耗の早期発見パラメータのつで、摩耗粒子を定量化するために用います。前回に比較してIs値はの乗から変化はなく、低い値でした。摩耗粒子および摩耗形態摩耗粒子の形態で比較的多く観察された粒子は、潤滑状態が正常な場合に発生する摩耗粒子でした。これらの摩耗粒子が観察された場合、潤滑部で発生している摩耗形態は、正常なマイルド摩耗であることが分かります。潤滑状態Is値および摩耗粒子の観察結果から総合的に判断した結果、潤滑状態は正常な状態にあると判断します。Iカップリング発光分光分析【SOAP-T】潤滑油中から以下の元素が検出されました。検出された金属元素から発生箇所を推定すると鉄、亜鉛・ギヤ・軸受等リン、モリブデン・オイル添加剤カルシウム、アルミニウム、ナトリウム・外部混入異物であると思われます。このうち、機械部品が摩耗したと思われる元素はのグループです。バックラッシご提供いただいた減速機に関する情報から、スパイラルベベルギヤであり、この部分のバックラッシを求めました。その結果、減速機のギヤ歯面に摩耗が集中していたと仮定した場合、バックラッシの増加量は前回のμmからμmに増加したと推定されます。バックラッシ増加分の上限値は、メーカにより差異はあるものの、当社の推奨するバックラッシは、一般に推奨されるμmを管理目安にしています。この値に比較して十分に小さい値で、前回に比較して鉄濃度が増加していますが、増加量は極僅かであり摩耗も許容範囲にあることから継続使用には全く問題ないと判断します。前回に比較して計数汚染度はNAS級以上から変化はないものの、当社推奨の管理限界値を超えていました。フィルタ表面の異物観察で表面が茶褐色で金属片、鉄錆、砂等が観察されたことから、汚染度が高い要因は、摩耗とスラッジ、そして外部混入異物の影響と思われます。前回に比較して粘度、水分、酸価、IRの各データは良好でした。
報告No.109-09136 報告No.112-00133 | 分析No.109-001160 分析No.112-000550 | 112-000550 | 潤滑油および軸受は継続使用可能な状態にあると判断します。但し、以下の対策を推奨します。最適な採油方法本試料油は、機器停止中にドレン口から採油されています。機器が停止している状態では、別紙油中粒子の沈降の影響に示すように油槽内で撹拌がなくなり固形物が沈降するため、油中汚染度は高くなると推定されます。今後の採油は、極力運転中もしくは停止直後の油槽中層部から実施されることを推奨します。フェログラフィーIs値は異常摩耗の早期発見パラメータのつで、摩耗粒子を定量化するために用います。今回のIs値はの乗であり、潤滑状態はやや厳しいと判断できます。摩耗粒子の形態で比較的多く観察された粒子は、潤滑状態が正常な場合に発生する摩耗粒子外部から混入したと思われる鉄錆、砂等でした。これらの摩耗粒子が観察された場合、潤滑部で発生している摩耗形態は、正常なマイルド摩耗であることが分かります。観察された外部混入異物は、分析データに影響を及ぼす可能性があり、Is値が高い要因は、摩耗ではなく、外部混入異物の影響と思われます。Iカップリング発光分光分析【SOAP-T】検出された金属元素は、SOAP-Tの結果表に示すように、鉄、リン、亜鉛、カルシウム、アルミニウム、ナトリウム、モリブデンでした。検出された金属元素から発生箇所を推定すると鉄、亜鉛・軸受等リン、モリブデン・オイル添加剤カルシウム、アルミニウム、ナトリウム・外部混入異物であると思われます。このうち、機械部品が摩耗したと思われる元素はのグループです。計数汚染度はNAS級と当社推奨の管理限界値に到達していました。フィルタ表面の異物観察で表面が茶褐色で鉄錆、砂等が観察されたことから、汚染度が高い要因は、摩耗とスラッジ、そして外部混入異物の影響と思われます。粘度、水分、酸価、IRの各データは良好でした。
報告No.109-09136 報告No.113-00494 | 分析No.109-001160 分析No.113-002047 | 113-002047 | 対象設備は継続使用可能と判断します。但し、摩耗促進の要因となる固形のカルシウム化合物がやや高い値で検出されたことから以下の対策を推奨します。対策定期的な分析固形のカルシウム化合物がコンロッドメタルやクランクメタル等に噛み込み、切削摩耗を促進させる懸念があるため、定期的に分析を実施し、摩耗状態を監視することを推奨します。総合的に判断した結果、は許容範囲内にあり、機器は継続使用可能と判定しますが、摺動部の摩耗が認められたため、定期的に潤滑油分析を実施し、摩耗推移を監視することが有用と考えます。フェログラフィー【定量分析：Is値】Is値は異常摩耗の早期発見パラメータのつで、摩耗状態を定量化するために用います。Is値はの乗と、やや高い値でしたが、損傷領域であるの乗程度には到達しておらず問題ないと判定します。フェログラフィー【定性分析：摩耗粒子の摩耗形態観察】比較的多く観察された粒子は、以下の通りです。正常な摩耗粒子・滑状態が正常なマイルド摩耗により発生。切削粒子・異物や金属表面の微小突起による切削摩耗により発生。シビア粒子・潤滑状態がやや厳しい凝着摩耗により発生。金属潤滑部が局部的に油膜切れを起していると考えられます。観察された摩耗粒子の中でも切削粒子、シビア粒子は、将来的に異常摩耗へ進展する可能性を示唆しているため、傾向監視が必要と思われます。詳細は、別紙傾向監視が必要な摩耗粒子をご覧ください。Iカップリング発光分光分析【SOAP-T】検出された金属元素と想定される発生箇所は、以下の通りです。鉄、銅、錫・エンジン部品等リン、亜鉛、カルシウム、モリブデン・添加剤アルミニウム、ケイ素、ナトリウム、マグネシウム・外部混入異物シリンダライナ、ピストンリングの摩耗SOAP-Tで鉄が検出され、フェログラフィーで鉄系のシビア粒子が観察されたことから、鉄を主成分とした部品、例えばシリンダライナやピストンリング等が摩耗している可能性があります。しかし、異常摩耗を示す大型摩耗粒子は観察されず、また、本設備の油量をLと仮定し、検出された鉄濃度から計算される摩耗体積は約mmと少量であることから、シリンダライナおよびピストンリング等は、継続使用可能な状態にあると判断します。コンロッドメタル、クランクメタルの摩耗SOAP-Tで錫がppm、銅が検出されたことから、コンロッドメタル、クランクメタルが摩耗していると推定されます。現時点では低濃度であることから継続使用可能と判断しますが、今後、摩耗が進行し異常摩耗に進展することを防止するため、摩耗推移の監視が有用です。詳細は、別紙コンロッドメタル・クランクメタルの摩耗をご覧ください。固形カルシウム化合物の生成SOAP-Tでカルシウムがppm検出されました。この固形カルシウムは、潤滑油に混入した燃焼ガス中の酸成分がカルシウム添加剤と中和反応して生成される比較的硬い化合物のため、摺動面に噛み込み、切削摩耗が進行することが懸念されます。詳細は、別紙固形カルシウム化合物の生成をご覧ください。
報告No.106-4509 報告No.106-4509 | 分析No.106-00265 分析No.106-00266 | 106-00266 | 提供情報にストレーナサイズが不明となっていたため、ストレーナの影響を織り込んだ診断を行う事は出来ないが、使用されているストレーナサイズが一般的に使用される数μmレベルの精密なストレーナであった場合、添加剤が劣化してスラッジ化したものが認められるため、ストレーナ目詰まりの原因となる可能性が考えられた。尚、摩耗粒子の観察結果から、増速機の潤滑状態は良好であると判断できた。分析の結果、重量汚染度がmg/mlと他号機に比較して低いことが確認された。重量汚染度の上昇原因となっている汚染物は、添加剤成分のモリブデン、マグネシウム、亜鉛、リンがスラッジとして析出し、これに摩耗で発生した鉄、銅などが混合して粘性のある劣化物になっていると推定された。これらのことは、異常摩耗の早期発見パラメータである潤滑状態指数はの乗とやや高いものの、摩耗の形態はマイルド摩耗と呼ぶ比較的小さな粒子が大勢を占めること計数汚染度は良好の範囲にあるものの、重量汚染度がmg/mlとやや高い値を示し、フィルタ表面が茶褐色になっていること油中金属濃度の結果、ギヤやベアリングなどの鉄系材料の摩耗、モリブデン、マグネシウム、亜鉛、リンなどの添加剤の析出が検出されたこと以上のことから判断した。
報告No.102-8025 | 分析No.102-00366 | 102-00366 | 前回分析結果で、油膜が破断して発生する摩耗粒子が確認されました。本試験は、その摩耗粒子が樹脂軸受に変更直後発生したものなのか、それとも、運転中に発生していたのかを確認することを目的としました。樹脂軸受変更直後に発生したのか、運転中に発生したのかを確認するためには、前回分析結果と今回分析結果を比較して、増加傾向が見られなければ、樹脂軸受変更直後に発生し現在は発生していないと判断でき、増加傾向が見られた場合、現在も摩耗が進行していると判断します。分析の結果、前回に比較して、計数汚染度、SOAP／D-SOAPの鉄及びモリブデン、フェログラフィーのIs値の各データに大きな変化はなく、前回分析結果で確認された摩耗粒子は、樹脂軸受変更直後に発生した粒子が確認されたものと判断します。又、現在の所、摩耗もなく安定しているものと判断します。尚、フェログラフィーの摩耗粒子形態観察の結果、異物の噛み込みにより発生した切削粒子が見られます。摩耗は安定しているものの、樹脂軸受は異物の噛み込みによる摩耗には弱く、この点に注意する必要があります。念のため、ヶ月後に分析を実施し、摩耗の進行状況を確認されることを推奨します。
|  | 112-002386 | フェログラフィーおよびSOAP-Tの結果から総合的に判断した結果、傾向管理が必要な状態にあると考えられます。フェログラフィー【定量分析：Is値】Is値は異常摩耗の早期発見パラメータのつで、摩耗粒子を定量化するために用います。今回のIs値はの乗とやや高い値でした。フェログラフィー【定性分析：摩耗粒子および摩耗形態観察】分析結果から比較的多く観察された粒子は、以下の通りでした。正常な摩耗粒子・潤滑状態が正常なマイルド摩耗により発生。黒錆・潤滑状態がやや厳しい凝着摩耗により発生。金属接触が厳しく、且つ、高い摩擦熱が発生していると考えられます。赤錆・フレッティングにより発生。フリクションポリマ・局部的に高圧・高温となる場合に発生。観察された摩耗粒子の中でも赤錆、フリクションポリマは、注意が必要です。フレッティングの発生要因は、鉄系材料が接合および勘合されたりする部分から発生します。フレッティングによる赤錆が少量発生しても直ちに異常ではありませんが、場合によっては、発生した赤錆が軸受摺動面に噛み込み、摩耗を進行させる場合があります。フリクションポリマは、潤滑油が摺動面に押し込められ高圧状態になると同時に、圧縮熱により高温状態になった結果、基油自身が重合反応を起こし生成することが知られています。そのため、高圧高温状態の解消がなされなければ、潤滑油の劣化が進行し、粘度上昇に因る潤滑異常に進展する場合があります。Iカップリング発光分光分析【SOAP-T】検出された金属元素から発生箇所を推定すると、以下の通りでした。鉄、ニッケル、錫・エンジン部品リン、亜鉛、カルシウム・添加剤ナトリウム、モリブデン・外部混入異物メタルの摩耗SOAP-Tで軸受メタルの主成分である錫がppm検出されました。潤滑状態が直ちに異常にならないと思われますが、メタル成分が検出されていることからメタルの一部に油膜切れが発生していることの証です。一般に排水機場の稼働率は低稼働率であり、起動停止回数が多い傾向にあるため、本機のメタル成分の増加要因は起動停止時に油膜切れが生じて発生していると推定されます。一定期間経過後に再分析し、傾向監視によるメタルの摩耗状態を確認する必要があると思われます。．水分は良好でした。尚、粘度、酸価、塩基価は、当社に新油データがなかったため、同じメーカで同油種のカタログ値と比較しました。粘度粘度は、.mm/sと新油カタログ値の.mm/sに比較して粘度変化率が+％となっており、当社推奨の管理限界値である±％を超えていました。粘度は、一端上昇し始めると劇的に上昇することもあるため、今後は比較的短い周期で傾向監視を実施することが大切です。粘度の上昇要因は、別紙エンジンオイルの粘度上昇メカニズムをご覧ください。酸価は、mgKOH/gとカタログ値のmgKOH/gに比較して高いものの、塩基価が良好の範囲にあることから、良好と判断します。塩基価は、mgKOH/gと当社推奨の管理限界値mgKOH/gに比較して高いことから、良好と判断します。
報告No.109-09136 報告No.112-00589 | 分析No.109-001160 分析No.112-002450 | 112-002450_date130403 | 分析の結果、潤滑油の劣化はなく、汚染度は良好な範囲にあることから、継続使用可能な状態にあると判断します。減速機分析の結果、減速機は継続使用可能な状態にあると判断します。但し、切削摩耗や疲労摩耗が発生しており、今後も摩耗の進行を傾向監視するため、以下の対策を推奨します。定期的な分析定期的に分析を実施することにより、データの変化から異常の兆候を早期に発見することが可能となります。また、今回は対象設備の初回分析であるため、あと最低でも回分析を実施し、分析データの変化から今後の分析周期を検討することを推奨します。今後、切削摩耗や疲労摩耗の進行が懸念されるため、出来るだけ早めに回目の分析を実施することを推奨します。は良好と判断します。粘度粘度は、.mm/sと新油値mm/sに比較して、粘度変化率は+％で、当社推奨の管理限界値である±％以内であり、良好と判断します。水分は、ppmと当社推奨の管理限界値の以下であり、良好と判断します。酸価は、.mgKOH/gと新油値.mgKOH/gに比較して変化はなく、良好と判断します。IRIRチャートの結果、新油と使用油のスペクトルパターンはほぼ一致し、また、油劣化の兆候を示すカルボン酸の吸収が確認されていないことから、良好と判断します。は良好と判断します。計数汚染度計数汚染度は、NAS級と当社推奨の管理限界値NAS級以下であり、良好と判断します。重量汚染度は、.mg/mlでした。光学顕微鏡写真重量汚染度で濾過したフィルタ表面上の夾雑物を光学顕微鏡で観察した結果、金属片、鉄錆、砂等が観察されました。はフェログラフィーおよびSOAP-Tの結果から総合的に判断した結果、継続使用は可能ですが、機器の機能を保持するためにも傾向管理が有用と考えます。フェログラフィー【定量分析：Is値】Is値は異常摩耗の早期発見パラメータのつで、摩耗粒子を定量化するために用います。今回のIs値はの乗とやや高い値でした。フェログラフィー【定性分析：摩耗粒子および摩耗形態観察】観察された代表的な摩耗粒子は、以下の通りでした。切削粒子・異物や金属表面の微小突起による切削摩耗により発生。疲労摩耗粒子・繰返し応力を受けて発生。フリクションポリマ・局部的に高圧・高温となる場合に発生。観察された摩耗粒子の中でも切削粒子は、注意が必要です。減速機で切削摩耗が発生した場合、減速機内部で使用されている転がり軸受が切削摩耗により生じた軌道面の損傷が起点となって、寿命が分の程度に低下することがあることから、切削摩耗には十分注意する必要があります。切削摩耗の発生原因となる混入異物が残留している場合、この異物により切削摩耗が継続して発生する可能性があります。Iカップリング発光分光分析【SOAP-T】検出された金属元素から発生箇所を推定すると、以下の通りでした。鉄、鉛、ニッケル・ギヤ、軸受等リン、モリブデン・添加剤カルシウム、アルミニウム、ナトリウム・外部混入異物バックラッシご提供いただいた減速機に関する情報からハスバ歯車の組み合わせの段減速機構であり、この歯車の構成から接触点箇所のバックラッシを求めました。尚、油量が不明でしたので、Lと仮定しました。ギヤのバックラッシの増加量を求めた結果、接触点箇所でバックラッシの増加量は、約.μmと推定されます。バックラッシ増加分の上限値は、メーカにより差異はあるものの、当社の推奨するバックラッシは、一般に推奨されるμmを管理目安にしています。この値に比較して十分に小さい値です。
報告No.109-09136 報告No.112-00563 | 分析No.109-001160 分析No.112-002333 | 112-002333 | 分析の結果、エンジン内部は以下のような状態になっていると推定されることから、開放点検時にはピストンリング、シリンダ、クランクメタルの詳細な点検と、メタル交換とシリンダのボア測定を前提とした点検の実施を推奨します。油中金属元素分析の結果で、鉄濃度が比較的高濃度である軸受メタル第三層のケルメットを構成している成分元素である銅と鉛が比較的高濃度で検出されている軸受メタルの最上部層の錫が検出されているが、摩耗はマイルドに擦られたようになっていると推定される。摩耗しているメタル表面は、正常な当りと思われるが、取り替えが必要なメタルがある潤滑油中のカルシウム濃度が比較的高い値となっていることから、ピストンリング、オイルリングが若干摩耗している。油中金属元素分析で、クロムが検出されていることから、カム及び、カムローラに若干の摩耗が発生している次回点検でピストンリングの点検当該機の油中からカルシウム化合物が非常に高い濃度で検出されたため、この化合物がコンロッドメタルやクランクメタルの摩耗を促進させる懸念があります。化合物発生の原因は、ピストンリングの摩耗によって燃焼ガスのシール性が低下し、燃焼ガス中の硫黄分と油中のカルシウム添加剤が反応するためと考えられます。そのため、次回点検ではピストンリングの摩耗状態の点検を推奨します。更油および油槽内を清掃水分の影響により金属表面で腐食摩耗が発生し、発生した鉄錆等の粒子が潤滑部に噛み込み摩耗が進行することがあります。さらに、粘度低下が確認されており、潤滑部で油膜切れなどによる摩耗の発生が懸念されます。これらの予防処置として更油を推奨します。また、潤滑油が汚染されていることから、油槽内は汚染されていると思われます。更油をする際には、油槽内を清掃し、更油する新油もNAS級程度の清浄な潤滑油を更油することを推奨します。定期的な分析定期的に分析を実施することにより、データの変化から異常の兆候を早期に発見することが可能となります。分解点検後は初期試験を実施し、最低でも回分析を実施し、分析データの変化から今後の分析周期を検討することを推奨します。はフェログラフィーおよびSOAP-Tの結果から総合的に判断した結果、傾向管理が必要な状態にあると考えられます。フェログラフィー【定量分析：Is値】Is値は異常摩耗の早期発見パラメータのつで、摩耗粒子を定量化するために用います。今回のIs値はの乗と高い値でした。フェログラフィー【定性分析：摩耗粒子および摩耗形態観察】分析結果から比較的多く観察された粒子は、以下の通りでした。正常な摩耗粒子・潤滑状態が正常なマイルド摩耗により発生。黒錆・潤滑状態がやや厳しい凝着摩耗により発生。金属接触が厳しく、且つ、高い摩擦熱が発生していると考えられます。赤錆・フレッティングにより発生。観察された摩耗粒子の中でもフレッティングは、注意が必要です。フレッティングの発生要因は、鉄系材料が接合されたり、勘合されたりする部分から発生します。フレッティングによる赤錆が少量発生しても直ちに異常ではありませんが、場合によっては、発生した赤錆が軸受摺動面に噛み込み、摩耗を進行させる場合があります。Iカップリング発光分光分析【SOAP-T】検出された金属元素から発生箇所を推定すると、以下の通りでした。鉄、鉛、銅、クロム、錫・エンジン部品クロム、リン、亜鉛、カルシウム・添加剤モリブデン・外部混入異物カルシウムの析出SOAP-Tでカルシウムがppm検出されました。エンジン油中にカルシウム化合物が高い濃度で検出された場合、この化合物がコンロッドメタルやクランクメタル摺動面に噛み込んで摩耗させたり、メタルに埋め込まれて摩耗を促進させたりする原因になるなどの悪影響を生じることが当社の研究結果から判明しています。この影響については、別紙カルシウムの析出をご覧ください。メタルの摩耗SOAP-Tで軸受メタルの主成分である錫が.ppm検出されました。潤滑状態が直ちに異常にならないと思われますが、メタル成分が検出されていることからメタルの一部に油膜切れが発生していることの証です。一般にポンプ場の稼働率は低稼働率であり、起動停止回数が多い傾向にあるため、本機のメタル成分の増加要因は起動停止時に油膜切れが生じて発生していると推定されます。クランクメタルの摩耗SOAP-Tで鉛がppm、銅がppm検出されたことから、クランクメタルの摩耗が発生していると推定されます。ディーゼルエンジンのクランクメタルは積層構造になっており、クランクメタルの最表面はホワイトメタル層が存在し、その下にニッケル層、さらにその下には銅と鉛の合金であるケルメット層が存在します。ディーゼルエンジンのメタルは、設計上、油膜が正常に形成される流体潤滑が基本であることから、通常の使用においては摩耗しにくいと思われますが、メタルの潤滑部に流体潤滑になりにくい部分が発生するとメタル表面の軟質金属部が摩耗しメタル部のすぐ下のニッケル部まで摩耗し始め、ホワイトメタル層の主成分である錫や鉛、そしてメタルの第二層のニッケルやバックメタルの銅が検出されます。今後、摩耗が進行した場合、軸受が焼付を起こす可能性があるため、注意が必要です。その他の銅を使用した箇所の溶出・摩耗潤滑油系統内で銅を使用している箇所は、潤滑油冷却器の配管などが考えられます。この箇所で溶出・摩耗が発生する場合は以下のことが考えられます。潤滑油冷却器の配管で摩耗していた場合、配管取付け部に緩みが生じて配管が振動し、継手部が外れたり、亀裂が生じて冷却水の混入にいたる場合があります。亜鉛系添加剤の影響により、潤滑油冷却器の配管で溶出していた場合、ピンホールが発生して冷却水の混入に至る場合があります。今後、油劣化の進行や水分濃度が上昇することに注意が必要です。その他の鉛を使用した箇所の溶出・摩耗亜鉛系添加剤を使用している潤滑油で鉛が検出される場合、潤滑系統内で鉛を使用した箇所が亜鉛系添加剤の影響により溶出することが知られています。今後、濃度の増加とともに酸化速度が加速することから油劣化の進行に注意が必要です。計数汚染度計数汚染度は、NAS級以上と汚染されていました。重量汚染度は、.mg/mlでした。光学顕微鏡写真重量汚染度で濾過したフィルタ表面上の夾雑物を光学顕微鏡で観察した結果、金属片、鉄錆、砂等が観察されました。粒度分布粒度分布は、.～μmの範囲にあり、.μmにピークが確認されました。μm以下の粒子が多いことから、燃焼して発生したすす等であることが分かります。粘度、水分は当社推奨の管理限界値を超えていました。粘度粘度は、mm/sと新油値mm/sに比較して、粘度変化率は-％で、当社推奨の管理限界値である±％を超えていました。粘度低下した場合、油膜切れなどによる摩耗の発生が懸念されるため、別紙エンジンオイルの粘度低下メカニズムを御覧下さい。水分は、ppmと当社推奨の管理限界値のを超えていました。今後、水分の影響でエンジン内部に錆が発生し、その影響で摩耗が発生する懸念があります。酸価は、mgKOH/gと新油値mgKOH/g以下にあり、良好と判断します。塩基価は、.mgKOH/gと当社推奨の管理限界値である.mgKOH/g以上あり、良好と判断します。IRIRチャートの結果、新油と使用油のスペクトルパターンはほぼ一致し、また、油劣化の兆候を示すカルボン酸の吸収が確認されていないことから、良好と判断します。
報告No.109-09136 報告No.112-00509 | 分析No.109-001160 分析No.112-002104 | 112-002104_date120108 | トライボ診断の結果から、ギヤおよび軸受の状態を確認する。トライボ診断の結果で前回同様にフレッティングにより発生する赤錆が多く観察されました。この赤錆は、前回のSEMとXMAによる分析の結果からギヤ歯面のフレッティングにより発生したと推定されていますが、バックラッシの増加量は、ギヤの情報に示す仮定と実際に大きな違いがなければ、ギヤ歯面の状態は良好であり、減速機の稼動に影響のある状態にはないと思われます。振動診断の結果から軸受の内輪が損傷していることが確認されましたが、トライボ診断の結果からは、現状では軸受の継続使用は問題ない状態にあると思われます。但し、前回の採油箇所はストレーナ空気抜き、今回は減速機ボトムから採油を実施していることから、今回の採油箇所では、異常の兆候を示す大型の摩耗粒子が発生していたとしても、ストレーナに捕捉される可能性があることから、前回までの採油箇所からの試料に比較して清浄な状態になり、分析結果からは異常を確認することが出来ない可能性があると考えられます。修理時期の妥当性を検証する。振動診断の結果から運転時間時間で振動加速度が.m/sと振動値の管理限界値を超えていたものの、トライボ診断の結果からは、現状では軸受の継続使用は問題ない状態にあると思われることから、振動法により修理した今回の時期は、潤滑油分析の結果とは以下の点で必ずしも一致していないと思われました。転がり軸受の寿命を示すフレーキングにより発生した疲労摩耗粒子が観察されていないことフェログラフィーのIs値がの乗と低いことD-SOAPの鉄に大きな変化はないこと計数汚染度はランク低下したこと採油箇所の統一前回の採油箇所はストレーナ空気抜き、今回は減速機ボトムから採油を実施しました。今回の採油箇所では、異常の兆候を示す大型の摩耗粒子が発生していたとしても、ストレーナに捕捉される可能性があることから、前回までの採油箇所からの試料に比較して清浄な状態になり、分析結果からは異常を確認することが出来ない可能性が考えられます。さらに採油箇所を変更すると、分析データの変動が大きいため、今後の採油は、採油箇所を統一することを推奨します。定期的な分析摩耗の進行を監視するため、定期的に分析を実施し、分析データによる摩耗の進行状況を確認することを推奨します。バックラッシによる評価トライボ診断では、バックラッシの増加量を分析結果から計算できますが、今回はギヤの情報を仮定して計算しております。後述のバックラッシ量の計算精度を上げ、結論の信頼性を高めるためには、モジュール、歯幅、油量、油入替後の稼働時間ならびに分解点検後の稼働時間をお知らせ下さい。計算結果をご報告いたします。はフェログラフィーおよびSOAP-Tの結果から総合的に判断した結果、ベアリングには微振動が原因で発生するフレッティング粒子が発生しているものの、直ちに分解を必要とする状態にはなっていないと推定されました。但し、フレッティングは転がり軸受にとって突発的な異常につながりやすい現象であるため、トライボ診断と振動診断を併用し継続して傾向監視する必要があると考えます。フェログラフィー【定量分析：Is値】Is値は異常摩耗の早期発見パラメータのつで、摩耗粒子を定量化するために用います。前回に比較してIs値はの乗から変化はなく、低い値でした。フェログラフィー【定性分析：摩耗粒子および摩耗形態観察】分析結果から比較的多く観察された粒子は、以下の通りでした。正常な摩耗粒子・潤滑状態が正常なマイルド摩耗により発生。赤錆・フレッティングにより発生。観察された摩耗粒子の中でも赤錆は、注意が必要です。フレッティングは、・軸と転がり軸受の内輪内面・軸受箱と転がり軸受の外輪外面・転がり軸受の軌道輪と転動体・ギヤ歯面の箇所で発生する可能性があります。今回フレッティングが発生している箇所は、ギヤ歯面であると推定されます。一般に、ギヤ、転がり軸受でフレッティング粒子が見られる場合は、軸ブレ、或いは、キーの緩み、そしてベアリングのクリープが発生していることがあります。特に、キー溝が緩んでいる場合は徐々に振動値が上昇することがあり、また、酸化により硬化したフレッティング粒子が軸受軌道面やギヤ歯面に噛み込み、その傷が疲労剥離の起点となって疲労摩耗へと進展することもあるため、振動監視と潤滑油分析による状態監視が必要です。Iカップリング発光分光分析【SOAP-T】検出された金属元素から発生箇所を推定すると、以下の通りでした。鉄、銅・軸受、ギヤ等リン、モリブデン・添加剤カルシウム、アルミニウム、ナトリウム・外部混入異物バックラッシ増加量減速機の構造から、最も負荷が大きく、摩耗が進行しやすい箇所はスパイラルベベルギヤとスパイラルベベルピニオンと推定されます。このSBGとSBPが接触する歯面におけるピッチ線上の摩耗量を分析結果から定量的に評価しました。ここでは、ベベルギヤのモジュール、歯幅、油量が不明であったため、モジュールを、歯幅をmm、油量をLと仮定して、この部分が摩耗した場合のバックラッシの増加分を分析結果から推定しました。鉄濃度から求めたバックラッシ増加量は.μmとなります。これらの仮定に間違いがなければ、減速機の稼動に全く影響がない状態にあることが分かります。転がり軸受の状態転がり軸受から発生したと思われる疲労摩耗粒子は観察されませんでした。前回と今回の採油箇所が違い、今回の試料はストレーナ通過後の試料であることから、異常の兆候を示す大型の摩耗粒子が発生していたとしても、ストレーナに捕捉されて、採取することが出来なかった可能性が考えられます。今後、ギヤ歯面からと推定されるフレッティングにより発生した赤錆が転がり軸受の軌道面に噛み込みさらに摩耗が進行し、転がり軸受の寿命の指標となるフレーキングに進展することが懸念されます。計数汚染度は、前回に比較してNAS級からNAS級にランク低下し、当社推奨の管理限界値内にあり、良好でした。粘度、水分、酸価、IRの各データは良好でした。
報告No.109-09136 報告No.112-00382 | 分析No.109-001160 分析No.112-001577 | 112-001577_date121105 | 潤滑油および対象設備は継続使用可能な状態にあると判断します。但し、今後も摩耗の進行を傾向監視するため、以下の対策を推奨します。次回点検でピストンリングの点検と更油当該機の油中からカルシウム化合物がやや高い濃度で検出されたため、この化合物がコンロッドメタルやクランクメタルの摩耗を促進させる懸念があります。化合物発生の原因は、ピストンリングの摩耗によって燃焼ガスのシール性が低下し、燃焼ガス中の硫黄分と油中のカルシウム添加剤が反応するためと考えられます。そのため、次回点検では第一にピストンリングの摩耗状態の点検を推奨すると共に、第二に、更油を推奨します。更油或いは部分更油による水分濃度の調整水分の影響により金属表面で腐食摩耗が発生し、発生した鉄錆等の粒子が潤滑部に噛み込み摩耗が進行することがありますので、更油或いは部分更油などにより相対的に水分濃度を低くするなどの方法を推奨します。定期的な分析凝着摩耗の進行を監視するため、定期的に分析を実施し、分析データによる摩耗の進行状況を確認することを推奨します。はフェログラフィーおよびSOAP-Tの結果から総合的に判断した結果、やや厳しい状態にあると考えられます。フェログラフィー【定量分析：Is値】Is値は異常摩耗の早期発見パラメータのつで、摩耗粒子を定量化するために用います。前回に比較してIs値はの乗から変化はないものの、やや高い値でした。フェログラフィー【定性分析：摩耗粒子および摩耗形態観察】分析結果から比較的多く観察された粒子は、以下の通りでした。正常な摩耗粒子・潤滑状態が正常なマイルド摩耗により発生。黒錆・潤滑状態がやや厳しい凝着摩耗により発生。金属接触が厳しく、且つ、高い摩擦熱が発生していると考えられます。Iカップリング発光分光分析【SOAP-T】検出された金属元素から発生箇所を推定すると、以下の通りでした。鉄、鉛、銅・軸受等リン、亜鉛、カルシウム、モリブデン・添加剤アルミニウム、ナトリウム・外部混入異物カルシウムの析出前回に比較してSOAP-Tでカルシウムがppmからに減少しているものの、やや高い値でした。エンジン油中にカルシウム化合物が高い濃度で検出された場合、この化合物がコンロッドメタルやクランクメタル摺動面に噛み込んで摩耗させたり、メタルに埋め込まれて摩耗を促進させたりする原因になるなどの悪影響を生じることが当社の研究結果から判明しています。この影響については、別紙カルシウムの析出をご覧ください。クランクメタルの摩耗前回に比較してSOAP-Tで銅がppmからppmに増加していたことから、銅を使用した箇所の溶出・摩耗が進行していると推定されます。銅を使用した箇所は、クランクメタルが考えられます。ディーゼルエンジンのクランクメタルは積層構造になっており、クランクメタルの最表面はホワイトメタル層が存在し、その下にニッケル層、さらにその下には銅と鉛の合金であるケルメット層が存在します。ディーゼルエンジンのメタルは、設計上、油膜が正常に形成される流体潤滑が基本であることから、通常の使用においては摩耗しにくいと思われますが、メタルの潤滑部に流体潤滑になりにくい部分が発生するとメタル表面の軟質金属部が摩耗しメタル部のすぐ下のニッケル部まで摩耗し始め、ホワイトメタル層の主成分である錫や鉛、そしてメタルの第二層のニッケルやバックメタルの銅が検出されます。今後、摩耗が進行した場合、軸受が焼付を起こす可能性があるため、注意が必要です。その他の銅を使用した箇所の溶出・摩耗その他に潤滑油系統内で銅を使用している箇所は、潤滑油冷却器の配管などが考えられます。この箇所で溶出・摩耗が発生する場合は以下のことが考えられます。潤滑油冷却器の配管で摩耗していた場合、配管取付け部に緩みが生じて配管が振動し、継手部が外れたり、亀裂が生じて冷却水の混入にいたる場合があります。亜鉛系添加剤の影響により、潤滑油冷却器の配管で溶出していた場合、ピンホールが発生して冷却水の混入に至る場合があります。今後、油劣化の進行や水分濃度が上昇することに注意が必要です。計数汚染度前回に比較して計数汚染度はNAS級と変化はないものの、汚染されていました。フィルタ表面の異物観察で鉄錆、砂等が観察されたことから、汚染度が高い要因は、摩耗と外部混入異物の影響と思われます。粒度分布粒度分布は.～μmの範囲にあり、.μmにピークが確認されました。μm以下の粒子が多いことから、燃焼して発生したすす等であることが分かります。IRは良好でした。今回は正式な油名が分からないことから、同一メーカのマリンFW-と比較しました。粘度粘度は、.mm/sとマリンFW-の新油値mm/sに比較して、粘度変化率は-.％で、当社推奨の管理限界値である±％を超えていました。水分は、ppmと当社推奨の管理限界値を超えていました。今後、水分の影響でエンジン内部に錆が発生し、その影響で摩耗が発生する懸念があります。酸価はmgKOH/gと新油値のmgKOH/g以下にあり、良好でした。塩基価は.mgKOH/gと当社推奨の管理限界値の.mgKOH/g以上にあり、良好でした。
報告No.109-09136 報告No.112-00643 | 分析No.109-001160 分析No.112-002877 | 112-002877_date130325 | 分析の結果、潤滑油の劣化はなく、汚染度は良好な範囲にあることから、継続使用可能と判断します。減速機減速機は継続使用可能な状態にあると判断します。但し、ギヤ歯面や軌道面では局部的に高圧・高温の箇所が発生していることから、以下の対策を推奨します。定期的な分析および分析周期の検討定期的に分析を実施することにより、データの変化から異常の兆候を早期に発見することが可能となります。また、今回は対象設備の初回分析であるため、あと最低でも回分析を実施し、分析データの変化から今後の分析周期を検討することを推奨します。今後、摩耗の進行が懸念されるため、出来るだけ早めに回目の分析を実施することを推奨します。はフェログラフィーおよびSOAP-Tの結果から総合的に判断した結果、継続使用は可能ですが、機器の機能を保持するためにも傾向管理が有用と考えます。フェログラフィー【定量分析：Is値】Is値は異常摩耗の早期発見パラメータのつで、摩耗粒子を定量化するために用います。今回のIs値はの乗と高い値でした。フェログラフィー【定性分析：摩耗粒子および摩耗形態観察】分析結果から比較的多く観察された摩耗粒子は、以下の通りでした。フリクションポリマ・局部的に高圧・高温となる場合に発生。Iカップリング発光分光分析【SOAP-T】検出された金属元素から発生箇所を推定すると、以下の通りでした。鉄、ニッケル、亜鉛・ギヤ、軸受等リン、モリブデン・添加剤カルシウム、バリウム、アルミニウム、ナトリウム・外部混入異物は良好と判断します。計数汚染度計数汚染度は、NAS級と当社推奨の管理限界値NAS級以下であり、良好と判断します。重量汚染度は、.mg/mlでした。光学顕微鏡写真重量汚染度で濾過したフィルタ表面上の夾雑物を光学顕微鏡で観察した結果、茶褐色の粘ちょう物、金属片、鉄錆、砂等が観察されました。は良好と判断します。粘度粘度は、mm/sと新油値.mm/sに比較して、粘度変化率は-.％で、当社推奨の管理限界値である±％以内にあり、良好と判断します。水分は、.と当社推奨の管理限界値の以下であり、良好と判断します。酸価は、.mgKOH/gと新油値.mgKOH/g以下であり、良好と判断します。IRIRの結果、油劣化の兆候を示すカルボン酸の吸収が確認されていないことから、良好と判断します。
報告No.109-09136 報告No.112-00643 | 分析No.109-001160 分析No.112-002878 | 112-002878 | 分析の結果、油の劣化は確認されていないものの、粘度は当社推奨の管理限界値以下であり、IRの結果で新油と使用油のスペクトルパターンが一致していない箇所が確認されました。異種油の混入、または油名が違う可能性がありますので、以下の対策を推奨します。減速機減速機は継続使用可能な状態にあると判断します。但し、疲労摩耗が発生していることから、以下の対策を推奨します。異種油の混入および油名の確認分析データから新油と一致しないデータが確認されたことから、異種油の混入または油名が違っている可能性があります。油は設備の条件にあった適正な性能のものを使用することが重要であるため、異種油の混入の有無、油名を再確認することを推奨します。定期的な分析および分析周期の検討定期的に分析を実施することにより、データの変化から異常の兆候を早期に発見することが可能となります。また、今回は対象設備の初回分析であるため、あと最低でも回分析を実施し、分析データの変化から今後の分析周期を検討することを推奨します。今後、疲労摩耗の進行が懸念されるため、出来るだけ早めに回目の分析を実施することを推奨します。はフェログラフィーおよびSOAP-Tの結果から総合的に判断した結果、継続使用は可能ですが、機器の機能を保持するためにも傾向管理が有用と考えます。フェログラフィー【定量分析：Is値】Is値は異常摩耗の早期発見パラメータのつで、摩耗粒子を定量化するために用います。今回のIs値はの乗とやや高い値でした。フェログラフィー【定性分析：摩耗粒子および摩耗形態観察】分析結果から比較的多く観察された摩耗粒子は、以下の通りでした。疲労摩耗粒子・繰返し応力を受けて発生。Iカップリング発光分光分析【SOAP-T】検出された金属元素から発生箇所を推定すると、以下の通りでした。鉄、ニッケル、亜鉛・ギヤ、軸受等リン、モリブデン・添加剤カルシウム、アルミニウム、ナトリウム・外部混入異物SOAP-Tの結果、リンがppm検出されました。当社にある新油モービルギヤのデータには、リン濃度は桁含まれていることから、添加剤の消耗、異種油の混入、または油名の誤りなどが考えられます。リンは、極圧添加剤として含まれています。極圧添加剤は、金属表面と化学反応を起こし、金属より融点の低い化合物を生成し、これが潤滑材として働き摩耗を防止しています。そのため、リンの消耗が進行した場合、潤滑部では油膜が形成されにくくなり、摩耗が進行しやすくなるため、注意が必要です。は良好と判断します。計数汚染度計数汚染度は、NAS級と当社推奨の管理限界値NAS級以下であり、良好と判断します。重量汚染度は、.g/mlでした。光学顕微鏡写真重量汚染度で濾過したフィルタ表面上の夾雑物を光学顕微鏡で観察した結果、金属片、鉄錆、砂等が観察されました。粘度は当社推奨の管理限界値以下であり、IRの結果で新油と使用油のスペクトルパターンが一致していない箇所が確認されました。粘度粘度は、mm/sと新油値.mm/sに比較して、粘度変化率は-％で、当社推奨の管理限界値である±％を超えていました。適正な粘度範囲で使用していない場合、潤滑部で油膜切れが発生し、摩耗の進行に繋がることが懸念されます。水分は、ppmと当社推奨の管理限界値の以下であり、良好と判断します。酸価は、.mgKOH/gと新油値.mgKOH/gに比較して高いものの、IRで油劣化の兆候を示すカルボン酸の吸収が確認されていないことから、良好と判断します。IRIRの結果、新油と使用油のスペクトルパターンが一致していない箇所が確認されました。
報告No.109-09136 報告No.113-00115 | 分析No.109-001160 分析No.113-000445 | 113-000445 | 潤滑油の劣化はなく、汚染度は良好な範囲にあることから、継続使用可能と判断します。対象設備減速機は継続使用可能な状態にあると判断します。但し、摩耗粒子の形態観察で疲労摩耗粒子が比較的多く観察されていることから、将来的な摩耗進行の有無を確認するためにも傾向監視を継続することが有効です。定期的な分析定期的な潤滑油分析によるトライボ診断を実施することにより、分析データの変化から異常の兆候を早期に発見することが可能となります。また、今回は対象設備の初回分析であるため、最低でもあと回分析を実施し、分析データの変化から今後の対応を検討することを推奨します。はフェログラフィーおよびSOAP-Tの結果から総合的に判断した結果、継続使用は可能ですが、今後の機器の機能を確認するためにも傾向管理が有用と考えます。フェログラフィー【定量分析：Is値】Is値は異常摩耗の早期発見パラメータのつで、摩耗程度を定量化するために用います。今回のIs値はの乗と低い値でした。フェログラフィー【定性分析：摩耗粒子および摩耗形態観察】分析結果から観察された代表的な摩耗粒子は、以下の通りでした。疲労摩耗粒子・繰返し応力を受けて発生。Iカップリング発光分光分析【SOAP-T】検出された金属元素から発生箇所を推定すると、以下の通りでした。鉄、亜鉛・軸受、ディスク等リン、モリブデン・添加剤カルシウム、アルミニウム、ナトリウム・外部混入異物計数汚染度計数汚染度はNAS級と当社推奨の管理限界値NAS級以下であり、良好と判断します。重量汚染度は.mg/mlでした。光学顕微鏡写真重量汚染度で濾過したフィルタ表面上の夾雑物を光学顕微鏡で観察した結果、金属片、鉄錆、砂等が観察されました。粘度粘度は.mm/sと新油値mm/sに比較して、粘度変化率は-％で、当社推奨の管理限界値である±％以内であり、良好と判断します。水分はppmと当社推奨の管理限界値以下であり、良好と判断します。酸価・IR酸価劣化の進行度は、酸価およびIRの結果から総合的に判断します。酸価は、.mgKOH/gと新油値.mgKOH/g以下であり、IRチャートの結果、油劣化の兆候を示すカルボン酸の吸収が確認されていないことから、酸化劣化していないと判断します。
報告No.109-09094 報告No.112-00124 | 分析No.109-000916 分析No.112-000636 | 112-000636_date121122 | グリースおよび軸受は継続使用可能な状態にあると判断します。はフェログラフィーおよびSOAP-Tの結果から総合的に判断した結果、正常な状態にあると考えられます。フェログラフィー【定性分析：摩耗粒子および摩耗形態観察】分析結果から比較的多く観察された粒子は、以下の通りでした。正常な摩耗粒子・潤滑状態が正常なマイルド摩耗により発生。Iカップリング発光分光分析【SOAP-T】検出された金属元素から発生箇所を推定すると、以下の通りでした。鉄、鉛、アンチモン、ニッケル、錫・軸受等亜鉛、カルシウム、アルミニウム、ナトリウム、モリブデン・添加剤、増ちょう剤、外部混入異物．グリースのちょう度、滴点、酸価、IRの各データは良好でした。≪状態監視とパラメータ≫分析の目的および各分析のパラメータは以下の通りです。特性低下目的：グリースの分析結果から、グリースの物理的性状や劣化傾向などを確認する。酸価JISK赤外線吸収スペクトルJISKちょう度JISK滴点JISK摩耗目的：グリース中の摩耗粒子を分析する事により、回転・摺動部の潤滑状態、摩耗劣化の程度、余寿命などを解析する。摩耗診断電子顕微鏡観察JISKX線マイクロアナリシス油中金属濃度JISK≪分析結果≫特性低下酸価：良好酸価.mgKOH/gは管理基本値の.mgKOH/g以内にあることから、問題は無いと判断します。赤外線吸収スペクトル：良好ちょう度：良好ちょう度値はと○○管理限界値であるから以内に留まっています。滴点：良好滴点はと管理基本値のに比較し大きな変化はないことから問題は無いと判断します。摩耗摩耗診断：良好摩耗診断の結果、潤滑状態が正常な場合に発生する摩耗粒子が比較的多く観察されました。電子顕微鏡観察・X線マイクロアナリシス：今回は実施していません。油中金属濃度：良好油中金属濃度の結果、摩耗により発生する鉄、鉛、アンチモン、ニッケル、錫、油の添加剤成分や増ちょう剤等である亜鉛、カルシウム、アルミニウム、ナトリウム、モリブデンが検出されたものの、良好と判断します。
報告No.109-09136 報告No.114-00079 | 分析No.109-001160 分析No.114-000240 | 114-000240 | 潤滑油は、劣化は確認されなかったものの、重量汚染度が./mlと高い値でした。汚染度が高いのは、機器停止中に油中粒子が沈降することで高濃度となるドレン部分から採油している影響や、潤滑油に添加されている固体潤滑剤であるモリブデンの影響と考えられます。一方、油中金属濃度分析の結果では、固体粒子成分の鉄が検出されたことから、この鉄分が潤滑部に噛み込むことにより、摩耗を促進させる可能性があります。念のため、傾向監視が必要と思われます。軸受は継続使用可能な状態にあると判断します。但し、今後の摩耗推移を確認するためにも傾向監視を継続することが有効です。定期的な分析今後の疲労摩耗の推移を監視するため、定期的に分析を実施することを推奨します。最適な採油方法本試料油は、機器停止中にドレンから採油されているため、別紙油中粒子の沈降の影響に示すように、油中粒子が油槽底部に沈降し、分析データが高濃度に出ている可能性があります。正確なデータによる診断を行うためにも、今後の採油は、停止直後に実施されることを推奨します。異常摩耗の早期発見のパラメータであるIs値はレベルとやや高い値でした。また、潤滑部の摩耗が認められたため、定期的に潤滑油分析を実施し、摩耗推移を監視することが有用と考えます。疲労摩耗粒子・繰返し応力による金属疲労で発生。大型化するとフレーキングの発生が懸念されます。計数汚染度はNAS級と当社推奨の管理限界値以下にあり、良好であるものの、重量汚染度が.mg/mlと高い値でした。D-SOAPで油の添加剤成分であるリン、モリブデンが検出され、フィルタ表面残渣に金属片、粘ちょう物、砂等が観察されたことから、汚染度が高い要因は、摩耗とスラッジ、そして外部混入異物の影響と思われます。粘度、水分、酸価、IRの各データは良好です。
|  | 113-000737 | 潤滑油の劣化はないものの、汚染度が高い値でした。添加剤としてモリブデンが添加されている場合、モリブデンの影響で～μmの汚染度が高い値となることがありますが、今回の汚染度の粒子サイズの分布をみると、全てのサイズでNAS級以上であり、SOAP-Tで鉄がppm検出されていることから、汚染度が高いのは摩耗による影響と考えられます。今後、油中の異物がギヤ歯面や軸受軌道面に噛み込み、摩耗が進行することが懸念されます。減速機減速機は継続使用可能であるため、分解点検の必要はないと判断します。また、検出された鉄濃度からギヤのバックラッシの増加量を計算しました。ギヤのバックラッシが適正でない場合、ギヤが円滑に稼動せず、振動の増大鉄がギヤ歯面から発生しているとした場合、仮定に基づく計算であるため参考値となりますが、ギヤのバックラッシ増加量は最も厳しい部分で約μmと推定されました。上限値に比較して十分に小さい値であるため、継続使用に問題はないと考えられます。この増加量を基に、バックラッシの上限値に到達する時間を推定すると、バックラッシの上限値であるμmに到達するのは、年後であることが分かりました。但し、この結果は、減速機の情報を仮定しているため、参考値としてお考え下さい。更油油中の汚染度が高いことから、摩耗粒子や異物等がギヤ歯面や軸受軌道面に噛み込むことによる摩耗の進行が懸念されるため、更油を推奨します。定期的なトライボ診断実施定期的な分析を実施することにより、データの変化から異常の兆候を早期に発見することが可能となります。今後懸念される切削摩耗、疲労摩耗の進行を監視するため、定期的なトライボ診断の実施を推奨します。は全てのデータが正常であり、良好でした。粘度粘度は、.mm/sと新油値の.mm/sに比較して粘度変化率が-％となっており、当社推奨の管理限界値である±％以内にあり、良好でした。水分は.ppmと当社推奨の管理限界値以下にあり、良好と判断します。酸価・IR酸価劣化の進行度は、酸価およびIRの結果から総合的に判断します。酸価は、.mgKOH/gと新油値.mgKOH/g以上であるものの、IRの結果で油劣化の兆候を示すカルボン酸の吸収が確認されていないことから、良好と判断します。計数汚染度が当社推奨の管理限界値を超えていました。フィルタ表面の異物観察で金属片、鉄錆、砂等が観察されたことから、汚染度が高い要因は、摩耗と外部混入異物の影響と思われます。計数汚染度計数汚染度はNAS級以上と当社推奨の管理限界値を超えていました。重量汚染度は.mg/mlと汚染されていました。光学顕微鏡写真重量汚染度で濾過したフィルタ表面上の夾雑物を光学顕微鏡で観察した結果、金属片、鉄錆、砂等が観察されました。はフェログラフィーおよびSOAP-Tの結果から総合的に判断した結果、継続使用は可能ですが、今後の機器の機能を確認するためにも傾向管理が有用と考えます。フェログラフィー【定量分析：Is値】Is値は異常摩耗の早期発見パラメータのつで、摩耗粒子を定量化するために用います。減速機の場合、潤滑状態が良好であればIs値はの乗以下となり、潤滑状態が厳しくなるにつれてIs値は上昇していきます。今回のIs値は、の乗とやや高い値であり、摩耗状態に注意が必要です。フェログラフィー【定性分析：摩耗粒子および摩耗形態観察】分析結果から観察された代表的な粒子は、以下の通りでした。切削粒子・異物や金属表面の微小突起による切削摩耗により発生。疲労摩耗粒子・繰返し応力を受けて発生。フリクションポリマ・局部的に高圧・高温となる場合に発生。鉄錆、砂等・外部から混入したと考えられます。観察された摩耗粒子の中でも切削粒子は、将来的な摩耗の進行に繋がる可能性を示唆しているため、傾向監視が必要と思われます。減速機で切削摩耗が発生した場合、減速機内部で使用されている転がり軸受が切削摩耗により生じた軌道面の損傷が起点となって寿命が分の程度に低下することがあることから、切削摩耗には十分注意する必要があります。切削摩耗の発生原因となる混入異物が残留している場合、この異物により切削摩耗が継続して発生する可能性があります。Iカップリング発光分光分析【SOAP-T】検出された金属元素から発生箇所を推定すると、以下の通りでした。鉄、鉛、銅、ニッケル、錫、亜鉛・ギヤ、軸受等リン、モリブデン・添加剤カルシウム、バリウム、アルミニウム、ナトリウム・外部混入異物バックラッシご提供いただいた情報から本設備は太陽歯車、遊星歯車、内歯車で構成される遊星歯車機構であることが分かりました。今回、歯車のモジュールが不明でした。よって、歯車対のモジュールをと仮定し、バックラッシの増加量を計算しました。その結果、平均的に摩耗が発生していたと仮定した場合、バックラッシの増加量は以下の通りと推定されます。表バックラッシ増加量接触箇所 バックラッシ増加量上限値 バックラッシ増加量 内歯車-遊星歯車 . 約 遊星歯車-太陽歯車 約 バックラッシの初期値が不明であるため、増加量の上限値を適正なバックラッシの最大値と最小値の差としました。今回の推定されたバックラッシ増加量は上限値に比較して十分に小さい値です。但し、今回の計算は仮定に基づいて行っているため、参考値としてお考え下さい。
報告No.108-0411 報告No.110-00262 | 分析No.108-02745 分析No.110-001023 | 110-001023 | ・摩耗状態SOAP／D－SOAPの結果、潤滑油中からは前回同様に摩耗により発生した鉄が検出されました。粒子観察の結果から、繰返し応力を受けて発生する疲労摩耗粒子、金属潤滑部が局部的に油膜切れを起して発生するシビア粒子が観察されたことから、潤滑部では、金属の疲労による疲労摩耗、油膜破断による凝着摩耗が発生していることが分かりました。一方、異常摩耗の早期発見パラメータであるフェログラフィーのIs値は、前回のの乗から変化はありませんでした。また、転がり軸受寿命の指標としている摩耗粒子が観察されなかったことから、フレーキングの発生はなく、摩耗は安定していると思われます。・汚染度計数汚染度は前回のNAS級からNAS級にランク増加し、当社推奨の管理限界値に到達していました。今回は特別に、SOAP／D－SOAPで通常の元素にはないモリブデンを測定したところ、添加剤として存在するモリブデンが析出して固形化したことが分かりました。汚染度上昇の原因は、モリブデンの析出によるものと考えられます。但し、現在のところは摩耗への影響はほとんどないものと思われます。結論軸受は継続使用可能な状態にありますが、疲労摩耗の進行を監視する必要がありますので、以下の対策を推奨します。今後、疲労摩耗の進行を監視するため、定期的に分析を実施し、摩耗の進行状況を確認することを推奨します。計数汚染度は当社推奨の管理限界値に到達していました。計数汚染度計数汚染度はNAS級と当社推奨の管理限界値のNAS級に到達していました。重量汚染度はmg/mlでした。機器の潤滑状態フェログラフィーの結果、繰返し応力を受けて発生する疲労摩耗粒子が観察されました。SOAPSOAPの結果、摩耗により発生する鉄、油の添加剤成分であるリンが検出されました。D－SOAPD－SOAPの結果、摩耗により発生する鉄が検出されました。フェログラフィー異常摩耗の早期発見パラメータであるフェログラフィーのIs値がの乗と良好の範囲にあるものの、摩耗粒子の形態観察の結果、繰返し応力を受けて発生する疲労摩耗粒子が観察されました。
報告No.109-09136 報告No.112-00207 | 分析No.109-001160 分析No.112-000843 | 112-000843 | 潤滑油および減速機は継続使用可能な状態にあると判断します。但し、今後も摩耗の進行を傾向監視するため、以下の対策を推奨します。定期的な分析摩耗の進行を監視するため、定期的に分析を実施し、分析データによる摩耗の進行状況を確認することを推奨します。濾過油中の汚染度が高いことから、観察された摩耗粒子や異物等がギヤ歯面および軌道面に噛み込み摩耗が進行することが懸念されるため、可能であれば濾過を推奨します。フェログラフィーIs値Is値は異常摩耗の早期発見パラメータのつで、摩耗粒子を定量化するために用います。前回に比較してIs値はの乗から乗に低下したものの、やや高い値でした。摩耗粒子および摩耗形態摩耗粒子の形態で比較的多く観察された粒子は、潤滑状態が正常な場合に発生する摩耗粒子でした。これらの摩耗粒子が観察された場合、潤滑部で発生している摩耗形態は、正常なマイルド摩耗であることが分かります。潤滑状態Is値および摩耗粒子の観察結果から総合的に判断した結果、潤滑状態はやや厳しい状態にあると判断します。Iカップリング発光分光分析【SOAP-T】潤滑油中から以下の元素が検出されました。検出された金属元素から発生箇所を推定すると検出された金属元素から発生箇所を推定すると鉄・ギヤ・軸受等リン、モリブデン・オイル添加剤カルシウム、アルミニウム、ナトリウム・外部混入異物であると思われます。このうち、機械部品が摩耗したと思われる元素はのグループです。バックラッシご提供いただいた減速機に関する情報から、スパイラルベベルギヤであり、この部分のバックラッシを求めました。その結果、減速機のギヤ歯面に摩耗が集中していたと仮定した場合、バックラッシの増加量は前回の.μmからμmに増加したと推定されます。バックラッシ増加分の上限値は、メーカにより差異はあるものの、当社の推奨するバックラッシは、一般に推奨されるμmを管理目安にしています。この値に比較して十分に小さい値で、前回に比較して鉄濃度が増加していますが、増加量は極僅かであり摩耗も許容範囲にあることから継続使用には全く問題ないと判断します。前回に比較して計数汚染度はNAS級以上から等級に変化はないものの、当社推奨の管理限界値を超えていました。フィルタ表面の異物観察で表面が茶褐色で金属片、鉄錆、砂等が観察されたことから、汚染度が高い要因は、摩耗とスラッジ、そして外部混入異物の影響と思われます。前回に比較して粘度、水分、酸価、IRの各データは良好でした。
報告No.109-09136 報告No.112-00382 | 分析No.109-001160 分析No.112-001580 | 112-001580_date121126 | 潤滑油および対象設備は継続使用可能な状態にあると判断します。但し、今後も摩耗の進行を傾向監視するため、以下の対策を推奨します。次回点検でピストンリングの点検と更油当該機の油中からカルシウム化合物がやや高い濃度で検出されたため、この化合物がコンロッドメタルやクランクメタルの摩耗を促進させる懸念があります。化合物発生の原因は、ピストンリングの摩耗によって燃焼ガスのシール性が低下し、燃焼ガス中の硫黄分と油中のカルシウム添加剤が反応するためと考えられます。そのため、次回点検では第一にピストンリングの摩耗状態の点検を推奨すると共に、第二に、更油を推奨します。更油或いは部分更油による水分濃度の調整水分の影響により金属表面で腐食摩耗が発生し、発生した鉄錆等の粒子が潤滑部に噛み込み摩耗が進行することがありますので、更油或いは部分更油などにより相対的に水分濃度を低くするなどの方法を推奨します。定期的な分析凝着摩耗の進行を監視するため、定期的に分析を実施し、分析データによる摩耗の進行状況を確認することを推奨します。はフェログラフィーおよびSOAP-Tの結果から総合的に判断した結果、やや厳しい状態にあると考えられます。フェログラフィー【定量分析：Is値】Is値は異常摩耗の早期発見パラメータのつで、摩耗粒子を定量化するために用います。前回に比較してIs値はの乗から乗に上昇し、やや高い値でした。フェログラフィー【定性分析：摩耗粒子および摩耗形態観察】分析結果から比較的多く観察された粒子は、以下の通りでした。正常な摩耗粒子・潤滑状態が正常なマイルド摩耗により発生。黒錆・潤滑状態がやや厳しい凝着摩耗により発生。金属接触が厳しく、且つ、高い摩擦熱が発生していると考えられます。Iカップリング発光分光分析【SOAP-T】検出された金属元素から発生箇所を推定すると、以下の通りでした。鉄、銅、ニッケル・軸受等リン、亜鉛、カルシウム、モリブデン・添加剤ナトリウム・外部混入異物カルシウムの析出前回に比較してSOAP-Tでカルシウムがppmからppmに減少しているものの、やや高い値でした。エンジン油中にカルシウム化合物が高い濃度で検出された場合、この化合物がコンロッドメタルやクランクメタル摺動面に噛み込んで摩耗させたり、メタルに埋め込まれて摩耗を促進させたりする原因になるなどの悪影響を生じることが当社の研究結果から判明しています。この影響については、別紙カルシウムの析出をご覧ください。クランクメタルの摩耗前回に比較してSOAP-Tで銅がppmからppmに増加していたことから、銅を使用した箇所の溶出・摩耗が進行していると推定されます。ディーゼル機関の潤滑油で銅が検出される場合は、クランクメタルが考えられます。ディーゼルエンジンのクランクメタルは積層構造になっており、クランクメタルの最表面はホワイトメタル層が存在し、その下にニッケル層、さらにその下には銅と鉛の合金であるケルメット層が存在します。ディーゼルエンジンのメタルは、設計上、油膜が正常に形成される流体潤滑が基本であることから、通常の使用においては摩耗しにくいと思われますが、メタルの潤滑部に流体潤滑になりにくい部分が発生するとメタル表面の軟質金属部が摩耗しメタル部のすぐ下のニッケル部まで摩耗し始め、ホワイトメタル層の主成分である錫や鉛、そしてメタルの第二層のニッケルやバックメタルの銅が検出されます。今後、摩耗が進行した場合、軸受が焼付を起こす可能性があるため、注意が必要です。その他の銅を使用した箇所の溶出・摩耗その他に潤滑油系統内で銅を使用している箇所は、潤滑油冷却器の配管などが考えられます。この箇所で溶出・摩耗が発生する場合は以下のことが考えられます。潤滑油冷却器の配管で摩耗していた場合、配管取付け部に緩みが生じて配管が振動し、継手部が外れたり、亀裂が生じて冷却水の混入にいたる場合があります。亜鉛系添加剤の影響により、潤滑油冷却器の配管で溶出していた場合、ピンホールが発生して冷却水の混入に至る場合があります。今後、油劣化の進行や水分濃度が上昇することに注意が必要です。計数汚染度前回に比較して計数汚染度はNAS級以上からNAS級にランク低下したものの、汚染されていました。フィルタ表面の異物観察で鉄錆、砂等が観察されたことから、汚染度が高い要因は、摩耗と外部混入異物の影響と思われます。粒度分布粒度分布は.～.μmの範囲にあり、.μmにピークが確認されました。μm以下の粒子が多いことから、燃焼して発生したすす等であることが分かります。前回同様に粘度、酸価、IRの各データは良好でした。水分は、ppmと当社推奨の管理限界値を超えていました。今後、水分の影響でエンジン内部に錆が発生し、その影響で摩耗が発生する懸念があります。
報告No.104-6016 報告No.104-6016 | 分析No.104-00229 分析No.104-00229 | 104-00229 | は良好と判断します。粘度は良好と判断します。粘度はmm/sと新油値mm/sに比較して、粘度変化率は+％で、当社推奨の管理目安である±％以内にあり、良好と判断します。水分は良好と判断します。水分はppmと当社推奨の管理目安の以下であり、良好と判断します。全酸価は良好と判断します。全酸価は.mgKOH/gと新油値.mgKOH/gに比較して、変化はなく、良好と判断します。IRの結果、良好と判断します。IRの結果、良好と判断します。RBOTの結果、良好と判断します。RBOTはminと当社推奨の管理目安のmin以上であり、良好と判断します。は良好と判断します。計数汚染度は良好と判断します。計数汚染度はNAS級と当社推奨の限界値のNAS級に比較して清浄でした。重量汚染度は良好と判断します。重量汚染度は.mg/mlと当社推奨の管理目安のmg/ml以下であり、良好と判断します。機器の潤滑状態機器の潤滑状態は正常と判断します。SOAPの結果は良好です。SOAPの結果、樹脂軸受の摩耗を示すモリブデンは検出されず、良好と判断します。D－SOAPの結果は良好です。ホワイトメタルの主成分である錫が、外部から混入したと思われるカルシウムが僅かに検出されましたが、樹脂軸受の摩耗を示すモリブデンは検出されず、良好と判断します。フェログラフィーの結果は良好です。摩耗の過酷度を示すフェログラフィーのIs値が.と低く、潤滑状態は良好と判断します。
報告No.106-6023 報告No.106-4556 | 分析No.106-00388 分析No.106-01830 | 106-01830 | トライボ診断の結果、増速機は継続使用可能な状態にあると判断できるものの、スラッジの増加が確認されており、ストレーナの目詰まり発生に注意が必要である。分析の結果、前回に比較して重量汚染度がmg/mlから.mg/mlに僅かに上昇して高い値を示していた。重量汚染度の上昇原因となっている汚染物は、添加剤成分のモリブデン、亜鉛、リンがスラッジとして析出し、これに摩耗で発生した鉄、銅などが混合して粘性のあるスラッジになっていると推定された。これらのことは、異常摩耗の早期発見パラメータである潤滑状態指数は.と良好の範囲にあり、観察された摩耗粒子が少なく、計数汚染度は当社推奨の管理限界値を超え、重量汚染度が.mg/mlと高い値を示し、フィルタ表面が茶褐色になっていること油中金属濃度の結果、ギヤやベアリングなどの鉄系材料の摩耗、モリブデン、亜鉛、リンなどの添加剤の析出が検出されたこと以上のことから判断した。
報告No.109-09136 報告No.113-00253 | 分析No.109-001160 分析No.113-000959 | 113-000959 | 減速機は継続使用可能な状態にあると判断します。但し、油中の汚染度が高く、今後も摩耗の進行を傾向監視するため、に示す対策を推奨します。濾過および更油油中の汚染度が高いことから、観察された摩耗粒子や異物等がギヤ歯面や軸受軌道面に噛み込み摩耗が進行することが懸念されるため、濾過および更油を推奨します。定期的な分析凝着摩耗および疲労摩耗の進行を監視するため、定期的に分析を実施し、分析データによる摩耗の進行状況を確認することを推奨します。はフェログラフィーおよびSOAP／D-SOAPの結果から総合的に判断した結果、継続使用は可能ですが、今後の機器の機能を確認するためにも傾向管理が有用と考えますフェログラフィー【定量分析：Is値】Is値は異常摩耗の早期発見パラメータのつで、摩耗粒子を定量化するために用います。Is値は前回に比較しての乗から乗に上昇し、やや高い値でした。フェログラフィー【定性分析：摩耗粒子および摩耗形態観察】分析結果から観察された代表的な粒子は、以下の通りでした。疲労摩耗粒子・繰返し応力を受けて発生。黒錆・潤滑状態がやや厳しい凝着摩耗により発生。金属接触が厳しく、且つ、高い摩擦熱が発生していると考えられます。観察された摩耗粒子の中でも黒錆は、将来的な摩耗の進行に繋がる可能性を示唆しているため、傾向監視が必要と思われます。黒錆は、凝着摩耗に分類されます。これらの摩耗粒子は、ギヤ歯面や軌道面で凝着、破断を繰り返し、この過程で生じる移着粒子が成長して摩耗粒子となります。そのため、ギヤ歯面や軌道面では局部的に油膜切れが発生していることを示しています。この状態が継続した場合、摩耗粒子のサイズは徐々に大型化していき、最終的には軸受の損傷に至る場合があります。Iカップリング発光分光分析【SOAP／D-SOAP】検出された金属元素から発生箇所を推定すると、以下の通りでした。鉄、鉛、ニッケル、錫・ギヤ、軸受等リン、モリブデン・添加剤カルシウム、アルミニウム、ケイ素、ナトリウム・外部混入異物計数汚染度は、NAS級以上からNAS級にランク低下したものの、当社推奨の管理限界値に到達していました。フィルタ表面の異物観察で金属片、鉄錆、砂等が観察されたことから、汚染度が高い要因は、摩耗と外部混入異物の影響と思われます。
報告No.109-09136 | 分析No.109-001160 | 113-002900 | 今回までに回実施してきた分析の結果、摩耗状態に関するパラメータは良好の範囲にあったことから、現時点では減速機の分解点検は必要ないと判断します。定期的な分析年に回分析を実施し、その分析結果が良好であったことから、今後は年毎に定期的な分析を行い、摩耗推移を監視することを推奨します。は、フェログラフィーおよびSOAP/D-SOAPの結果から総合的に判断した結果、継続使用は可能ですが、今後の機器の機能を確認するためにも傾向管理が有用と考えます。フェログラフィー【異常摩耗指数：Is値】Is値は異常摩耗の早期発見パラメータのつで、摩耗粒子を定量化するために用います。前回に比較してIs値はレベルから変化はなく、摩耗状態は安定していると考えられます。表の限界値到達予測時間は、減速機におけるIs値の限界値の目安に到達する時間を示しており、直ちに異常となるわけではないことから、参考値として考え、今後も分析による傾向監視を継続することが有用です。フェログラフィー【定性分析：摩耗粒子および摩耗形態観察】フェログラフィーで観察された代表的な粒子は、以下の通りです。シビア粒子・潤滑状態がやや厳しい凝着摩耗により発生。極微小領域で油膜切れが発生したことを示します。疲労摩耗粒子・繰返し応力による金属疲労で発生。大型化するとフレーキングの発生が懸念されます。シビア粒子は、摩擦面が将来的に異常摩耗へ進展する可能性を示唆しているため、傾向監視が有用と思われます。詳細は、別紙傾向監視が必要な摩耗粒子をご覧ください。Iカップリング発光分光分析【SOAP-T】検出された金属元素から発生箇所を推定すると、以下の通りでした。鉄、銅、亜鉛・ギヤ、軸受等リン、モリブデン・添加剤カルシウム、アルミニウム、ナトリウム、マグネシウム・外部混入異物
|  | 113-001711 | 対象設備は継続使用可能な状態にあると判断します。但し、今後の摩耗進行の有無を確認するためにも傾向監視を継続することが有効です。また、潤滑油の水分は更油が必要な濃度を僅かに超えていました。更油或いは部分更油による水分濃度の調整水分の影響により金属表面で腐食摩耗が発生し、発生した鉄錆等の粒子が潤滑部に噛み込み摩耗が進行することがありますので、予防措置として更油或いは部分更油などにより相対的に水分濃度を低くするなどの方法を推奨します。定期的な分析今後懸念される切削摩耗、凝着摩耗の進行を監視するため、定期的に分析を実施することを推奨します。新油との比較による評価を示す粘度、塩基価のデータは新油データを基準として評価しています。今回は油名が不明であり新油データとの比較による良否の評価ができませんでしたが、今後分析を実施する場合は、使用している新油を同時に分析することをご検討下さい。はフェログラフィーおよびSOAP-Tの結果から総合的に判断した結果、継続使用は可能ですが、機器の機能を保持するためにも傾向管理が有用と考えます。フェログラフィー【定量分析：Is値】Is値は異常摩耗の早期発見パラメータのつで、摩耗粒子を定量化するために用います。Is値はの乗と、やや高い値でした。フェログラフィー【定性分析：摩耗粒子および摩耗形態観察】分析結果から比較的多く観察された粒子は、以下の通りでした。正常な摩耗粒子・潤滑状態が正常なマイルド摩耗により発生。切削粒子・異物や金属表面の微小突起による切削摩耗により発生。シビア粒子・潤滑状態がやや厳しい凝着摩耗により発生。金属潤滑部が局部的に油膜切れを起していると考えられます。観察された摩耗粒子の中でも切削粒子、シビア粒子は、将来的な異常摩耗の進行に繋がる可能性を示唆しているため、傾向監視が必要と思われます。詳細は、別紙傾向監視が必要な摩耗粒子をご覧ください。Iカップリング発光分光分析【SOAP-T】検出された金属元素から発生箇所を推定すると、以下の通りでした。鉄、銅、錫・エンジン部品等リン、亜鉛、カルシウム、ホウ素、モリブデン・添加剤アルミニウム、ケイ素、ナトリウム、マグネシウム・外部混入異物クランクピンメタルの摩耗SOAP-Tで錫が、銅が検出されたことから、クランクピンメタルが摩耗していると推定されました。詳細は、別紙クランクピンメタルの摩耗をご覧ください。銅を使用した箇所の溶出・摩耗SOAP-Tの結果、銅がppm検出されたことから、銅を使用した箇所の溶出・摩耗が発生していると思われます。亜鉛系添加剤を使用している潤滑油で銅が検出される場合、潤滑系統内でこれらの金属が亜鉛系添加剤の影響により溶出することが知られています。今回の検出は、この溶出と摩耗との双方によるものと考えられます。今後、別紙鉱油の酸化に対する金属触媒の影響に示すように濃度の増加に伴い酸化速度が速まる可能性があります。粘度粘度はmm/sでした。油名が不明であることから評価できませんが、仮に本試料油の新油がmm/sであるとすると、粘度変化率は-.％で、当社推奨の管理限界値である±％以内になります。水分は.と当社推奨の管理限界値を僅かに超えていました。今後、水分の影響でエンジン内部に錆が発生し、その影響で摩耗が発生する懸念があります。塩基価はmgKOH/gでした。
報告No.109-09136 報告No.112-00092 | 分析No.109-001160 分析No.112-000318 | 112-000318 | 潤滑油および軸受は継続使用可能な状態にあると判断します。但し、今後も摩耗の進行を傾向監視するため、以下の対策を推奨します。定期的な分析凝着摩耗の進行を監視するため、定期的に分析を実施し、分析データによる摩耗の進行状況を確認することを推奨します。新油との比較による評価を示す粘度、酸価のデータは新油データを基準として評価しています。今回は当社に新油データがなかったためカタログ値で判断しましたが、今後評価する場合は、充填用の新油を同時に分析することをご検討下さい。最適な採油方法本試料油は、機器停止中にボトムブローから採油されています。機器が停止している状態では、別紙油中粒子の沈降の影響に示すように油槽内で撹拌がなくなり固形物が沈降するため、油中汚染度は高くなると推定されます。今後の採油は、極力運転中もしくは停止直後の油槽中層部から実施されることを推奨します。フェログラフィーIs値は異常摩耗の早期発見パラメータのつで、摩耗粒子を定量化するために用います。今回のIs値はの乗であり、潤滑状態はやや厳しいと判断できます。摩耗粒子の形態で比較的多く観察された粒子は、潤滑状態が正常な場合に発生する摩耗粒子金属潤滑部が局部的に油膜切れを起して発生するシビア粒子でした。これらの摩耗粒子が観察された場合、潤滑部で発生している摩耗形態は、正常なマイルド摩耗潤滑状態がやや厳しい凝着摩耗であることが分かります。Iカップリング発光分光分析【SOAP-T】検出された金属元素は、SOAP-Tの結果表に示すように、鉄、ニッケル、リン、カルシウム、アルミニウム、ナトリウム、モリブデンでした。検出された金属元素から発生箇所を推定すると鉄、ニッケル・軸受等リン、モリブデン・オイル添加剤カルシウム、アルミニウム、ナトリウム・外部混入異物であると思われます。このうち、機械部品が摩耗したと思われる元素はのグループです。計数汚染度は当社推奨の管理限界値に到達していました。フィルタ表面の異物観察で鉄錆、砂等が観察されたことから、汚染度が高い要因は、摩耗と外部混入異物の影響と思われます。水分、酸価、IRの各データは良好でした。尚、粘度は当社にある粘度計の測定範囲を超えているため、測定不能でした。酸価は.mgKOH/gと新油カタログ値のmgKOH/g以下にあり、良好と判断します。
報告No.104-8044 報告No.104-6084 | 分析No.104-02040 分析No.104-02607 | 104-02607 | 運転開始ヶ月後に初期試験を実施した結果、摩耗は安定していると判断します。これらのことは、前回に比較して、計数汚染度はランク減少し、SOAP／D-SOAPの鉄及びモリブデン濃度に変化がないこと異常摩耗の早期発見パラメータであるフェログラフィーのIs値が、.と良好の範囲にあること以上のことから判断しました。
報告No.106-4509 報告No.106-4509 | 分析No.106-00268 分析No.106-00268 | 106-00268 | 提供情報にストレーナサイズが不明となっていたため、ストレーナの影響を織り込んだ診断を行う事は出来ないが、使用されているストレーナサイズが一般的に使用される数μmレベルの精密なストレーナであった場合、添加剤が劣化してスラッジ化したものが認められるため、ストレーナ目詰まりの原因となる可能性が考えられた。尚、摩耗粒子の観察結果から、増速機の潤滑状態は良好であると判断できた。分析の結果、重量汚染度が.mg/mlと＃－の分の程度であるが、それでも高い値と考えられた。重量汚染度の上昇原因となっている汚染物は、＃－同様に添加剤成分のモリブデン、マグネシウム、亜鉛、リンがスラッジとして析出し、これに摩耗で発生した鉄、銅などが混合して粘性のある劣化物になっていると推定された。尚、摩耗粒子形態観察で金属接触が厳しい場合に発生するシビア粒子が観察されており、発生数は少ないものの油膜切れによる摩耗が発生していることが確認された。今後、更に摩耗が進行することが懸念されるため、定期的に分析を実施されることを推奨する。これらのことは、異常摩耗の早期発見パラメータである潤滑状態指数は.と良好の範囲にあるものの、金属接触が厳しい場合に発生するシビア粒子がやや多く観察されたこと計数汚染度は良好の範囲にあるものの、重量汚染度が.mg/mlと高い値を示し、フィルタ表面が茶褐色になっていること油中金属濃度の結果、ギヤやベアリングなどの鉄系材料の摩耗、モリブデン、マグネシウム、亜鉛、リンなどの添加剤の析出、外部から混入したカリウム、アルミニウムが検出されたこと以上のことから判断した。
|  | 113-001699 | 対象設備は、エンジンオイルの添加剤が化学反応により析出したカルシウム化合物がppmと高濃度で検出されました。このカルシウム化合物は、軸受で使用されているホワイトメタルよりやや高い硬度であるため軸受表面を摩耗させる原因となります。摩耗の促進要因となるカルシウム化合物を除去し、また錆の発生の要因となる水分濃度も高いことから更油が必要と判断します。更油およびピストンリング、メタルの点検水分濃度が高く、水分の影響により金属表面で腐食摩耗が発生し、発生した鉄錆等の粒子が潤滑部に噛み込み摩耗が進行する懸念があります。また、油中からカルシウム化合物が非常に高い濃度で検出されたため、この化合物がコンロッドメタルやクランクピンメタルの摩耗を促進させる懸念があります。化合物発生の原因は、ピストンリングの摩耗によって燃焼ガスのシール性が低下し、燃焼ガス中の硫黄分と油中のカルシウム添加剤が反応するためと考えられます。そのため、更油の実施と、ピストンリングの摩耗状態の点検を推奨します。また、メタルの主成分である錫がppmとやや高い濃度で検出されたことから、念のためメタルの点検することを推奨します。定期的な分析今後懸念される切削摩耗、凝着摩耗の進行を監視するため、定期的に分析を実施することを推奨します。新油との比較による評価を示す粘度、塩基価のデータは新油データを基準として評価しています。今回は油名が不明であり新油データとの比較による良否の評価ができませんでしたが、今後分析を実施する場合は、使用している新油を同時に分析することをご検討下さい。はフェログラフィーおよびSOAP-Tの結果から総合的に判断した結果、継続使用は可能ですが、機器の機能を保持するためにも傾向管理が有用と考えます。フェログラフィー【定量分析：Is値】Is値は異常摩耗の早期発見パラメータのつで、摩耗粒子を定量化するために用います。Is値はの乗と、やや高い値でした。フェログラフィー【定性分析：摩耗粒子および摩耗形態観察】分析結果から比較的多く観察された粒子は、以下の通りでした。正常な摩耗粒子・潤滑状態が正常なマイルド摩耗により発生。切削粒子・異物や金属表面の微小突起による切削摩耗により発生。シビア粒子・潤滑状態がやや厳しい凝着摩耗により発生。金属潤滑部が局部的に油膜切れを起していると考えられます。球状粒子・金属接触が厳しく、且つ、金属が溶融するほどの高い摩擦熱が発生していると考えられます。黒錆・潤滑状態がやや厳しい凝着摩耗により発生。局部的に金属接触が厳しく、且つ、高い摩擦熱が発生していると考えられます。観察された摩耗粒子の中でも切削粒子、シビア粒子、球状粒子、黒錆は、将来的な異常摩耗の進行に繋がる可能性を示唆しているため、傾向監視が必要と思われます。詳細は、別紙傾向監視が必要な摩耗粒子をご覧ください。Iカップリング発光分光分析【SOAP-T】検出された金属元素から発生箇所を推定すると、以下の通りでした。鉄、鉛、銅、クロム、アンチモン、錫・エンジン部品等リン、亜鉛、カルシウム、マグネシウム・添加剤アルミニウム、ケイ素、ナトリウム、モリブデン・外部混入異物クランクピンメタルの摩耗SOAP-Tで錫がppm、銅がppm検出されたことから、クランクピンメタルが摩耗していると推定されました。詳細は、別紙クランクピンメタルの摩耗をご覧ください。銅を使用した箇所の溶出・摩耗SOAP-Tの結果、銅がppm検出されたことから、銅を使用した箇所の溶出・摩耗が発生していると思われます。亜鉛系添加剤を使用している潤滑油で銅が検出される場合、潤滑系統内でこれらの金属が亜鉛系添加剤の影響により溶出することが知られています。今回の検出は、この溶出と摩耗との双方によるものと考えられます。今後、別紙鉱油の酸化に対する金属触媒の影響に示すように濃度の増加に伴い酸化速度が速まる可能性があります。固形カルシウム化合物の生成SOAP-Tでカルシウムがppm検出されました。この影響については、別紙固形カルシウム化合物の生成をご覧ください。粘度粘度はmm/sでした。油名が不明であることから評価できませんが、仮に本試料油の新油が.mm/sであるとすると、粘度変化率は-％で、当社推奨の管理限界値である±％以内になります。水分は.と当社推奨の管理限界値を超えていました。今後、水分の影響でエンジン内部に錆が発生し、その影響で摩耗が発生する懸念があります。塩基価はmgKOH/gでした。
報告No.109-09136 | 分析No.109-001160 | 113-001747 | 潤滑油および減速機は継続使用可能な状態にあると判断します。但し、将来的な摩耗進行の有無を確認するためにも傾向監視を継続することが有効です。定期的な分析今後も疲労摩耗の進行を監視するため、定期的に分析を実施することを推奨します。最適な採油方法本試料油は、機器停止中に点検窓から採油されているため、分析データが高濃度に出ていると推定されます。正確なデータによる診断を行うためにも、今後の採油は、極力運転中もしくは停止直後の油槽中層部から実施されることを推奨します。はフェログラフィーおよびSOAP-Tの結果から総合的に判断した結果、継続使用は可能ですが、機器の機能を保持するためにも傾向管理が有用と考えます。フェログラフィー【定量分析：Is値】Is値は異常摩耗の早期発見パラメータのつで、摩耗程度を定量化するために用います。Is値はの乗と低い値でした。フェログラフィー【定性分析：摩耗粒子および摩耗形態観察】分析結果から比較的多く観察された粒子は、以下の通りでした。正常な摩耗粒子・潤滑状態が正常なマイルド摩耗により発生。疲労摩耗粒子・繰返し応力を受けて発生。Iカップリング発光分光分析【SOAP-T】検出された金属元素から発生箇所を推定すると、以下の通りでした。鉄、鉛、銅、アンチモン、錫、亜鉛・ギヤ、軸受等リン、モリブデン・添加剤カルシウム、バリウム、アルミニウム、ナトリウム・外部混入異物計数汚染度はナトリウムAS級と当社推奨の管理限界値以下であり、良好でした。粘度、水分、酸価、IRの各データは良好でした。
報告No.109-09136 報告No.112-00589 | 分析No.109-001160 分析No.112-002467 | 112-002467 | 分析の結果、潤滑油の劣化はなく、汚染度は良好な範囲にあることから、継続使用可能な状態にあると判断します。但し、異種油の混入、または油名が違う可能性がありますので、以下の対策を推奨します。減速機分析の結果、減速機は継続使用可能な状態にあると判断します。但し、疲労摩耗が発生しており、今後も摩耗の進行を傾向監視するため、以下の対策を推奨します。異種油の混入および油名の確認分析データから新油と一致しないデータが確認されたことから、異種油の混入または油名が違っている可能性があります。油は設備の条件にあった適正な性能のものを使用することが重要であるため、異種油の混入の有無、油名を再確認することを推奨します。定期的な分析定期的に分析を実施することにより、データの変化から異常の兆候を早期に発見することが可能となります。また、今回は対象設備の初回分析であるため、あと最低でも回分析を実施し、分析データの変化から今後の分析周期を検討することを推奨します。今後、疲労摩耗の進行が懸念されるため、出来るだけ早めに回目の分析を実施することを推奨します。はフェログラフィーおよびSOAP-Tの結果から総合的に判断した結果、継続使用は可能ですが、機器の機能を保持するためにも傾向管理が有用と考えます。フェログラフィー【定量分析：Is値】Is値は異常摩耗の早期発見パラメータのつで、摩耗粒子を定量化するために用います。今回のIs値はの乗と低い値でした。フェログラフィー【定性分析：摩耗粒子および摩耗形態観察】分析結果から比較的多く観察された摩耗粒子は、以下の通りでした。疲労摩耗粒子・繰返し応力を受けて発生。フリクションポリマ・局部的に高圧・高温となる場合に発生。Iカップリング発光分光分析【SOAP-T】検出された金属元素から発生箇所を推定すると、以下の通りでした。鉄、鉛、ニッケル・ギヤ、軸受等リン、モリブデン・添加剤カルシウム、ナトリウム・外部混入異物バックラッシご提供いただいた減速機に関する情報からハスバ歯車の組み合わせの段減速機構であり、この歯車の構成から接触点箇所のバックラッシを求めました。尚、歯幅が不明でしたので、mmと仮定しました。ギヤのバックラッシの増加量を求めた結果、接触点箇所でバックラッシの増加量は、.μmと推定されます。バックラッシ増加分の上限値は、メーカにより差異はあるものの、当社の推奨するバックラッシは、一般に推奨されるμmを管理目安にしています。この値に比較して十分に小さい値です。は良好と判断します。計数汚染度計数汚染度は、NAS級と当社推奨の管理限界値NAS級以下であり、良好と判断します。重量汚染度は、.mg/mlでした。光学顕微鏡写真重量汚染度で濾過したフィルタ表面上の夾雑物を光学顕微鏡で観察した結果、鉄錆、砂等が観察されました。IRチャートの結果、新油と使用油のスペクトルパターンが一致してない箇所が確認されました。粘度粘度は、mm/sと新油値mm/sに比較して、粘度変化率は-.％で、当社推奨の管理限界値である±％以内であり、良好と判断します。水分は、ppmと当社推奨の管理限界値の以下であり、良好と判断します。酸価は、.mgKOH/gと新油値.mgKOH/g以下であり、良好と判断します。IRIRチャートの結果、新油と使用油のスペクトルパターンが一致してない箇所が確認されました。異種油の混入、または油名の誤りなどが考えられます。
報告No.109-09136 | 分析No.109-001160 | 113-001978 | 潤滑油および減速機は継続使用可能な状態にあると判断します。但し、将来的な摩耗進行の有無を確認するためにも傾向監視を継続することが有効です。に示す内容をご確認ください。定期的な分析摩耗推移の傾向を把握し、摩耗進行の将来予測を行うために、定期的に分析を実施することを推奨します。はフェログラフィーおよびSOAP-Tの結果から総合的に判断した結果、継続使用は可能ですが、機器の機能を保持するためにも傾向管理が有用と考えます。フェログラフィー【定量分析：Is値】Is値は異常摩耗の早期発見パラメータのつで、摩耗を定量化するために用います。Is値はの乗と低い値でした。フェログラフィー【定性分析：摩耗粒子の形態観察】比較的多く観察された粒子は、以下の通りです。正常な摩耗粒子・潤滑状態が正常なマイルド摩耗により発生。疲労摩耗粒子・繰返し応力を受けて発生。Iカップリング発光分光分析【SOAP-T】摩耗発生箇所は、以下のように推定します。鉄、鉛、錫、亜鉛・ギヤ、軸受等リン、モリブデン・添加剤カルシウム、ナトリウム・外部混入異物粘度、水分、酸価の各データは良好でした。
|  | 113-001167 | 潤滑油は塩基価の低下が確認されたため劣化が進行していると考えられることから、に示す対策を推奨します。対象設備は継続使用可能であるため、分解点検の必要はないと判断します。但し、将来的な摩耗進行の有無を確認するためにも傾向監視を継続することが有効です。定期的なトライボ診断実施定期的な分析を実施することにより、データの変化から異常の兆候を早期に発見することが可能となります。今後懸念される凝着摩耗、油劣化の進行を監視するため、定期的なトライボ診断の実施を推奨します。酸価、塩基価の結果から、油は劣化が進行していると推定されます。粘度粘度は、.m/sと新油値のmm/sに比較して粘度変化率が-％となっており、当社推奨の管理限界値である±％以内であり、良好でした。水分はppmと当社推奨の管理限界値を超えていました。今後、水分の影響でエンジン内部に錆が発生し、その影響で摩耗が発生する懸念があります。酸価・IR・塩基価酸価劣化の進行度は、酸価、IR、塩基価の結果から総合的に判断します。IRの結果は油劣化の兆候を示すカルボン酸の吸収は確認されなかったものの、酸価は、mgKOH/gと新油値mgKOH/gに比較して高く、塩基価はmgKOH/gと当社推奨の限界値以上であるものの、低下していることから、劣化が進行していると推定されます。計数汚染度、重量汚染度が高い値でした。フィルタの表面観察、SOAP-Tおよび粒度分布の結果から、汚染度が高い要因は、摩耗、スラッジ、すす、外部混入異物の影響と考えられます。計数汚染度計数汚染度はNAS級と汚染されていました。重量汚染度は.mg/mlでした。光学顕微鏡写真重量汚染度で濾過したフィルタ表面上の夾雑物を光学顕微鏡で観察した結果、金属片、粘ちょう物、鉄錆、砂等が観察されました。粒度分布粒度分布は.～.μmの範囲にあり、.μmにピークが確認されました。μm以下の粒子が多いことから、燃焼して発生したすす等が油中粒子の主成分であることが推測できます。はフェログラフィーおよびSOAP-Tの結果から総合的に判断した結果、継続使用は可能ですが、今後の機器の機能を確認するためにも傾向管理が有用と考えます。フェログラフィー【定量分析：Is値】Is値は異常摩耗の早期発見パラメータのつで、摩耗粒子を定量化するために用います。今回のIs値は、の乗とやや高い値でした。フェログラフィー【定性分析：摩耗粒子および摩耗形態観察】分析結果から観察された代表的な粒子は、以下の通りでした。正常な摩耗粒子・潤滑状態が正常なマイルド摩耗により発生。切削粒子・異物や金属表面の微小突起による切削摩耗により発生。黒錆・潤滑状態がやや厳しい凝着摩耗により発生。金属接触が厳しく、且つ、高い摩擦熱が発生していると考えられます。観察された摩耗粒子の中でも黒錆、切削粒子は、将来的な摩耗の進行に繋がる可能性を示唆しているため、傾向監視が必要と思われます。切削摩耗は、他の摩耗形態に比較して摩耗進行速度が速く注意が必要で、定期的なトライボ診断による状態監視が必要と考えます。切削摩耗の原因となる混入異物が残留している場合、この異物により切削摩耗が継続して発生する可能性があります。黒錆は、凝着摩耗に分類されます。この摩耗粒子は、油膜切れによる摺動面での金属同士の接触時に起こる高い摩擦熱によって鉄が酸化され発生します。この状態が継続した場合、摺動面で焼付が発生し、設備の損傷に至る場合があります。Iカップリング発光分光分析【SOAP-T】検出された金属元素から発生箇所を推定すると、以下の通りでした。鉄、鉛、銅、クロム、錫・エンジン部品リン、亜鉛、カルシウム、マグネシウム、ホウ素、モリブデン・添加剤アルミニウム、ナトリウム・外部混入異物クランクメタルの摩耗SOAP-Tで錫がppm、銅がppm検出されたことから、クランクメタル表面に摩耗が発生していると推定されました。ディーゼルエンジンのクランクメタルは積層構造になっており、クランクメタルの最表面はホワイトメタル層が存在し、その下にニッケル層、さらにその下には銅と鉛の合金であるケルメット層が存在します。ディーゼルエンジンのメタルは、設計上、油膜が正常に形成される流体潤滑が基本であることから、通常の使用においては摩耗しにくいと思われますが、メタルの潤滑部に流体潤滑になりにくい部分が発生するとメタル表面の軟質金属部が摩耗しメタル部のすぐ下のニッケル部まで摩耗し始め、ホワイトメタル層の主成分である錫や鉛、そしてメタルの第二層のニッケルやバックメタルの銅が検出されます。今後、摩耗が進行した場合、軸受が焼付を起こす可能性があるため、注意が必要です。銅を使用した箇所の溶出・摩耗SOAP-Tの結果、銅がppm検出されたことから、銅を使用した箇所の溶出・摩耗が発生していると思われます。亜鉛系添加剤を使用している潤滑油で銅が検出される場合、潤滑系統内でこれらの金属が亜鉛系添加剤の影響により溶出することが知られています。今回の検出は、この溶出と摩耗との双方によるものと考えられます。今後、別紙鉱油の酸化に対する金属触媒の影響に示すように濃度の増加に伴い酸化速度が速まる可能性があります。鉛を使用した箇所の溶出・摩耗SOAP-Tの結果、鉛がppm検出された亜鉛系添加剤を使用している潤滑油で鉛が検出される場合、潤滑系統内で鉛を使用した箇所が亜鉛系添加剤の影響により溶出することが知られています。今後、濃度の増加とともに酸化速度が加速することから油劣化の進行に注意が必要です。
|  | 112-002384 | フェログラフィーおよびSOAP-Tの結果から総合的に判断した結果、傾向管理が必要な状態にあると考えられます。フェログラフィー【定量分析：Is値】Is値は異常摩耗の早期発見パラメータのつで、摩耗粒子を定量化するために用います。今回のIs値はの乗とやや高い値でした。フェログラフィー【定性分析：摩耗粒子および摩耗形態観察】分析結果から比較的多く観察された粒子は、以下の通りでした。正常な摩耗粒子・潤滑状態が正常なマイルド摩耗により発生。シビア粒子・潤滑状態がやや厳しい凝着摩耗により発生。金属潤滑部が局部的に油膜切れを起していると考えられます。黒錆・潤滑状態がやや厳しい凝着摩耗により発生。金属接触が厳しく、且つ、高い摩擦熱が発生していると考えられます。赤錆・フレッティングにより発生。フリクションポリマ・局部的に高圧・高温となる場合に発生。観察された摩耗粒子の中でも赤錆、フリクションポリマは、注意が必要です。フレッティングの発生要因は、鉄系材料が接合および勘合されたりする部分から発生します。フレッティングによる赤錆が少量発生しても直ちに異常ではありませんが、場合によっては、発生した赤錆が軸受摺動面に噛み込み、摩耗を進行させる場合があります。フリクションポリマは、潤滑油が摺動面に押し込められ高圧状態になると同時に、圧縮熱により高温状態になった結果、基油自身が重合反応を起こし生成することが知られています。そのため、高圧高温状態の解消がなされなければ、潤滑油の劣化が進行し、粘度上昇に因る潤滑異常に進展する場合があります。Iカップリング発光分光分析【SOAP-T】検出された金属元素から発生箇所を推定すると、以下の通りでした。鉄、ニッケル、錫・エンジン部品リン、亜鉛、カルシウム・添加剤ナトリウム、モリブデン・外部混入異物カルシウムの析出SOAP-Tでカルシウムがppm検出されました。エンジン油中にカルシウム化合物がやや高い濃度で検出された場合、この化合物がコンロッドメタルやクランクメタル摺動面に噛み込んで摩耗させたり、メタルに埋め込まれて摩耗を促進させたりする原因になるなどの悪影響を生じることが当社の研究結果から判明しています。この影響については、別紙カルシウムの析出をご覧ください。メタルの摩耗SOAP-Tで軸受メタルの主成分である錫が.ppm検出されました。潤滑状態が直ちに異常にならないと思われますが、メタル成分が検出されていることからメタルの一部に油膜切れが発生していることの証です。一般に排水機場の稼働率は低稼働率であり、起動停止回数が多い傾向にあるため、本機のメタル成分の増加要因は起動停止時に油膜切れが生じて発生していると推定されます。一定期間経過後に再分析し、傾向監視によるメタルの摩耗状態を確認する必要があると思われます。．水分は良好でした。尚、粘度、酸価、塩基価は、当社に新油データがなかったため、同じメーカで同油種のカタログ値と比較しました。粘度粘度は、.mm/sと新油カタログ値の.mm/sに比較して粘度変化率が-.％となっており、当社推奨の管理限界値である±％を超えていました。粘度が低下した場合、潤滑部で油膜切れが発生し、摩耗の進行に繋がることが懸念されます。ディーゼルエンジンオイルの粘度低下は、別紙エンジンオイルの粘度低下メカニズムを御覧下さい。酸価は、mgKOH/gとカタログ値のmgKOH/gに比較して高いものの、塩基価が良好の範囲にあることから、良好と判断します。塩基価は、mgKOH/gと当社推奨の管理限界値mgKOH/gに比較して高いことから、良好と判断します。
|  | 113-001258 | 分析の結果、潤滑油は粘度が低下し、水分が高濃度でした。また、油中の汚染度が高いことから、に示す対策を推奨します。軸受分析の結果から、軸受の潤滑状態を示すデータに異常は確認されなかったものの、油中金属濃度をSOAP-T法により分析した結果、銅を使用した箇所の摩耗によると推定される銅が比較的高濃度に検出されたことから、潤滑系統内のブッシュ、或いは、転がり軸受の保持器などが摩耗している可能性が考えられます。但し、検出濃度が直ちに異常と判断される濃度ではないため、軸受は継続使用可能と判断します。尚、油中摩耗粒子の観察で切削粒子および疲労摩耗粒子が観察されたことから、今後の摩耗進行の有無を確認するためにも傾向監視を継続することが有効です。に示す対策を推奨します。更油粘度低下が確認されており、潤滑部で油膜切れなどによる摩耗の発生が懸念されます。また、水分が高濃度であることから水分の影響で油槽内に錆が発生し、その影響で摩耗が発生する懸念があります。さらに、油中の汚染度が高いことから、摩耗粒子や異物等が軸受軌道面に噛み込むことによる摩耗の進行が懸念されます。これらの予防処置として更油を推奨します。定期的なトライボ診断実施定期的な分析を実施することにより、データの変化から異常の兆候を早期に発見することが可能となります。今後懸念される切削摩耗、疲労摩耗の進行を監視するため、定期的なトライボ診断の実施を推奨します。潤滑油は粘度の低下し、水分が高濃度でした。粘度粘度は、mm/sと新油値のmm/sに比較して粘度変化率が-％となっており、当社推奨の管理限界値である±％以内を超えていました。適正な粘度範囲で使用していない場合、潤滑部で油膜切れが発生し、摩耗の進行に繋がることが懸念されます。水分はppmと当社推奨の管理限界値を超えていました。今後、水分の影響で油槽内に錆が発生し、その影響で摩耗が発生する懸念があります。酸価・IR酸価劣化の進行度は、酸価およびIRの結果から総合的に判断します。酸価は、.mgKOH/gと新油値.mgKOH/g以下にあり、IRの結果で油劣化の兆候を示すカルボン酸の吸収が確認されていないことから、良好と判断します。計数汚染度は当社推奨の管理限界値を超えていました。D-SOAPで油の添加剤成分であるリンが検出され、フィルタ表面の異物観察で金属片、粘ちょう物、鉄錆、砂等が観察されたことから、汚染度が高い要因は、摩耗とスラッジ、そして外部混入異物の影響と思われます。計数汚染度計数汚染度はNAS級以上と当社推奨の管理限界値NAS級を超えていました。重量汚染度は.mg/mlでした。光学顕微鏡写真重量汚染度で濾過したフィルタ表面上の夾雑物を光学顕微鏡で観察した結果、金属片、スラッジ、鉄錆、砂等が観察されました。はフェログラフィーおよびSOAP-Tの結果から総合的に判断した結果、継続使用は可能ですが、今後の機器の機能を確認するためにも傾向管理が有用と考えます。フェログラフィー【定量分析：Is値】Is値は異常摩耗の早期発見パラメータのつで、摩耗粒子を定量化するために用います。転がり軸受の場合、潤滑状態が良好であればIs値はの乗以下となり、潤滑状態が厳しくなるにつれてIs値は上昇していきます。今回のIs値は、の乗と高い値でした。フェログラフィー【定性分析：摩耗粒子および摩耗形態観察】分析結果から観察された代表的な粒子は、以下の通りでした。切削摩耗・異物や金属表面の微小突起による切削摩耗により発生。疲労摩耗粒子・繰返し応力を受けて発生。鉄錆等・外部から混入したと考えられます観察された摩耗粒子の中でも切削粒子は、将来的な摩耗の進行に繋がる可能性を示唆しているため、傾向監視が必要と思われます。摩耗形態の中でも切削摩耗は摩耗進行速度が速く、転がり軸受でこの摩耗形態が発生した場合には寿命が分の程度に低下することも知られており、切削摩耗により生じた軌道面の損傷が起点となって転がり軸受の寿命となるフレーキングに進展することから傾向監視による経過監視が必要です。切削摩耗の発生原因となる混入異物が残留している場合、この異物により切削摩耗が継続して発生する可能性があります。Iカップリング発光分光分析【SOAP-T】検出された金属元素から発生箇所を推定すると、以下の通りでした。鉄、鉛、銅、クロム、アンチモン、錫、亜鉛・軸受等リン、モリブデン・添加剤カルシウム、バリウム、アルミニウム、ナトリウム、マグネシウム・外部混入異物銅を使用した箇所の摩耗SOAP-Tで銅が検出されました。銅を使用した箇所は、転がり軸受の保持器で使用されている場合があります。本軸受の保持器に銅であるとすると、今後保持器の摩耗が進行することで転動体とのギャップが大きくなると共に振動が増大し、摩耗の進行につながることが懸念されます。
報告No.109-09136 報告No.113-00468 | 分析No.109-001160 分析No.113-001905 | 113-001905_date140218 | 対象設備は継続使用可能な状態にあると判断します。但し、潤滑油は水分が高く、また、摩耗促進の要因となる固形のカルシウム化合物が高い値で検出されたことから以下の対策を推奨します。対策更油油中の水分の影響により金属表面で腐食摩耗が発生し、発生した鉄錆等の粒子が潤滑部に噛み込み摩耗が進行する懸念があります。また、固形のカルシウム化合物が高い濃度で検出されたため、この化合物がコンロッドメタルやクランクメタルの摩耗を促進させる可能性があることから、更油を推奨します。次回点検でピストンリング、シリンダライナの点検カルシウム化合物発生の原因は、ピストンリングやシリンダライナの摩耗によって燃焼ガスのシール性が低下し、燃焼ガス中の硫黄分と油中のカルシウム添加剤が中和反応するためと考えられます。そのため、次回点検ではピストンリングおよびシリンダライナの摩耗状態の点検を推奨します。定期的な分析今後懸念される摩耗の進行を監視するため、定期的に分析を実施することを推奨します。診断結果水分は当社推奨の管理限界値を超えていました。粘度前回に比較して今回の粘度は、mm/sからmm/sに低下していました。新油値mm/sに比較して、粘度変化率は-％で、当社推奨の管理限界値である±％以内であり、良好と判断します。水分前回に比較して今回の水分は、ppmからppmに増加し、当社推奨の管理限界値のを超えていました。今後、水分の影響でエンジン内部に錆が発生し、その影響で摩耗が発生する懸念があります。酸価・塩基価・IR潤滑油の酸化劣化は、酸価、塩基価、IRの結果から総合的に判断します。前回に比較して今回の酸価は、mgKOH/gからmgKOH/gに上昇していました。塩基価は前回に比較してmgKOH/gからmgKOH/gと、当社推奨の管理限界値mgKOH/g以上にあるものの、大きく低下していました。IRの結果で酸化劣化の兆候を示すカルボン酸の吸収が確認されていないことから、現状は酸化劣化していないと判断しますが、今後の劣化進行に注意が必要です。計数汚染度前回同様に今回の計数汚染度は、NAS級を上回っており、汚染されていました。重量汚染度前回に比較して今回の重量汚染度は、mg/mlからmg/mlに増加していました。光学顕微鏡写真重量汚染度で濾過したフィルタ表面上の夾雑物を光学顕微鏡で観察した結果、金属片、スラッジ、鉄錆、砂等が観察されました。粒度分布粒度分布は、.～.μmの範囲にあり、.μmにピークが確認されました。μm以下の粒子が多いことから、燃焼して発生したすす等であることが分かります。総合的に判断した結果、は許容範囲内にあり、機器は継続使用可能と判定しますが、摺動部の摩耗が認められたため、定期的に潤滑油分析を実施し、摩耗推移を監視することが有用と考えます。フェログラフィー【異常摩耗指数：Is値】Is値は異常摩耗の早期発見パラメータのつで、摩耗程度を定量化するために用います。今回のIs値はの乗と、やや高い値でした。また、前回に比較してIs値の上昇が確認されたことから、Is値の上昇傾向および限界値到達予測を表に示しました。Is値が限界値に達するのは年月と推定されました。フェログラフィー【定性分析：摩耗粒子の形態観察】観察された代表的な粒子は、以下の通りでした。正常な摩耗粒子・潤滑状態が正常なマイルド摩耗により発生。シビア粒子・潤滑状態がやや厳しい凝着摩耗により発生。極微小領域で油膜切れが発生したことを示します。観察された摩耗粒子の中でもシビア粒子は、摩擦面が将来的に異常摩耗へ進展する可能性を示唆しているため、傾向監視が有用と思われます。詳細は、別紙傾向監視が必要な摩耗粒子をご覧ください。Iカップリング発光分光分析【SOAP-T】検出された金属元素と、想定される発生箇所は、以下の通りです。鉄、鉛、銅、クロム、アンチモン、錫・エンジン部品リン、亜鉛、カルシウム、モリブデン・添加剤アルミニウム、ケイ素、ナトリウム、ホウ素・外部混入異物コンロッドメタル、クランクメタルの摩耗SOAP-Tで錫が.ppm、鉛がppm、銅がppm検出されたことから、コンロッドメタル、クランクメタルが摩耗していると推定されます。現時点では低濃度であることから継続使用可能と判断しますが、今後、摩耗が進行し異常摩耗に進展することを防止するため、摩耗推移の監視が有用です。詳細は、別紙コンロッドメタル・クランクメタルの摩耗をご覧ください。固形カルシウム化合物の生成SOAP-Tでカルシウムがppm検出されました。この固形カルシウムは、潤滑油に混入した燃焼ガス中の酸成分がカルシウム添加剤と中和反応して生成される比較的硬い化合物のため、摺動面に噛み込み、切削摩耗が進行することが懸念されます。詳細は、別紙固形カルシウム化合物の生成をご覧ください。銅を使用した箇所の溶出・摩耗SOAP-Tの結果、銅がppm検出されたことから、銅を使用した箇所の溶出・摩耗が発生していると思われます。亜鉛系添加剤を使用している潤滑油で銅が検出される場合、潤滑系統内でこれらの金属が亜鉛系添加剤の影響により溶出することが知られています。今回の検出は、この溶出と摩耗との双方によるものと考えられます。今後、別紙鉱油の酸化に対する金属触媒の影響に示すように濃度の増加に伴い酸化速度が速まる可能性があります。
報告No.109-09136 | 分析No.109-001160 | 112-003198 | 対象機器は継続使用可能な状態にあり、保守サイクルおよび手法は問題ないと判断します。但し、油中の汚染度が高く、将来的な摩耗進行の有無を確認するためにも傾向監視を継続することが有効です。濾過または更油油中の汚染度が高いことから、摩耗粒子や異物等が軸受軌道面に噛み込むことによる摩耗の進行が懸念されるため、可能であれば濾過または更油を推奨します。定期的な分析定期的な分析を実施することにより、データの変化から異常の兆候を早期に発見することが可能となります。今後懸念される切削摩耗、疲労摩耗の進行を監視するため、定期的に分析を実施することを推奨します。フェログラフィーおよびSOAP/D-SOAPのデータから総合的に解析した結果、継続使用は可能ですが、機器の機能を保持するためにも傾向管理が有用と考えます。フェログラフィー【定量分析：Is値】Is値は異常摩耗の早期発見パラメータのつで、摩耗程度を定量化するために用います。今回のIs値はの乗と、低い値でした。フェログラフィー【定性分析：摩耗粒子および摩耗形態観察】分析結果から比較的多く観察された粒子は、以下の通りでした。切削粒子・異物や金属表面の微小突起による切削摩耗により発生。疲労摩耗粒子・繰返し応力を受けて発生。フリクションポリマ・局部的に高圧・高温となる場合に発生。観察された摩耗粒子の中でも切削粒子は、将来的な摩耗の進行に繋がる可能性を示唆しているため、傾向監視が必要と思われます。減速機で切削摩耗が発生した場合、減速機内部で使用されている転がり軸受が切削摩耗により生じた軌道面の損傷が起点となって寿命が分の程度に低下することがあることから、切削摩耗には十分注意する必要があります。切削摩耗の発生原因となる混入異物が残留している場合、この異物により切削摩耗が継続して発生する可能性があります。Iカップリング発光分光分析【SOAP/D-SOAP】検出された金属元素から発生箇所を推定すると、以下の通りでした。鉄、銅・ギヤ・軸受等リン、モリブデン・添加剤カルシウム、バリウム、アルミニウム、ケイ素、ナトリウム・外部混入異物平歯車のバックラッシご提供いただいた減速機に関する情報から、平歯車の組み合わせの段変速機構であることが分かりました。この歯車の構成から接触点は合計で箇所となります。ギヤのバックラッシの増加量を求めました。その結果、接触点で平均的に摩耗が発生していたと仮定した場合、バックラッシの増加量は分解点検から時間で×-μmと推定されました。バックラッシ増加分の上限値は、メーカにより差異はあるものの、当社推奨のバックラッシは、一般に推奨されるμmを管理目安にしています。この値に比較して十分に小さい値です。ウォームギヤの摩耗量ご提供いただいた油量とウォームホイールの仕様から、ウォームホイール歯面の平均的な摩耗深さを銅濃度から計算した結果、分解点検から時間で.μmと推定されました。この値はウォームホイールの枚の歯面のピッチ円周にmm幅で均等に摩耗したことを想定して求めていますが、摩耗深さは、すなわちギヤのバックラッシの増量を示すこととなり、設計値と照合することでウォーム減速機のメンテナンス時期を検討する材料にもできます。次回点検時には、メーカが規定するバックラッシ許容値および直近に実施した分解点検の際に計測したと思われる初期バックラッシをお知らせ下さい。これをもとに、使用限界を想定し、次回点検時期を検討いたします。計数汚染度計数汚染度はNAS級と当社推奨の管理限界値を超えていました。水分はppmと当社推奨の管理限界値の以内にあり、良好でした。潤滑油の劣化状態粘度粘度はmm/sと新油値mm/sに比較して、粘度変化率は+.％で、当社推奨の管理限界値である±％以内にあり、良好と判断します。酸価は.mgKOH/gと新油値.mgKOH/g以下にあり、良好と判断します。IRIRの結果、油劣化の兆候を示すカルボン酸の吸収ピークが確認されていないことから、良好と判断します。
|  | 112-002079 | 潤滑油および対象設備は継続使用可能な状態にあると判断します。但し、今後も摩耗の進行を傾向監視するため、以下の対策を推奨します。更油粘度の低下が確認されており、油膜切れなどによる摩耗の発生が懸念されるため、これらの予防処置として更油を推奨します。摩耗の監視クランクメタル、ピストンリングなどの摩耗の進行を監視するために、定期的に分析を実施し、進行状況を確認されることを推奨します。はフェログラフィーおよびSOAPの結果から総合的に判断した結果、やや厳しい状態にあると考えられます。フェログラフィー【定量分析：Is値】Is値は異常摩耗の早期発見パラメータのつで、摩耗粒子を定量化するために用います。今回のIs値はの乗とやや高い値でした。フェログラフィー【定性分析：摩耗粒子および摩耗形態観察】分析結果から比較的多く観察された粒子は、以下の通りでした。正常な摩耗粒子・潤滑状態が正常なマイルド摩耗により発生。切削粒子・異物や金属表面の微小突起による切削摩耗により発生。シビア粒子・潤滑状態がやや厳しい凝着摩耗により発生。金属潤滑部が局部的に油膜切れを起していると考えられます。フリクションポリマ・局部的に高圧・高温となる場合に発生。観察された摩耗粒子の中でも切削粒子、フリクションポリマは、注意が必要です。切削摩耗は、他の摩耗形態に比較して摩耗進行速度が速く注意が必要で、定期的なトライボ診断による状態監視が必要と考えます。切削摩耗の原因となる混入異物が残留している場合、この異物により切削摩耗が継続して発生する可能性があります。フリクションポリマは、潤滑油が摺動面に押し込められ高圧状態になると同時に、圧縮熱により高温状態になった結果、基油自身が重合反応を起こし生成することが知られています。そのため、高圧高温状態の解消がなされなければ、潤滑油の劣化が進行し、粘度上昇に因る潤滑異常に進展する場合があります。Iカップリング発光分光分析【SOAP】検出された金属元素から発生箇所を推定すると、以下の通りでした。鉄、ニッケル・エンジン部品リン、亜鉛、カルシウム、マグネシウム、モリブデン・添加剤アルミニウム、ナトリウム・外部混入異物粘度、水分、塩基価、IR酸化度は良好でした。
報告No.109-09136 | 分析No.109-001160 | 113-001702 | 対象設備は継続使用可能な状態にあると判断します。但し、将来的な摩耗進行の有無を確認するためにも傾向監視を継続することが有効です。また潤滑油は、酸価およびSOAP-Tの結果で新油と一致しないデータが確認されたため、油名が違っている可能性があります。定期的な分析今後懸念される凝着摩耗、疲労摩耗の進行を監視するため、定期的に分析を実施することを推奨します。異種油の混入および油名の確認分析データから新油と一致しないデータが確認されたことから、油名が違っている可能性があります。油は設備の条件にあった適正な性能のものを使用することが重要であるため、異種油の混入の有無、油名を再確認することを推奨します。はフェログラフィーおよびSOAP-Tの結果から総合的に判断した結果、継続使用は可能ですが、機器の機能を保持するためにも傾向管理が有用と考えます。フェログラフィー【定量分析：Is値】Is値は異常摩耗の早期発見パラメータのつで、摩耗程度を定量化するために用います。Is値はの乗と低い値でした。フェログラフィー【定性分析：摩耗粒子および摩耗形態観察】分析結果から比較的多く観察された粒子は、以下の通りでした。正常な摩耗粒子・潤滑状態が正常なマイルド摩耗により発生。シビア粒子・潤滑状態がやや厳しい凝着摩耗により発生。金属潤滑部が局部的に油膜切れを起していると考えられます。疲労摩耗粒子・繰返し応力を受けて発生。観察された摩耗粒子の中でもシビア粒子は、将来的な異常摩耗の進行に繋がる可能性を示唆しているため、傾向監視が必要と思われます。詳細は、別紙傾向監視が必要な摩耗粒子をご覧ください。Iカップリング発光分光分析【SOAP-T】検出された金属元素から発生箇所を推定すると、以下の通りでした。鉄、鉛、銅、アンチモン、ニッケル、錫、亜鉛・ギヤ、軸受等リン、モリブデン・添加剤亜鉛、カルシウム、バリウム、アルミニウム、ナトリウム・外部混入異物SOAP-Tで本試料油ボンノックMの添加剤成分でない、亜鉛がppm、カルシウムがppmと比較的高い値で検出されたことから、異種油の混入、添加剤の投与、油名の誤りが考えられます。粘度、水分の各データは良好でした。酸価は.mgKOH/gと新油値.mgKOH/gに比較して、差が大きいことから油名が異なっている可能性が考えられます。
|  | 113-001503 | ポンプ中間軸受M側は使用可能な状態であり、分解点検で軸受部品を交換する必要はないと判断します。定期的なトライボ診断実施今後の適切な分解点検時期を見出すためにも、定期的な分析による傾向監視により、軸受の潤滑と摩耗の進行状態を確認するよう推奨します。はフェログラフィーおよびSOAP-Tの結果から総合的に判断した結果、継続使用は可能ですが、今後の摩耗進行を確認するためにも傾向管理が有用と考えます。フェログラフィー【定性分析：摩耗粒子および摩耗形態観察】観察された代表的な摩耗粒子は、以下の通りでした。シビア粒子・潤滑状態がやや厳しい凝着摩耗により発生。金属潤滑部が局部的に油膜切れを起していると考えられます。シビア粒子は凝着摩耗に分類されます。これらの摩耗粒子は、軸受軌道面で凝着、破断を繰り返し、この過程で生じる移着粒子が成長して摩耗粒子となります。そのため、軸受軌道面では局部的に油膜切れが発生していることを示しています。この状態が継続した場合、摩耗粒子のサイズは徐々に大型化していき、設備の損傷に至る場合がありますので、傾向監視が必要です。Iカップリング発光分光分析【SOAP-T】検出された金属元素から発生箇所を推定すると、以下の通りでした。鉄、鉛、銅、ニッケル、錫・軸受等リン、亜鉛、カルシウム、バリウム、アルミニウム、ケイ素、ナトリウム、マグネシウム、モリブデン・添加剤、増ちょう剤、外部混入異物
報告No.109-09136 報告No.113-00494 | 分析No.109-001160 分析No.113-002044 | 113-002044 | 対象設備は継続使用可能と判断します。但し、摩耗促進の要因となる固形のカルシウム化合物がやや高い値で検出されたことから以下の対策を推奨します。対策定期的な分析固形のカルシウム化合物がコンロッドメタルやクランクメタル等に噛み込み、切削摩耗を促進させる懸念があるため、定期的に分析を実施し、摩耗状態を監視することを推奨します。総合的に判断した結果、は許容範囲内にあり、機器は継続使用可能と判定しますが、摺動部の摩耗が認められたため、定期的に潤滑油分析を実施し、摩耗推移を監視することが有用と考えます。フェログラフィー【定量分析：Is値】Is値は異常摩耗の早期発見パラメータのつで、摩耗状態を定量化するために用います。Is値はの乗と、やや高い値でしたが、損傷領域であるの乗程度には到達しておらず問題ないと判定します。フェログラフィー【定性分析：摩耗粒子の摩耗形態観察】比較的多く観察された粒子は、以下の通りです。正常な摩耗粒子・滑状態が正常なマイルド摩耗により発生。切削粒子・異物や金属表面の微小突起による切削摩耗により発生。シビア粒子・潤滑状態がやや厳しい凝着摩耗により発生。金属潤滑部が局部的に油膜切れを起していると考えられます。観察された摩耗粒子の中でも切削粒子、シビア粒子は、摩擦面が将来的に異常摩耗へ進展する可能性を示唆しているため、傾向監視が有用と思われます。詳細は、別紙傾向監視が必要な摩耗粒子をご覧ください。Iカップリング発光分光分析【SOAP-T】検出された金属元素と想定される発生箇所は、以下の通りです。鉄、銅、錫・エンジン部品等リン、亜鉛、カルシウム、モリブデン・添加剤アルミニウム、ケイ素、ナトリウム、マグネシウム・外部混入異物シリンダライナ、ピストンリングの摩耗SOAP-Tで鉄がppm検出され、フェログラフィーで鉄系のシビア粒子が観察されたことから、鉄を主成分とした部品、例えばシリンダライナやピストンリング等が摩耗している可能性があります。しかし、異常摩耗を示す大型摩耗粒子は観察されず、また、本設備の油量をLと仮定し、検出された鉄濃度から計算される摩耗体積は約mmと少量であることから、シリンダライナおよびピストンリング等は、継続使用可能な状態にあると判断します。コンロッドメタル、クランクメタルの摩耗SOAP-Tで錫がppm、銅がppm検出されたことから、コンロッドメタル、クランクメタルが摩耗していると推定されます。現時点では低濃度であることから継続使用可能と判断しますが、今後、摩耗が進行し異常摩耗に進展することを防止するため、摩耗推移の監視が有用です。詳細は、別紙コンロッドメタル・クランクメタルの摩耗をご覧ください。固形カルシウム化合物の生成SOAP-Tでカルシウムがppm検出されました。この固形カルシウムは、潤滑油に混入した燃焼ガス中の酸成分がカルシウム添加剤と中和反応して生成される比較的硬い化合物のため、摺動面に噛み込み、切削摩耗が進行することが懸念されます。詳細は、別紙固形カルシウム化合物の生成をご覧ください。
報告No.109-09136 報告No.110-00685 | 分析No.109-001160 分析No.110-003179 | 110-003179 | 金属元素と濃度の分析は、試料油を以上の高温で発光させ、その光を分光器で分光し、分光によって得られた光の強度と金属固有の波長とから元素を特定するIカップリング発光分光分析法）を用います。また摩耗状態は、SOAPにより求めた金属成分と濃度にフェログラフィー法による摩耗粒子分析とを加味して総合的に評価しますが、摩擦面の摩耗機構と摩耗状態の判断は摩耗粒子の形態と、異常摩耗の早期発見パラメータであるIs値により判断します。Iカップリング発光分光分析供試のギヤ油を分析した結果、検出された金属元素は、油中金属濃度の結果表に示すように、鉄、ニッケル、錫、リン、カルシウム、アルミニウム、ケイ素、ナトリウム、モリブデンが検出されました。これらの検出された金属元素から発生箇所を推定すると鉄、ニッケル、錫・軸受等リン、モリブデン・オイル添加剤カルシウム、アルミニウム、ケイ素、ナトリウム・外部混入異物であると思われます。このうち、機械部品が摩耗したと思われる元素はのグループです。フェログラフィー異常摩耗の早期発見パラメータとして摩耗粒子を定量化して評価するフェログラフィーのIs値は、潤滑状態がやや厳しいの乗でした。摩耗粒子の形態で比較的多く観察された粒子は、潤滑状態が正常な場合に発生する摩耗粒子でした。このような摩耗粒子が観察された場合には、潤滑部では正常なマイルド摩耗が発生していることが分かります。計数汚染度は当社推奨の管理限界値に到達していました。フィルタ表面の異物観察で鉄錆、砂等が観察されたことから、汚染度が高い要因は、摩耗と外部混入異物の影響と思われます。粘度、水分、全酸価、IRの各データは良好でした。軸受および潤滑油は継続使用可能な状態にあると判断します。ただし、確認された潤滑油中の汚染度が高いことから以下の対策が必要です。更油油中の汚染度が高く、今後の継続使用により観察された摩耗粒子や異物が軸受軌道面に噛み込み摩耗が進行することが懸念されるため更油を推奨します。定期的な分析摩耗の進行を監視するため、定期的に分析を実施し、摩耗の進行状況を確認することを推奨します。
報告No.109-09136 報告No.112-00751 | 分析No.109-001160 分析No.112-003391 | 112-003391_date130410 | 油中の水分濃度が高く、増加傾向にあることから、以下の対策を推奨します。軸受分析の結果、油中金属元素に軸受の主成分である錫と鉛が検出されました。一般に軸受は、最上部層が錫・鉛ベース、その下の第二層がニッケルの薄層、第三層がケルメットと呼ばれる銅合金、そして最下層の第四層がベースメタルとして鉄の層構造になっていることが知られています。今回、分析により検出された錫と鉛は、この軸受の最上層部が摩耗したためと推定されます。この摩耗は、潤滑油中のカルシウム添加剤が燃焼ガス中の硫黄分と反応生成した化合物がメタルを摩耗させているためと思われます。当社の研究では、検出されるカルシウム濃度がを超えると軸受摩耗が進展することがわかっています。そのための対策として、可能であればエンジンオイルを濾過、あるいは部分更油を実施するなどしてカルシウム濃度の相対的な濃度の低下策をとることが有用です。また、将来的な摩耗進行の有無を確認するためにも傾向監視の継続を推奨します。次回点検でピストンリングの点検と更油当該機の油中からカルシウム化合物がやや高い濃度で検出されたため、この化合物がコンロッドメタルやクランクメタルの摩耗を促進させる懸念があります。化合物発生の原因は、ピストンリングの摩耗によって燃焼ガスのシール性が低下し、燃焼ガス中の硫黄分と油中のカルシウム添加剤が反応するためと考えられます。そのため、次回点検では第一にピストンリングの摩耗状態の点検を推奨すると共に、第二に、部分更油、或いは、更油を推奨します。更油或いは部分更油による水分濃度の調整水分の影響により金属表面で腐食摩耗が発生し、発生した鉄錆等の粒子が潤滑部に噛み込み摩耗が進行することがありますので、更油或いは部分更油などにより相対的に水分濃度を低くするなどの方法を推奨します。定期的な分析凝着摩耗の進行を監視するため、定期的に分析を実施し、分析データによる摩耗の進行状況を確認することを推奨します。はフェログラフィーおよびSOAP-Tの結果から総合的に判断した結果、継続使用は可能ですが、機器の機能を保持するためにも傾向管理が有用と考えます。フェログラフィー【定量分析：Is値】Is値は異常摩耗の早期発見パラメータのつで、摩耗粒子を定量化するために用います。前回同様に、Is値はの乗とやや高い値でした。フェログラフィー【定性分析：摩耗粒子および摩耗形態観察】分析結果から比較的多く観察された粒子は、以下の通りでした。黒錆・潤滑状態がやや厳しい凝着摩耗により発生。金属接触が厳しく、且つ、高い摩擦熱が発生していると考えられます。観察された摩耗粒子の中でも黒錆は、将来的な摩耗の進行に繋がる可能性を示唆しているため、傾向監視が必要と思われます。黒錆は、凝着摩耗に分類されます。この摩耗粒子は、摺動面で凝着、破断を繰り返し、この過程で生じる移着粒子が成長して摩耗粒子となります。そのため、摺動面では局部的に油膜切れが発生していることを示しています。この状態が継続した場合、摩耗粒子のサイズは徐々に大型化していき、設備の損傷に至る場合がありますので、傾向監視が必要です。Iカップリング発光分光分析【SOAP-T】検出された金属元素から発生箇所を推定すると、以下の通りでした。鉄、鉛、錫・エンジン部品リン、亜鉛、カルシウム、モリブデン・添加剤バリウム、ケイ素、ナトリウム・外部混入異物クランクメタルの摩耗前回に比較して、SOAP-Tで錫がからppmに増加していることから、クランクメタル表面に摩耗が発生していると推定されました。ディーゼルエンジンのクランクメタルは積層構造になっており、クランクメタルの最表面はホワイトメタル層が存在し、その下にニッケル層、さらにその下には銅と鉛の合金であるケルメット層が存在します。ディーゼルエンジンのメタルは、設計上、油膜が正常に形成される流体潤滑が基本であることから、通常の使用においては摩耗しにくいと思われますが、メタルの潤滑部に流体潤滑になりにくい部分が発生するとメタル表面の軟質金属部が摩耗しメタル部のすぐ下のニッケル部まで摩耗し始め、ホワイトメタル層の主成分である錫や鉛、そしてメタルの第二層のニッケルやバックメタルの銅が検出されます。今後、摩耗が進行した場合、軸受が焼付を起こす可能性があるため、注意が必要です。鉛を使用した箇所の溶出・摩耗前回に比較して、SOAP-Tで鉛がppmからppmに増加していました。亜鉛系添加剤を使用している潤滑油で鉛が検出される場合、潤滑系統内で鉛を使用した箇所が亜鉛系添加剤の影響により溶出することが知られています。今後、濃度の増加とともに酸化速度が加速することから油劣化の進行に注意が必要です。カルシウムの析出SOAP-Tでカルシウムがと高い値で検出されました。エンジン油中にカルシウム化合物が高い濃度で検出された場合、この化合物がコンロッドメタルやクランクメタル摺動面に噛み込んで摩耗させたり、メタルに埋め込まれて摩耗を促進させたりする原因になるなどの悪影響を生じることが当社の研究結果から判明しています。この影響については、別紙カルシウムの析出をご覧ください。前回に比較して計数汚染度はNAS級からNAS級以上にランク上昇し、汚染されていました。フィルタ表面の異物観察で金属片、鉄錆、砂等が観察されたことから、汚染度が高い要因は、摩耗と外部混入異物の影響と思われます。前回同様に粘度、酸価、IR、塩基価は良好でした。水分は前回に比較してppmからppmに増加し、当社推奨の管理限界値のを超えていました。今後、水分の影響でエンジン内部に錆が発生し、その影響で摩耗が発生する懸念があります。
報告No.109-09136 報告No.112-00660 | 分析No.109-001160 分析No.112-003035 | 112-003035_date130313 | 潤滑油の劣化は確認されていないものの、汚染度がやや高い値であることがわかりました。しかし、後述の通り、特に問題となる摩耗劣化が確認されていないことから、現状の汚染状態でも潤滑油は問題無いと判定します。軸受局部的に高圧・高温の箇所が発生していることが分かりました。しかし、油膜切れによる厳しい金属接触で発生する摩耗粒子等は観察されていないことから、摩耗は正常と判断できます。以上より、軸受は継続使用可能な状態にあると判断します。定期的な分析および分析周期の検討定期的に分析を実施することにより、データの微小な変化から異常の兆候を早期に発見することが可能となります。今後、寿命予測を行うには、今回データを含め少なくとも回の分析データが必要となります。当該機は、年間稼働率が低いことから、採油の機会を検討するのは難しいところがありますが、あと最低でも回分析を実施し、寿命予測を行うと共に分析周期を検討することを推奨します。軸受の摩耗状態フェログラフィーおよびSOAP-Tのデータから総合的に解析した結果、軸受は健全であり、継続使用可能と評価できますが、引続き軸受の機能が保持されていることを確認するためにも、潤滑油診断による傾向管理が有用と考えます。フェログラフィー【定量分析：Is値】Is値は異常摩耗の早期発見パラメータのつで、摩耗程度を定量化するために用います。今回のIs値はの乗と低い値でした。フェログラフィー【定性分析：摩耗粒子および摩耗形態観察】分析結果から比較的多く観察された摩耗粒子は、以下の通りでした。フリクションポリマ・局部的に高圧・高温となる場合に発生。Iカップリング発光分光分析【SOAP-T】検出された金属元素から、摩耗粒子の発生箇所は、以下のように推定できました。鉄、鉛、錫・軸受等カルシウム、ナトリウム、モリブデン・外部混入異物軸受の摩耗SOAP-Tで錫が検出されたことから、軸受の摩耗が発生していると推定されました。分析結果から軸受メタルの摩耗深さをSOAP-Tの結果で得られている錫濃度と油量Lから計算しました。当社の経験からメタル面積の約分の程度が摩耗したと仮定しました。当社の知見、および今回検出された錫濃度等の情報から軸受の摩耗深さを計算した結果、軸受表面の平均的な摩耗深さは.μmとなり、メタルの表面粗さを軸受表面の一般的な粗さであるμmと仮定すると、摩耗は軽微であり、継続使用可能な状態にあると推定されます。計数汚染度はやや高い値でした。計数汚染度計数汚染度は、NAS級と当社推奨の管理限界値NAS級以下であるものの、やや高い値でした。重量汚染度は、.mg/mlと当社推奨の管理限界値mg/ml以下であり、良好と判断します。光学顕微鏡写真供試油を濾過したフィルタ表面上の夾雑物を光学顕微鏡で観察した結果、金属片、鉄錆、砂等が観察されました。は良好と判断します。粘度新油に対する粘度変化率は-％でした。これは、当社推奨の管理限界値である±％以内であり、良好と判断します。水分は、ppmと当社推奨の管理限界値の以下であり、良好と判断します。酸価は、.mgKOH/gと新油値.mgKOH/gに比較して高いものの、IRで油劣化の兆候を示すカルボン酸の吸収ピークが確認されていないことから、良好と判断します。IRIRチャートの結果、新油と使用油のスペクトルパターンはほぼ一致し、また、油劣化の兆候を示すカルボン酸の吸収ピークが確認されていないことから、良好と判断します。
|  | 112-002078 | 潤滑油および対象設備は継続使用可能な状態にあると判断します。はフェログラフィーおよびSOAPの結果から総合的に判断した結果、正常な状態にあると考えられます。フェログラフィー【定量分析：Is値】Is値は異常摩耗の早期発見パラメータのつで、摩耗粒子を定量化するために用います。今回のIs値はのマイナス乗と低い値でした。フェログラフィー【定性分析：摩耗粒子および摩耗形態観察】分析結果から比較的多く観察された粒子は、以下の通りでした。正常な摩耗粒子・潤滑状態が正常なマイルド摩耗により発生。Iカップリング発光分光分析【SOAP】検出された金属元素から発生箇所を推定すると、以下の通りでした。鉄、銅、ニッケル・エンジン部品リン、亜鉛、カルシウム、マグネシウム、モリブデン・添加剤アルミニウム、ナトリウム・外部混入異物粘度、水分、塩基価、IR酸化度は良好でした。
|  | 112-001767 | 対象設備は継続使用可能な状態にあり、保守サイクルおよび手法は問題ないと判断します。但し、潤滑油は粘度が低下し、今後も摩耗の進行を傾向監視するため、以下の対策を推奨します。更油粘度低下が確認されており、潤滑部で油膜切れなどによる摩耗の発生が懸念されます。これらの予防処置として更油を推奨します。油槽内の清掃潤滑油が汚染されていることから、油槽内は汚染されていると思われます。可能であれば、油槽内を低粘度油などで一旦清掃してから、その後、新油を充填することを推奨します。定期的な分析定期的に分析を実施することにより、データの変化から異常の兆候を早期に発見することが可能となります。今回は、分解点検前の分析であるため、分解点検後に初期試験を実施し、その後は定期的に分析を実施して、傾向管理することを推奨します。はフェログラフィーおよびSOAP-Tの結果から総合的に判断した結果、やや厳しい状態にあると考えられます。フェログラフィー【定量分析：Is値】Is値は異常摩耗の早期発見パラメータのつで、摩耗粒子を定量化するために用います。今回のIs値はの乗とやや高い値でした。フェログラフィー【定性分析：摩耗粒子および摩耗形態観察】分析結果から比較的多く観察された粒子は、以下の通りでした。正常な摩耗粒子・潤滑状態が正常なマイルド摩耗により発生。Iカップリング発光分光分析【SOAP-T】検出された金属元素から発生箇所を推定すると、以下の通りでした。鉄・エンジン部品ニッケル、リン、亜鉛、カルシウム、ナトリウム、ホウ素、モリブデン・添加剤マグネシウム・外部混入異物計数汚染度、重量汚染度は共に当社推奨の管理限界値を超えていました。計数汚染度計数汚染度は、NAS級以上と当社推奨の管理限界値のNAS級を超えていました。重量汚染度は、mg/mlと当社推奨の管理限界値のmg/mlを超えていました。光学顕微鏡写真重量汚染度で濾過したフィルタ表面上の夾雑物を光学顕微鏡で観察した結果、鉄錆、砂等が観察されました。粒度分布粒度分布は、.～μmの範囲にあり、.μmにピークが確認されました。μm以下の粒子が多いことから、燃焼して発生したすす等であることが分かります。水分は、と当社推奨の管理限界値の以下にあり、良好でした。粘度は当社推奨の管理限界値を超えていました。粘度粘度は、mm/sと新油値mm/sに比較して、粘度変化率は-.％で、当社推奨の管理限界値である±％を超えていました。粘度低下の要因のひとつとなる異種油の混入や劣化がIRで確認できなかったことから、今回の粘度低下は、潤滑油の分子がせん断作用を受けて低下したことなどが考えられます。酸価は、mgKOH/gと新油値mgKOH/g以下にあることから、良好と判断します。塩基価は、.mgKOH/gと当社推奨の管理限界値であるmgKOH/g以上であり、良好と判断します。IRIRチャートの結果、新油と使用油のスペクトルパターンはほぼ一致し、また、油劣化の兆候を示すカルボン酸の吸収が確認されていないことから、良好と判断します。
報告No.109-09136 報告No.112-00632 | 分析No.109-001160 分析No.112-002777 | 112-002777 | 分析の結果、粘度が新油に比較して.％上昇し、当社推奨の管理上限を大きく超えていることがわかりました。酸価と塩基価が正常であることから潤滑油自体の劣化による粘度上昇ではないと判断できます。油名の間違いでなければ、使用機器には適正な粘度を使用することが望ましいことから、可能であれば更油を推奨します。対象設備分析の結果で、油中金属に銅、ニッケル、錫が検出されました。検出された成分比から、これらの金属はクランクメタル、或いは、コンロッドメタルが摩耗して発生していると推定されました。検出された濃度が低濃度であることから、現在のところ対象設備は継続使用可能な状態にあると判断します。更油本試料油が、油名の相違によるものであれば、適正粘度を使用するという観点から更油が必要です。また、劣化している過程にある場合、粘度は、一端上昇し始めると劇的に上昇することもあるため、今後は比較的短い周期で傾向監視を実施することが大切です。また、粘度上昇により粘性抵抗が増大して油温も上昇しやすくなり、油劣化の影響で油中の酸成分により金属表面が腐食することがあるため、更油を推奨します。定期的な分析および分析周期の検討トライボ診断では、定期的に分析を実施することにより、データの変化から異常の兆候を早期に発見することが可能となります。また、今回は対象設備の初回分析であるため、あと最低でも回分析を実施し、分析データの変化から今後の分析周期を検討することを推奨します。最適な採油方法本試料油は、機器停止中にオイルパンから採油されているため、分析データが低濃度に出ていると推定されます。正確なデータによる診断を行うためにも、今後の採油は、極力運転中もしくは停止直後の油槽中層部から実施されることを推奨します。はフェログラフィーおよびSOAP-Tの結果から総合的に判断した結果、継続使用は可能ですが、機器の機能を保持するためにも傾向管理が有用と考えます。フェログラフィー【定量分析：Is値】Is値は異常摩耗の早期発見パラメータのつで、摩耗粒子を定量化するために用います。今回のIs値はの乗とやや高い値でした。フェログラフィー【定性分析：摩耗粒子および摩耗形態観察】分析結果から比較的多く観察された摩耗粒子は、以下の通りでした。正常な摩耗粒子・潤滑状態が正常なマイルド摩耗により発生。切削粒子・異物や金属表面の微小突起による切削摩耗により発生。シビア粒子・潤滑状態がやや厳しい凝着摩耗により発生。金属潤滑部が局部的に油膜切れを起していると考えられます。観察された摩耗粒子の中でも切削粒子、シビア粒子は、注意が必要です。切削摩耗は、他の摩耗形態に比較して摩耗進行速度が速く注意が必要で、定期的なトライボ診断による状態監視が必要と考えます。切削摩耗の原因となる混入異物が残留している場合、この異物により切削摩耗が継続して発生する可能性があります。シビア粒子は、凝着摩耗に分類されます。この摩耗粒子は、摺動面で凝着、破断を繰り返し、この過程で生じる移着粒子が成長して摩耗粒子となります。そのため、軌道面では局部的に油膜切れが発生していることを示しています。この状態が継続した場合、摩耗粒子のサイズは徐々に大型化していき、最終的に軸受の損傷に至る場合があります。Iカップリング発光分光分析【SOAP-T】検出された金属元素から発生箇所を推定すると、以下の通りでした。鉄、銅、ニッケル・エンジン部品リン、亜鉛、カルシウム、ナトリウム、モリブデン・添加剤バリウム、マグネシウム・外部混入異物銅を使用した箇所の溶出・摩耗SOAP-Tで銅がppm検出されました。検出された銅が軸受摩耗により発生している場合、軸受の異常摩耗に進展することもあることから、分析周期を短縮して傾向監視を実施して下さい。潤滑油冷却器の配管で摩耗していた場合、配管取付け部に緩みが生じて配管が振動し、継手部が外れたり、亀裂が生じて冷却水の混入にいたる場合があります。亜鉛系添加剤の影響により、潤滑油冷却器の配管で溶出していた場合、ピンホールが発生して冷却水の混入に至る場合があります。今後、油劣化の進行や水分濃度が上昇することに注意が必要です。マグネシウムの検出SOAP-Tでマグネシウムがppm検出されました。ご提供頂いた新油には、マグネシウムが含まれていないことから、異種油が混入したか、または添加剤を投与した可能性が考えられます。現状は、潤滑油の劣化やスラッジの発生等は確認されていないことから、問題はないと思われます。計数汚染度計数汚染度は、NAS級とやや汚染されていました。フィルタ表面の異物観察で金属片、鉄錆、砂等が観察されたことから、汚染度が高い要因は、摩耗と外部混入異物の影響と思われます。粒度分布粒度分布は.～μmの範囲にあり、.μmにピークが確認されました。μm以下の粒子が多いことから、燃焼して発生したすす等であることが分かります。水分、酸価、塩基価、RBOTの各データは良好でした。粘度粘度は、mm/sと新油値mm/sに比較して粘度変化率が+.％となっており、当社推奨の管理限界値である±％を超えていました。潤滑油は、熱の影響を受けて劣化している場合、粘度は、一端上昇し始めると劇的に上昇することもあるため、今後は比較的短い周期で傾向監視を実施することが大切です。粘度の上昇要因は、別紙エンジンオイルの粘度上昇メカニズムをご覧ください。
報告No.109-09136 報告No.112-00589 | 分析No.109-001160 分析No.112-002470 | 112-002470_date130409 | 分析の結果、潤滑油の劣化はなく、汚染度は良好な範囲にあることから、継続使用可能な状態にあると判断します。減速機分析の結果、減速機は継続使用可能な状態にあると判断します。但し、疲労摩耗が発生しており、今後も摩耗の進行を傾向監視するため、以下の対策を推奨します。定期的な分析定期的に分析を実施することにより、データの変化から異常の兆候を早期に発見することが可能となります。また、今回は対象設備の初回分析であるため、あと最低でも回分析を実施し、分析データの変化から今後の分析周期を検討することを推奨します。今後、疲労摩耗の進行が懸念されるため、出来るだけ早めに回目の分析を実施することを推奨します。は、劣化はなく良好と判断します。粘度粘度は、.mm/sと新油値.mm/sに比較して、粘度変化率は-％で、当社推奨の管理限界値である±％以内であり、良好と判断します。水分は、.ppmと当社推奨の管理限界値の以下であり、良好と判断します。酸価は、.mgKOH/gと新油値.mgKOH/g以下であり、良好と判断します。IRIRチャートの結果、新油と使用油のスペクトルパターンはほぼ一致し、また、油劣化の兆候を示すカルボン酸の吸収が確認されていないことから、良好と判断します。は清浄で、良好と判断します。計数汚染度計数汚染度は、NAS級と当社推奨の管理限界値NAS級以下であり、良好と判断します。重量汚染度は、.mg/mlでした。光学顕微鏡写真重量汚染度で濾過したフィルタ表面上の夾雑物を光学顕微鏡で観察した結果、金属片、鉄錆、砂等が観察されました。はフェログラフィーおよびSOAP-Tの結果から総合的に判断した結果、継続使用は可能ですが、機器の機能を保持するためにも傾向管理が有用と考えます。フェログラフィー【異常摩耗指数：Is値】Is値は異常摩耗の早期発見パラメータのつで、摩耗粒子を定量化するために用います。今回のIs値はの乗と低い値でした。フェログラフィー【定性分析：摩耗粒子および摩耗形態観察】観察された摩耗粒子は、以下の通りでした。疲労摩耗粒子・繰返し応力を受けて発生。Iカップリング発光分光分析【SOAP-T】検出された金属元素から発生箇所を推定すると、以下の通りでした。鉄、鉛、亜鉛・ギヤ、軸受等リン、モリブデン・添加剤カルシウム、アルミニウム、ナトリウム・外部混入異物バックラッシご提供いただいた減速機に関する情報からハスバ歯車の組み合わせの段減速機構であり、この歯車の構成から接触点箇所のバックラッシを求めました。尚、ギヤの情報が不明でしたので、φ減速機の情報を使用しました。ギヤのバックラッシの増加量を求めた結果、接触点箇所でバックラッシの増加量は、約.μmと推定されます。バックラッシ増加分の上限値は、メーカにより差異はあるものの、当社の推奨するバックラッシは、一般に推奨されるμmを管理目安にしています。この値に比較して十分に小さい値です。
報告No.109-09136 報告No.112-00589 | 分析No.109-001160 分析No.112-002439 | 112-002439_date130403 | 分析の結果、潤滑油の劣化は確認されていないことから、継続使用可能な状態にあると判断します。但し、油中の汚染度が高く、汚染物がギヤ歯面や軌道面に噛み込み摩耗が進行することが懸念されることと、異種油の混入、または油名が違う可能性がありますので、以下の対策を推奨します。減速機分析の結果、減速機は継続使用可能な状態にあると判断します。但し、疲労摩耗が発生しており、今後も摩耗の進行を傾向監視するため、以下の対策を推奨します。異種油の混入および油名の確認分析データから新油と一致しないデータが確認されたことから、異種油の混入または油名が違っている可能性があります。油は設備の条件にあった適正な性能のものを使用することが重要であるため、異種油の混入の有無、油名を再確認することを推奨します。定期的な分析定期的に分析を実施することにより、データの変化から異常の兆候を早期に発見することが可能となります。また、今回は対象設備の初回分析であるため、あと最低でも回分析を実施し、分析データの変化から今後の分析周期を検討することを推奨します。今後、疲労摩耗の進行が懸念されるため、出来るだけ早めに回目の分析を実施することを推奨します。濾過または更油油中の汚染度が高いことから、摩耗粒子や異物等がギヤ歯面や軸受軌道面に噛み込むことによる摩耗の進行が懸念されるため、濾過または更油を推奨します。粘度は当社推奨の管理限界値を超え、IRチャートの結果、新油と使用油のスペクトルパターンが一致してない箇所が確認されました。粘度粘度は、.mm/sと新油値mm/sに比較して、粘度変化率は+％で、当社推奨の管理限界値である±％を超えていました。適正な粘度範囲で使用していない場合、粘性抵抗が増大することにより、油温が上昇して、油劣化の進行に繋がることが懸念されます。水分は、.ppmと当社推奨の管理限界値の以下であり、良好と判断します。酸価は、.mgKOH/gと新油値.mgKOH/gに比較して高いものの、IRの結果で油劣化の兆候を示すカルボン酸の吸収が確認されていないことから、良好と判断します。IRIRチャートの結果、新油と使用油のスペクトルパターンが一致してない箇所が確認されました。異種油の混入、または油名の誤りなどが考えられます。計数汚染度は当社推奨の管理限界値を超えていました。計数汚染度計数汚染度は、NAS級以上と当社推奨の管理限界値NAS級を超えていました。重量汚染度は、mg/mlでした。光学顕微鏡写真重量汚染度で濾過したフィルタ表面上の夾雑物を光学顕微鏡で観察した結果、金属片、鉄錆、砂等が観察されました。はフェログラフィーおよびSOAP-Tの結果から総合的に判断した結果、継続使用は可能ですが、機器の機能を保持するためにも傾向管理が有用と考えます。フェログラフィー【定量分析：Is値】Is値は異常摩耗の早期発見パラメータのつで、摩耗粒子を定量化するために用います。今回のIs値はの乗とやや高い値でした。フェログラフィー【定性分析：摩耗粒子および摩耗形態観察】観察された代表的な摩耗粒子は、以下の通りでした。疲労摩耗粒子・繰返し応力を受けて発生。フリクションポリマ・局部的に高圧・高温となる場合に発生。Iカップリング発光分光分析【SOAP-T】検出された金属元素から発生箇所を推定すると、以下の通りでした。鉄、鉛、クロム、ニッケル・軸受等リン、モリブデン・添加剤亜鉛、カルシウム、アルミニウム、ナトリウム・外部混入異物SOAP-Tの結果、亜鉛が比較的高い値でした。ご提供頂いた新油ダフニースーパーギヤには、添加剤として含まれていないことから、異種油の混入、または油名の誤りなどが考えられます。バックラッシご提供いただいた減速機に関する情報からハスバ歯車の組み合わせの段減速機構であり、この歯車の構成から接触点箇所のバックラッシを求めました。尚、油量が不明でしたので、Lと仮定しました。ギヤのバックラッシの増加量を求めた結果、接触点箇所でバックラッシの増加量は、約μmと推定されます。バックラッシ増加分の上限値は、メーカにより差異はあるものの、当社の推奨するバックラッシは、一般に推奨されるμmを管理目安にしています。この値に比較して十分に小さい値です。
報告No.109-09136 報告No.112-00382 | 分析No.109-001160 分析No.112-001577 | 112-001577 | 潤滑油および対象設備は継続使用可能な状態にあると判断します。但し、今後も摩耗の進行を傾向監視するため、以下の対策を推奨します。次回点検でピストンリングの点検と更油当該機の油中からカルシウム化合物がやや高い濃度で検出されたため、この化合物がコンロッドメタルやクランクメタルの摩耗を促進させる懸念があります。化合物発生の原因は、ピストンリングの摩耗によって燃焼ガスのシール性が低下し、燃焼ガス中の硫黄分と油中のカルシウム添加剤が反応するためと考えられます。そのため、次回点検では第一にピストンリングの摩耗状態の点検を推奨すると共に、第二に、更油を推奨します。更油或いは部分更油による水分濃度の調整水分の影響により金属表面で腐食摩耗が発生し、発生した鉄錆等の粒子が潤滑部に噛み込み摩耗が進行することがありますので、更油或いは部分更油などにより相対的に水分濃度を低くするなどの方法を推奨します。定期的な分析凝着摩耗の進行を監視するため、定期的に分析を実施し、分析データによる摩耗の進行状況を確認することを推奨します。はフェログラフィーおよびSOAP-Tの結果から総合的に判断した結果、やや厳しい状態にあると考えられます。フェログラフィー【定量分析：Is値】Is値は異常摩耗の早期発見パラメータのつで、摩耗粒子を定量化するために用います。前回に比較してIs値はの乗から変化はないものの、やや高い値でした。フェログラフィー【定性分析：摩耗粒子および摩耗形態観察】分析結果から比較的多く観察された粒子は、以下の通りでした。正常な摩耗粒子・潤滑状態が正常なマイルド摩耗により発生。黒錆・潤滑状態がやや厳しい凝着摩耗により発生。金属接触が厳しく、且つ、高い摩擦熱が発生していると考えられます。Iカップリング発光分光分析【SOAP-T】検出された金属元素から発生箇所を推定すると、以下の通りでした。鉄、鉛、銅・軸受等リン、亜鉛、カルシウム、モリブデン・添加剤アルミニウム、ナトリウム・外部混入異物カルシウムの析出前回に比較してSOAP-Tでカルシウムがppmからに減少しているものの、やや高い値でした。エンジン油中にカルシウム化合物が高い濃度で検出された場合、この化合物がコンロッドメタルやクランクメタル摺動面に噛み込んで摩耗させたり、メタルに埋め込まれて摩耗を促進させたりする原因になるなどの悪影響を生じることが当社の研究結果から判明しています。この影響については、別紙カルシウムの析出をご覧ください。クランクメタルの摩耗前回に比較してSOAP-Tで銅がppmからppmに増加していたことから、銅を使用した箇所の溶出・摩耗が進行していると推定されます。銅を使用した箇所は、クランクメタルが考えられます。ディーゼルエンジンのクランクメタルは積層構造になっており、クランクメタルの最表面はホワイトメタル層が存在し、その下にニッケル層、さらにその下には銅と鉛の合金であるケルメット層が存在します。ディーゼルエンジンのメタルは、設計上、油膜が正常に形成される流体潤滑が基本であることから、通常の使用においては摩耗しにくいと思われますが、メタルの潤滑部に流体潤滑になりにくい部分が発生するとメタル表面の軟質金属部が摩耗しメタル部のすぐ下のニッケル部まで摩耗し始め、ホワイトメタル層の主成分である錫や鉛、そしてメタルの第二層のニッケルやバックメタルの銅が検出されます。今後、摩耗が進行した場合、軸受が焼付を起こす可能性があるため、注意が必要です。その他の銅を使用した箇所の溶出・摩耗その他に潤滑油系統内で銅を使用している箇所は、潤滑油冷却器の配管などが考えられます。この箇所で溶出・摩耗が発生する場合は以下のことが考えられます。潤滑油冷却器の配管で摩耗していた場合、配管取付け部に緩みが生じて配管が振動し、継手部が外れたり、亀裂が生じて冷却水の混入にいたる場合があります。亜鉛系添加剤の影響により、潤滑油冷却器の配管で溶出していた場合、ピンホールが発生して冷却水の混入に至る場合があります。今後、油劣化の進行や水分濃度が上昇することに注意が必要です。計数汚染度前回に比較して計数汚染度はNAS級と変化はないものの、汚染されていました。フィルタ表面の異物観察で鉄錆、砂等が観察されたことから、汚染度が高い要因は、摩耗と外部混入異物の影響と思われます。粒度分布粒度分布は.～μmの範囲にあり、.μmにピークが確認されました。μm以下の粒子が多いことから、燃焼して発生したすす等であることが分かります。IRは良好でした。今回は正式な油名が分からないことから、同一メーカのマリンFW-と比較しました。粘度粘度は、.mm/sとマリンFW-の新油値mm/sに比較して、粘度変化率は-.％で、当社推奨の管理限界値である±％を超えていました。水分は、ppmと当社推奨の管理限界値を超えていました。今後、水分の影響でエンジン内部に錆が発生し、その影響で摩耗が発生する懸念があります。酸価はmgKOH/gと新油値のmgKOH/g以下にあり、良好でした。
|  | 113-001514 | 分析の結果、油中の汚染度がやや高く、粘度の低下が確認されました。減速機減速機は使用可能な状態であり、分解点検でギヤ歯面の修繕や軸受部品を交換する必要はないと判断します。更油粘度低下が確認されており、潤滑部で油膜切れなどによる摩耗の発生が懸念されます。これらの予防処置として更油を推奨します。定期的なトライボ診断実施今後の適切な分解点検時期を見出すためにも、定期的な分析による傾向監視により減速機の潤滑と摩耗の進行状態を確認するよう推奨します。粘度の低下が確認されました。粘度粘度は、mm/sと新油値のmm/sに比較して粘度変化率が-％となっており、当社推奨の管理限界値である±％を超えていました。適正な粘度範囲で使用していない場合、潤滑部で油膜切れが発生し、摩耗の進行に繋がることが懸念されます。水分はppmと当社推奨の管理限界値以下にあり、良好と判断します。酸価・IR酸価劣化の進行度は、酸価およびIRの結果から総合的に判断します。酸価は、.mgKOH/gと新油値.mgKOH/g以下であり、IRの結果で油劣化の兆候を示すカルボン酸の吸収が確認されていないことから、油は劣化していないと判断します。計数汚染度が当社推奨の管理限界値以下であるものの、やや高い値でした。フィルタ表面の異物観察で金属片、鉄錆、砂等が観察されたこと、また、本試料油はモリブデンが添加されていることから、汚染度が高い要因は、摩耗、外部混入異物、モリブデンの影響と思われます。計数汚染度計数汚染度はNAS級と当社推奨の管理限界値NAS級以下であるものの、やや高い値でした。重量汚染度はmg/mlでした。光学顕微鏡写真重量汚染度で濾過したフィルタ表面上の夾雑物を光学顕微鏡で観察した結果、金属片、鉄錆、砂等が観察されました。はフェログラフィーおよびSOAP-Tの結果から総合的に判断した結果、継続使用は可能ですが、今後の機器の機能を確認するためにも傾向管理が有用と考えます。フェログラフィー【定量分析：Is値】Is値は異常摩耗の早期発見パラメータのつで、摩耗粒子を定量化するために用います。今回のIs値は、の乗と低い値でした。フェログラフィー【定性分析：摩耗粒子および摩耗形態観察】分析結果から観察された代表的な粒子は、以下の通りでした。正常な摩耗粒子・潤滑状態が正常なマイルド摩耗により発生。切削粒子・異物や金属表面の微小突起による切削摩耗により発生。シビア粒子・潤滑状態がやや厳しい凝着摩耗により発生。金属潤滑部が局部的に油膜切れを起していると考えられます。疲労摩耗粒子・繰返し応力を受けて発生。黒錆・潤滑状態がやや厳しい凝着摩耗により発生。金属接触が厳しく、且つ、高い摩擦熱が発生していると考えられます。観察された摩耗粒子の中でも切削粒子、シビア粒子、黒錆は、将来的な摩耗の進行に繋がる可能性を示唆しているため、傾向監視が必要と思われます。減速機で切削摩耗が発生した場合、減速機内部で使用されている転がり軸受が切削摩耗により生じた軌道面の損傷が起点となって寿命が分の程度に低下することがあることから、切削摩耗には十分注意する必要があります。切削摩耗の発生原因となる混入異物が残留している場合、この異物により切削摩耗が継続して発生する可能性があります。シビア粒子、凝着摩耗に分類されます。この摩耗粒子は、摺動面で凝着、破断を繰り返し、この過程で生じる移着粒子が成長して摩耗粒子となります。そのため、摺動面では局部的に油膜切れが発生していることを示しています。この状態が継続した場合、摩耗粒子のサイズは徐々に大型化していき、設備の損傷に至る場合がありますので、傾向監視が必要です。黒錆は、凝着摩耗に分類されます。この摩耗粒子は、油膜切れによる摺動面での金属同士の接触時に起こる高い摩擦熱によって鉄が酸化され発生します。この状態が継続した場合、摺動面で焼付が発生し、設備の損傷に至る場合があります。Iカップリング発光分光分析【SOAP-T】検出された金属元素から発生箇所を推定すると、以下の通りでした。鉄、鉛、銅、錫、亜鉛・ギヤ歯面、軸受等リン、モリブデン・添加剤カルシウム、アルミニウム、ナトリウム、マグネシウム・外部混入異物バックラッシ検出された鉄濃度を基にバックラッシ増加量の計算を行いました。今回、歯車の歯幅、モジュール、歯数、遊星歯車の数が不明でした。よって、歯幅をmm、モジュールを、太陽歯車、遊星歯車、太陽歯車の歯数をそれぞれ、、遊星歯車の数をと仮定し、バックラッシの増加量を計算しました。その結果、今回検出された鉄がギヤ歯面から、平均的に摩耗して発生していたと仮定した場合、バックラッシの増加量は以下の通りと推定されます。表バックラッシ増加量接触箇所 バックラッシ増加量上限値[μm] バックラッシ増加量[μm] 余寿命[年] 内歯車-遊星歯車 . 約. 遊星歯車-太陽歯車 . 約 バックラッシの初期値が不明であるため、増加量の上限値を適正なバックラッシの最大値と最小値の差としました。今回の推定されたバックラッシ増加量は上限値に比較して十分に小さい値であり、良好であると推定できます。但し、今回の計算は仮定に基づいて行っているため、参考値としてお考え下さい。
報告No.109-09136 報告No.113-00115 | 分析No.109-001160 分析No.113-000446 | 113-000446 | 潤滑油の劣化はなく、汚染度は良好な範囲にあることから、継続使用可能と判断します。対象設備減速機は継続使用可能な状態にあると判断します。但し、摩耗粒子の形態観察で疲労摩耗粒子が比較的多く観察されていることから、将来的な摩耗進行の有無を確認するためにも傾向監視を継続することが有効です。定期的な分析定期的な潤滑油分析によるトライボ診断を実施することにより、分析データの変化から異常の兆候を早期に発見することが可能となります。また、今回は対象設備の初回分析であるため、最低でもあと回分析を実施し、分析データの変化から今後の対応を検討することを推奨します。はフェログラフィーおよびSOAP-Tの結果から総合的に判断した結果、継続使用は可能ですが、今後の機器の機能を確認するためにも傾向管理が有用と考えます。フェログラフィー【定量分析：Is値】Is値は異常摩耗の早期発見パラメータのつで、摩耗程度を定量化するために用います。今回のIs値はの乗と低い値でした。フェログラフィー【定性分析：摩耗粒子および摩耗形態観察】分析結果から観察された代表的な摩耗粒子は、以下の通りでした。疲労摩耗粒子・繰返し応力を受けて発生。Iカップリング発光分光分析【SOAP-T】検出された金属元素から発生箇所を推定すると、以下の通りでした。鉄、ニッケル・軸受、ディスク等リン、モリブデン・添加剤カルシウム、アルミニウム、ナトリウム・外部混入異物計数汚染度計数汚染度はNAS級と当社推奨の管理限界値NAS級以下であり、良好と判断します。重量汚染度は.mg/mlでした。光学顕微鏡写真重量汚染度で濾過したフィルタ表面上の夾雑物を光学顕微鏡で観察した結果、金属片、鉄錆、砂等が観察されました。粘度粘度は.mm/sと新油値mm/sに比較して、粘度変化率は-％で、当社推奨の管理限界値である±％以内であり、良好と判断します。水分はと当社推奨の管理限界値以下であり、良好と判断します。酸価・IR酸価劣化の進行度は、酸価およびIRの結果から総合的に判断します。酸価は、.mgKOH/gと新油値.mgKOH/g以下であり、IRチャートの結果、油劣化の兆候を示すカルボン酸の吸収が確認されていないことから、酸化劣化していないと判断します。
報告No.109-09136 報告No.111-00666 | 分析No.109-001160 分析No.111-003350 | 111-003350_date120321 | トライボロジーを活用した設備診断法による結果、潤滑油および減速機は継続使用可能な状態にあると判断します。今後も定期的なトライボロジーを活用した設備診断法によるCBMの実施を推奨します。定期的な分析摩耗の進行を監視するため、定期的に分析を実施し、摩耗の進行状況を確認することを推奨します。バックラッシによる評価バックラッシは、歯車をスムーズに無理なく回転させるために必要な歯面間の遊びのことで、歯車が円滑に回転するために必要なものです。バックラッシが少なすぎると潤滑不良や歯車の両歯面が接触して騒音が増大したり、摩耗の原因になったりします。また反対に、広すぎると歯面同士の適切な噛み合いが悪くなり歯車が破損しやすくなることがあります。トライボロジーを活用した設備診断法では、潤滑油中の鉄の濃度分析の結果から歯車の歯面がどの程度摩耗してバックラッシを増加させているかを求めることができることから、ご提供いただいた減速機に関する情報から、使用されているギヤはスパイラルベベルギヤであるとして、歯車をかみ合わせたときの、歯面間の遊びを求めてみました。なお、今回提供して頂いた情報の中で歯幅が不明でしたのでmmと仮定しました。その結果、減速機のギヤ歯面に摩耗が集中していたと仮定した場合、バックラッシの増加量は.μmと推定されました。バックラッシの量は、各機械メーカのノウハウであるため、一律には決まっていませんが、一般には数十μmから数百μmとされており、評価はこの値を参考としましたが、分析結果から求めたバックラッシ増加量は、一般に用いられるバックラッシの範囲に比較して十分に小さい値であることがわかります。ただし、今回求めたバックラッシの増加量は、計算に必要なすべてのパラメータがそろっていない仮定の数値も入っていることから、正確なバックラッシの増加量を計算するためにも、歯幅、油入替後の稼働時間ならびに分解点検後の稼働時間などの情報をお知らせ下さい。計算結果をご報告いたします。フェログラフィー異常摩耗の早期発見パラメータとして摩耗粒子を定量化して評価するフェログラフィーのIs値は、潤滑状態が正常なの乗でした。摩耗粒子の形態で比較的多く観察された粒子は、潤滑状態が正常な場合に発生する摩耗粒子でした。これらの摩耗粒子が観察された場合、潤滑部で発生している摩耗形態は、正常なマイルド摩耗であることが分かります。Iカップリング発光分光分析供試の潤滑油を分析した結果、検出された金属元素は、SOAP-Tの結果表に示すように、鉄、鉛、リン、亜鉛、カルシウム、バリウム、アルミニウム、ナトリウム、モリブデンでした。検出されたこれらの金属元素から発生箇所を推定すると鉄、鉛、亜鉛・ギヤ・軸受等リン、モリブデン・オイル添加剤カルシウム、バリウム、アルミニウム、ナトリウム・外部混入異物であると思われます。このうち、機械部品が摩耗したと思われる元素はのグループです。計数汚染度はNAS級で、当社推奨の管理限界値に到達していませんでした。フィルタ表面の異物観察で金属片、鉄錆、砂等が観察されたことから、汚染の要因は、摩耗と外部混入異物の影響と思われます。潤滑油は、今後の運転時間や運転状況が特に変化のない運転であれば、少なくても年間は継続使用可能な状態にあると判断します。今後、汚染度の進行状況を確認するために定期的な分析を実施することを推奨します。潤滑は、H.～Hの間、.時間使用されましたが、粘度、水分、酸価、IRの各項目のデータは総合的に判断して良好でした。潤滑油は、今後の運転時間や運転状況が、特に変化のない運転であれば、少なくても年間は継続使用可能な状態にあると判断します。粘度は良好と判断します。粘度は、当社推奨の管理限界値内にあり、潤滑状態も正常な範囲にあることからも良好な状態であると判断します。水分は良好と判断します。水分は、当社推奨の管理限界値の以下にあり良好と判断します。酸価は良好と判断します。酸価は、新油値.mgKOH/g以内にあり良好と判断します。IRは良好と判断します。IRの結果、IRチャートに示すように新油に比較して変化がなく、油劣化兆候を示すカルボン酸の吸収も確認されていなかったことから良好と判断します。
報告No.109-09136 | 分析No.109-001160 | 112-002830 | 粘度がISOVG規格外にありました。また、油中の汚染度が高く、増加傾向にあることから、以下の対策を推奨します。対象設備は継続使用可能な状態にあると判断します。但し、将来的な摩耗進行の有無を確認するためにも傾向監視を継続することが有効です。濾過摩耗粒子や異物等がギヤ歯面や軸受軌道面に噛み込むことによる摩耗の進行が懸念されるため、可能であれば濾過を推奨します。定期的な分析今後懸念される摩耗の進行を監視するため、定期的に分析を実施することを推奨します。新油との比較による評価を示す粘度、酸価のデータは新油データを基準として評価しています。今回は油名が不明であったため評価できませんでしたが、今後評価する場合は、使用している新油を同時に分析することをご検討下さい。使用油名の再確認粘度が規格外にあるため、使用油名の再確認を推奨します。はフェログラフィーおよびSOAP-Tの結果から総合的に判断した結果、継続使用は可能ですが、機器の機能を保持するためにも傾向管理が有用と考えます。フェログラフィー【定量分析：Is値】Is値は異常摩耗の早期発見パラメータのつで、摩耗粒子を定量化するために用います。Is値はの乗とやや高い値でした。フェログラフィー【定性分析：摩耗粒子および摩耗形態観察】分析結果から比較的多く観察された粒子は、以下の通りでした。フリクションポリマ・局部的に高圧・高温となる場合に発生。Iカップリング発光分光分析【SOAP-T】検出された金属元素から発生箇所を推定すると、以下の通りでした。鉄、鉛、銅、クロム、錫、亜鉛、銀・ギヤ、軸受等リン・添加剤カルシウム、バリウム、アルミニウム、ナトリウム、マグネシウム、モリブデン・外部混入異物計数汚染度は、NAS級以上と当社推奨の管理限界値を超えていました。摩耗粒子の形態観察およびSOAP-Tの結果から、汚染度が高い要因は摩耗と外部混入異物の影響と思われます。粘度粘度は.mm/sとISOVG規格外にありました。適正な粘度範囲で使用していない場合、粘性抵抗が増大することにより、油温が上昇して、油劣化の進行に繋がることが懸念されます。水分はppmと当社推奨の管理限界値以下であり、良好でした。酸価は油名が不明であったため、新油データとの比較ができず評価できませんでした。潤滑油および設備の劣化比較と傾向はフェログラフィーおよびSOAP-Tの結果から総合的に判断した結果、前回同様に傾向管理が必要な状態にあると考えられます。フェログラフィー【定量分析：Is値】Is値は前回に比較しての乗から乗に低下しているものの、やや高い値でした。フェログラフィー【定性分析：摩耗粒子および摩耗形態観察】今回はフリクションポリマが比較的多く観察されました。Iカップリング発光分光分析【SOAP-T】前回と比較して鉄がppmから.ppmに減少していました。計数汚染度は、前回同様にNAS級以上と当社推奨の管理限界値NAS級を超えており、また粒子数も増加傾向にありました。粘度粘度は前回に比較してmm/sから.mm/sに低下し、前回同様にISOVG規格外にありました。水分は前回に比較してppmからppmに減少し、前回同様に当社推奨の管理限界値以下であり、良好でした。酸価は前回に比較してから.mgKOH/gに低下していることから、油劣化は進行していないと考えられます。
報告No.109-09094 報告No.112-00124 | 分析No.109-000916 分析No.112-000496 | 112-000496 | グリースおよび軸受は継続使用可能な状態にあると判断します。はフェログラフィーおよびSOAP-Tの結果から総合的に判断した結果、正常な状態にあると考えられます。フェログラフィー【定性分析：摩耗粒子および摩耗形態観察】分析結果から比較的多く観察された粒子は、以下の通りでした。正常な摩耗粒子・潤滑状態が正常なマイルド摩耗により発生。Iカップリング発光分光分析【SOAP-T】検出された金属元素から発生箇所を推定すると、以下の通りでした。鉄、鉛、アンチモン、ニッケル、錫・軸受等リン、亜鉛、カルシウム、アルミニウム、ケイ素、ナトリウム、モリブデン・添加剤、増ちょう剤、外部混入異物グリースの物理的性状滴点、酸価、IRの各データは良好でした。尚、ちょう度は油量が不足していたため、測定することはできませんでした。≪状態監視とパラメータ≫分析の目的および各分析のパラメータは以下の通りです。特性低下目的：グリースの分析結果から、グリースの物理的性状や劣化傾向などを確認する。酸価JISK赤外線吸収スペクトルJISKちょう度JISK滴点JISK摩耗目的：グリース中の摩耗粒子を分析する事により、回転・摺動部の潤滑状態、摩耗劣化の程度、余寿命などを解析する。摩耗診断電子顕微鏡観察JISKX線マイクロアナリシス油中金属濃度JISK≪分析結果≫特性低下酸価：良好酸価.mgKOH/gは新油値の.mgKOH/gに比較し高くはあるものの、有機物・有機化合物試験の結果で油劣化の兆候を示すカルボン酸の吸収が見られないことから問題は無いと判断します。赤外線吸収スペクトル：良好ちょう度：油量不足のため測定することは来ませんでした。滴点：良好滴点はと新油値のに比較し大きな変化はないことから問題は無いと判断します。摩耗摩耗診断：良好摩耗診断の結果、潤滑状態が正常な場合に発生する摩耗粒子が比較的多く観察されました。電子顕微鏡観察・X線マイクロアナリシス：今回は実施していません。油中金属濃度：良好油中金属濃度の結果、摩耗により発生する鉄、鉛、アンチモン、ニッケル、錫、油の添加剤成分や増ちょう剤等であるリン、亜鉛、カルシウム、アルミニウム、ケイ素、ナトリウム、モリブデンが検出されたものの、良好と判断します。
報告No.109-09136 報告No.112-00589 | 分析No.109-001160 分析No.112-002445 | 112-002445_date130403 | 分析の結果、潤滑油の劣化はなく、汚染度は良好な範囲にあることから、継続使用可能な状態にあると判断します。減速機分析の結果、減速機は継続使用可能な状態にあると判断します。但し、疲労摩耗が発生しており、今後も摩耗の進行を傾向監視するため、以下の対策を推奨します。定期的な分析定期的に分析を実施することにより、データの変化から異常の兆候を早期に発見することが可能となります。また、今回は対象設備の初回分析であるため、あと最低でも回分析を実施し、分析データの変化から今後の分析周期を検討することを推奨します。今後、疲労摩耗の進行が懸念されるため、出来るだけ早めに回目の分析を実施することを推奨します。最適な採油方法本試料油は、機器停止中に給油口から採油されているため、分析データが低濃度に出ていると推定されます。正確なデータによる診断を行うためにも、今後の採油は、極力運転中もしくは停止直後の油槽中層部から実施されることを推奨します。は良好と判断します。粘度粘度は、mm/sと新油値mm/sに比較して、粘度変化率は+％で、当社推奨の管理限界値である±％以内であり、良好と判断します。水分は、.ppmと当社推奨の管理限界値の以下であり、良好と判断します。酸価は、.mgKOH/gと新油値.mgKOH/g以下であり、良好と判断します。IRIRチャートの結果、新油と使用油のスペクトルパターンはほぼ一致し、また、油劣化の兆候を示すカルボン酸の吸収が確認されていないことから、良好と判断します。は良好と判断します。計数汚染度計数汚染度は、NAS級と当社推奨の管理限界値NAS級以下であり、良好と判断します。重量汚染度は、.mg/mlでした。光学顕微鏡写真重量汚染度で濾過したフィルタ表面上の夾雑物を光学顕微鏡で観察した結果、金属片、鉄錆、砂等が観察されました。はフェログラフィーおよびSOAP-Tの結果から総合的に判断した結果、継続使用は可能ですが、機器の機能を保持するためにも傾向管理が有用と考えます。フェログラフィー【定量分析：Is値】Is値は異常摩耗の早期発見パラメータのつで、摩耗粒子を定量化するために用います。今回のIs値はの乗とやや高い値でした。フェログラフィー【定性分析：摩耗粒子および摩耗形態観察】観察された代表的な摩耗粒子は、以下の通りでした。疲労摩耗粒子・繰返し応力を受けて発生。Iカップリング発光分光分析【SOAP-T】検出された金属元素から発生箇所を推定すると、以下の通りでした。鉄、鉛、ニッケル・軸受等リン、モリブデン・添加剤カルシウム、アルミニウム、ナトリウム・外部混入異物バックラッシご提供いただいた減速機に関する情報からハスバ歯車の組み合わせの段減速機構であり、この歯車の構成から接触点箇所のバックラッシを求めました。尚、油量が不明でしたので、Lと仮定しました。ギヤのバックラッシの増加量を求めた結果、接触点箇所でバックラッシの増加量は、約.μmと推定されます。バックラッシ増加分の上限値は、メーカにより差異はあるものの、当社の推奨するバックラッシは、一般に推奨されるμmを管理目安にしています。この値に比較して十分に小さい値です。
|  | 113-001736-1742 | 今回、対象設備から計回採油し分析していますが、SOAP-Tによる結果から、鉄分などの濃度にバラツキが見られました。各試料油の採油箇所は同じであることから、このバラツキは運転時間の違いによる油中粒子の攪拌状態の差が、主として影響していると考えられます。また、比較的運転時間が長い回目と回目採油のデータをみると、SOAP-Tで鉄は.と.ppm、カルシウムは.ppmと.ppmと同程度の値でした。このことから、採油前の運転時間を時間程度とることで油中の固形分濃度は均一になると考えられ、今後同条件で採油を行うことで、より正確な傾向管理が可能になると考えます。また、OAリン-Tのデータからエンジンオイル添加剤の化学反応により、カルシウム化合物が析出していることがわかります。このカルシウム化合物は、軸受で使用されているホワイトメタルよりやや高い硬度であるため軸受表面を摩耗させる原因となります。したがって、摩耗の促進要因となるカルシウム化合物を除去するため、更油が必要と判断します。更油および次回点検でピストンリングの点検油中からカルシウム化合物が非常に高い濃度で検出されたため、この化合物がコンロッドメタルやクランクピンメタルの摩耗を促進させる懸念があります。化合物発生の原因は、ピストンリングの摩耗によって燃焼ガスのシール性が低下し、燃焼ガス中の硫黄分と油中のカルシウム添加剤が反応するためと考えられます。そのため、予防措置として更油の実施と、次回点検でピストンリングの摩耗状態の点検を推奨します。定期的な分析今後懸念される切削摩耗、凝着摩耗の進行を監視するため、定期的に分析を実施することを推奨します。新油との比較による評価を示す粘度、酸価、塩基価のデータは新油データを基準として評価しています。今回は新油データが不明であったため良否の評価ができませんでしたが、今後分析を実施する場合は、使用している新油を同時に分析することをご検討下さい。はフェログラフィーおよびSOAP-Tの結果から総合的に判断した結果、継続使用は可能ですが、機器の機能を保持するためにも傾向管理が有用と考えます。フェログラフィー【定量分析：Is値】Is値は異常摩耗の早期発見パラメータのつで、摩耗粒子を定量化するために用います。Is値はの～乗とやや高い値でした。フェログラフィー【定性分析：摩耗粒子および摩耗形態観察】分析結果から比較的多く観察された粒子は、以下の通りでした。正常な摩耗粒子・潤滑状態が正常なマイルド摩耗により発生。切削粒子・異物や金属表面の微小突起による切削摩耗により発生。シビア粒子・潤滑状態がやや厳しい凝着摩耗により発生。金属潤滑部が局部的に油膜切れを起していると考えられます。黒錆・潤滑状態がやや厳しい凝着摩耗により発生。局部的に金属接触が厳しく、且つ、高い摩擦熱が発生していると考えられます。観察された摩耗粒子の中でも切削粒子、シビア粒子、黒錆は、将来的な異常摩耗の進行に繋がる可能性を示唆しているため、傾向監視が必要と思われます。詳細は、別紙傾向監視が必要な摩耗粒子をご覧ください。Iカップリング発光分光分析【SOAP-T】検出された金属元素から発生箇所を推定すると、以下の通りでした。鉄、鉛、銅、クロム、アンチモン、錫・エンジン部品等リン、亜鉛、カルシウム・添加剤アルミニウム、ケイ素、ナトリウム、マグネシウム、モリブデン・外部混入異物クランクピンメタルの摩耗SOAP-Tで錫、銅が検出されたことから、クランクピンメタルが摩耗していると推定されました。詳細は、別紙クランクピンメタルの摩耗をご覧ください。固形カルシウム化合物の生成SOAP-Tでカルシウムが桁オーダーで検出されました。この影響については、別紙固形カルシウム化合物の生成をご覧ください。粘度粘度は回目採油がmm/s、回目採油がmm/sでした。油名が不明であることから評価できませんが、仮に本試料油の新油がmm/sであるとすると、粘度変化率はそれぞれ+％、-％で、当社推奨の管理限界値である±％以内になります。水分は回目採油がppm、回目採油がでした。採油直前の運転時間が長い回目採油の結果を基に評価すると、水分は良好と判断します。酸価は回目採油がmgKOH/g、回目採油がmgKOH/gでした。塩基価は回目採油がmgKOH/g、回目採油がmgKOH/gでした。
報告No.109-09136 報告No.112-00589 | 分析No.109-001160 分析No.112-002459 | 112-002459_date130409 | 分析の結果、潤滑油の劣化はなく、汚染度は良好な範囲にあることから、継続使用可能な状態にあると判断します。但し、異種油の混入、または油名が違う可能性がありますので、以下の対策を推奨します。減速機分析の結果、減速機は継続使用可能な状態にあると判断します。但し、凝着摩耗や疲労摩耗が発生しており、今後も摩耗の進行を傾向監視するため、以下の対策を推奨します。定期的な分析定期的に分析を実施することにより、データの変化から異常の兆候を早期に発見することが可能となります。また、今回は対象設備の初回分析であるため、あと最低でも回分析を実施し、分析データの変化から今後の分析周期を検討することを推奨します。今後、凝着摩耗や疲労摩耗の進行が懸念されるため、出来るだけ早めに回目の分析を実施することを推奨します。油名の再確認分析データから新油と一致しないデータが確認されたことから、油名が違っている可能性があります。油は設備の条件にあった適正な性能のものを使用することが重要であるため、油名を再確認することを推奨します。を確認する水分、酸価、IRは、油の劣化は確認されていませんが、粘度の新油と比較した粘度変化率は、管理限界値を超えていました。酸価とIRの分析結果から、粘度グレードが違う可能性が考えられますので、油名が違う可能性があります。粘度粘度は、.mm/sと新油値mm/sに比較して、粘度変化率は+％で、当社推奨の管理限界値である±％を超えていました。IRチャートの結果、新油と使用油のスペクトルパターンはほぼ一致していることから、粘度グレードが違う可能性が考えられます。水分は、ppmと当社推奨の管理限界値の以下であり、良好と判断します。酸価は、.mgKOH/gと新油値.mgKOH/g以上であるものの、IRの結果で油劣化の兆候を示すカルボン酸の吸収が確認されていないことから、良好と判断します。IRIRチャートの結果、新油と使用油のスペクトルパターンはほぼ一致し、また、油劣化の兆候を示すカルボン酸の吸収が確認されていないことから、良好と判断します。は清浄で、良好と判断します。計数汚染度計数汚染度は、NAS級と当社推奨の管理限界値NAS級以下であり、良好と判断します。重量汚染度は、.mg/mlでした。光学顕微鏡写真重量汚染度で濾過したフィルタ表面上の夾雑物を光学顕微鏡で観察した結果、金属片、鉄錆、砂等が観察されました。はフェログラフィーおよびSOAP-Tの結果から総合的に判断した結果、継続使用は可能ですが、機器の機能を保持するためにも傾向管理が有用と考えます。フェログラフィー【異常摩耗指数：Is値】Is値は異常摩耗の早期発見パラメータのつで、摩耗粒子を定量化するために用います。今回のIs値はの乗と低い値でした。フェログラフィー【定性分析：摩耗粒子および摩耗形態観察】観察された摩耗粒子は、以下の通りでした。シビア粒子・潤滑状態がやや厳しい凝着摩耗により発生。金属潤滑部が局部的に油膜切れを起していると考えられます。疲労摩耗粒子・繰返し応力を受けて発生。観察された摩耗粒子の中でもシビア粒子は、注意が必要です。シビア粒子は、凝着摩耗に分類されます。これらの摩耗粒子は、軌道面で凝着、破断を繰り返し、この過程で生じる移着粒子が成長して摩耗粒子となります。そのため、軌道面では局部的に油膜切れが発生していることを示しています。この状態が継続した場合、摩耗粒子のサイズは徐々に大型化していき、軸受の損傷に至る場合がありますので、傾向監視が必要です。Iカップリング発光分光分析【SOAP-T】検出された金属元素から発生箇所を推定すると、以下の通りでした。鉄、鉛、ニッケル・ギヤ、軸受等リン、モリブデン・添加剤カルシウム、アルミニウム、ナトリウム・外部混入異物バックラッシご提供いただいた減速機に関する情報からハスバ歯車の組み合わせの段減速機構であり、この歯車の構成から接触点箇所のバックラッシを求めました。尚、油量が不明でしたので、Lと仮定しました。ギヤのバックラッシの増加量を求めた結果、接触点箇所でバックラッシの増加量は、約.μmと推定されます。バックラッシ増加分の上限値は、メーカにより差異はあるものの、当社の推奨するバックラッシは、一般に推奨されるμmを管理目安にしています。この値に比較して十分に小さい値です。
|  | 113-000940_date131015 | 油中の汚染度が高い値であるものの、サイズ毎の粒子数を見てみると～μmの粒子のみがNAS級と高いことから、汚染度が高いのは、本試料に添加されているモリブデンの影響の可能性が考えられるため、潤滑油は継続使用可能と判断します。減速機減速機は継続使用可能であるため、分解点検の必要はないと判断します。但し、将来的な摩耗進行の有無を確認するためにも傾向監視を継続することが有効です。また、検出された鉄濃度からギヤのバックラッシの増加量を計算しました。ギヤのバックラッシが適正でない場合、ギヤが円滑に稼動せず、振動の増大につながる可能性があります。鉄がギヤ歯面から発生しているとした場合、仮定に基づく計算であるため参考値となりますが、ギヤのバックラッシ増加量は最も厳しい部分で約.μmと推定されました。上限値に比較して十分に小さい値であるため、継続使用に問題はないと考えられます。この増加量を基に、バックラッシの上限値に到達する時間を推定すると、バックラッシの上限値であるμmに到達するのは、年後であることが分かりました。但し、この結果は、減速機の情報を仮定しているため、参考値としてお考え下さい。定期的なトライボ診断実施定期的な分析を実施することにより、データの変化から異常の兆候を早期に発見することが可能となります。今後懸念される切削摩耗、疲労摩耗の進行を監視するため、定期的なトライボ診断の実施を推奨します。は全てのデータが正常であり、良好でした。粘度粘度は、.mm/sと新油値の.mm/sに比較して粘度変化率が.％となっており、当社推奨の管理限界値である±％以内にあり、良好でした。水分は.ppmと当社推奨の管理限界値以下にあり、良好と判断します。酸価・IR酸価劣化の進行度は、酸価およびIRの結果から総合的に判断します。酸価は、.mgKOH/gと新油値.mgKOH/g以下にあり、IRの結果で油劣化の兆候を示すカルボン酸の吸収が確認されていないことから、良好と判断します。計数汚染度が当社推奨の管理限界値を超えていました。但し、粒子数が高いのは～μのサイズであり、添加剤のモリブデンの影響で値が高くなっている可能性があります。計数汚染度計数汚染度はNAS級と当社推奨の限界値を超えていました。但し、粒子数が高いのは～μのサイズであり、添加剤のモリブデンの影響で値が高くなっている可能性があります。重量汚染度は.mg/mlでした。光学顕微鏡写真重量汚染度で濾過したフィルタ表面上の夾雑物を光学顕微鏡で観察した結果、金属片、鉄錆、砂等が観察されました。はフェログラフィーおよびSOAP-Tの結果から総合的に判断した結果、継続使用は可能ですが、今後の機器の機能を確認するためにも傾向管理が有用と考えます。フェログラフィー【定量分析：Is値】Is値は異常摩耗の早期発見パラメータのつで、摩耗粒子を定量化するために用います。減速機の場合、潤滑状態が良好であればIs値はの乗以下となり、潤滑状態が厳しくなるにつれてIs値は上昇していきます。今回のIs値は、の乗と低い値でした。フェログラフィー【定性分析：摩耗粒子および摩耗形態観察】分析結果から観察された代表的な粒子は、以下の通りでした。切削粒子・異物や金属表面の微小突起による切削摩耗により発生。疲労摩耗粒子・繰返し応力を受けて発生。観察された摩耗粒子の中でも切削粒子は、将来的な摩耗の進行に繋がる可能性を示唆しているため、傾向監視が必要と思われます。減速機で切削摩耗が発生した場合、減速機内部で使用されている転がり軸受が切削摩耗により生じた軌道面の損傷が起点となって寿命が分の程度に低下することがあることから、切削摩耗には十分注意する必要があります。切削摩耗の発生原因となる混入異物が残留している場合、この異物により切削摩耗が継続して発生する可能性があります。Iカップリング発光分光分析【SOAP-T】検出された金属元素から発生箇所を推定すると、以下の通りでした。鉄、鉛、銅、錫・ギヤ、軸受等リン、亜鉛、モリブデン・添加剤カルシウム、ケイ素、ナトリウム、ホウ素・外部混入異物バックラッシご提供いただいた情報から本設備は太陽歯車、遊星歯車、内歯車で構成される遊星歯車機構であることが分かりました。今回、歯車の歯幅、モジュール、歯数が不明でした。よって、歯幅をmm、モジュールを、太陽歯車、遊星歯車、太陽歯車の歯数をそれぞれ、、と仮定し、バックラッシの増加量を計算しました。その結果、今回検出された鉄がギヤ歯面から、平均的に摩耗して発生していたと仮定した場合、バックラッシの増加量は以下の通りと推定されます。表バックラッシ増加量接触箇所 バックラッシ増加量上限値 バックラッシ増加量 内歯車-遊星歯車 約. 遊星歯車-太陽歯車 約. バックラッシの初期値が不明であるため、増加量の上限値を適正なバックラッシの最大値と最小値の差としました。今回の推定されたバックラッシ増加量は上限値に比較して十分に小さい値です。但し、今回の計算は仮定に基づいて行っているため、参考値としてお考え下さい。
報告No.106-4509 報告No.106-4509 | 分析No.106-00268 分析No.106-00269 | 106-00269 | 提供情報にストレーナサイズが不明となっていたため、ストレーナの影響を織り込んだ診断を行う事は出来ないが、使用されているストレーナサイズが一般的に使用される数μmレベルの精密なストレーナであった場合、添加剤が劣化してスラッジ化したものが認められるため、ストレーナ目詰まりの原因となる可能性が考えられた。尚、摩耗粒子の観察結果から、増速機の潤滑状態は良好であると判断できた。分析の結果、重量汚染度が.mg/mlと＃－の分の程度であるが、それでも高い値と考えられた。重量汚染度の上昇原因となっている汚染物は、＃－同様に添加剤成分のモリブデン、マグネシウム、亜鉛、リンがスラッジとして析出し、これに摩耗で発生した鉄、銅などが混合して粘性のあるスラッジになっていると推定された。これらのことは、異常摩耗の早期発見パラメータである潤滑状態指数はの乗とやや高いものの、摩耗の形態はマイルド摩耗と呼ぶ比較的小さな粒子が大勢を占めること計数汚染度は良好の範囲にあるものの、重量汚染度が.mg/mlと高い値を示し、フィルタ表面が茶褐色になっていること油中金属濃度の結果、ギヤやベアリングなどの鉄系材料の摩耗、モリブデン、マグネシウム、亜鉛、リンなどの添加剤の析出、外部から混入したカリウム、アルミニウムが検出されたこと以上のことから判断した。
|  | 113-001976 | 対象設備は継続使用可能な状態にあると判断します。但し、摺動部が摩耗していることから、に示す内容をご確認ください。潤滑油潤滑油は粘度および水分が当社推奨の管理限界値を超えていることから、に示す内容をご確認ください。設備の点検もしくは定期的な分析SOAP-Tでクロムが.ppmと高い値で検出されたことから、カム・カムローラ等で摩耗が進行している可能性があります。また、SOAP-Tで鉄がppmと高い値で検出されたことから、シリンダライナあるいはピストンリング等で摩耗が進行している可能性があります。以上により、設備の点検もしくは定期的な分析を実施することにより、摺動部の摩耗推移を監視することを推奨します。更油粘度低下が確認されており、潤滑部で油膜切れなどによる摩耗の発生が懸念されます。また、水分の影響により金属表面で腐食摩耗が発生し、発生した鉄錆等の粒子が潤滑部に噛み込み摩耗が進行することがありますので、これらの予防処置として更油を推奨します。は許容範囲内にありますが、摺動部の摩耗が認められたため、定期的に潤滑油分析を実施し、各摩耗推移を監視することが有用と考えます。フェログラフィー【定量分析：Is値】Is値は異常摩耗の早期発見パラメータのつで、摩耗粒子を定量化するために用います。Is値はの乗とやや高い値でしたが、損傷時のの乗程度には到達しておらず、異常摩耗は発生していないと判定します。フェログラフィー【定性分析：摩耗粒子の形態観察】比較的多く観察された粒子は、以下の通りです。正常な摩耗粒子・潤滑状態が正常なマイルド摩耗により発生。黒錆・潤滑状態がやや厳しい凝着摩耗により発生。金属接触が厳しく、且つ、高い摩擦熱が発生していると考えられます。観察された摩耗粒子の中でも黒錆は、将来的な異常摩耗の進行に繋がる可能性を示唆しているため、傾向監視が必要と思われます。詳細は、別紙傾向監視が必要な摩耗粒子をご覧ください。Iカップリング発光分光分析【SOAP-T】摩耗発生箇所は、以下のように推定します。鉄、銅、クロム、アンチモン、錫・エンジン部品等リン、亜鉛、カルシウム、モリブデン・添加剤アルミニウム、ナトリウム、マグネシウム、ホウ素・外部混入異物シリンダライナ或いはピストンリングの摩耗SOAP-Tで鉄がppmと高い値で検出されたことから、シリンダライナ或いはピストンリングで摩耗していると推定します。コンロッドメタル或いはクランクメタル等の摩耗SOAP-Tで錫がppm、銅が検出されたことから、コンロッドメタル或いはクランクメタル等が摩耗していると推定します。詳細は、別紙コンロッドメタル・クランクメタルの摩耗をご覧ください。カムとカムローラの摩耗SOAP-Tでクロムが.ppmと高い値でした。カムやカムローラ等の摩耗が進行している可能性が考えられます。固形カルシウム化合物の生成SOAP-Tでカルシウムが.ppm検出されました。ディーゼルエンジンオイル中に検出されるカルシウムは、燃焼ガス中に含まれている硫黄分と反応して微小サイズの硫酸カルシウム、いわゆる石膏が生成されます。粘度粘度はmm/sと新油値のmm/sに比較して粘度変化率が-.％となっており、当社推奨の管理限界値である±％を超えていました。ディーゼルエンジンオイルの粘度低下は、別紙内燃機関における粘度の低下を御覧下さい。水分はppmと当社推奨の管理限界値を超えていました。今後、水分の影響でエンジン内部に錆が発生し、その影響で摩耗が発生する懸念があります。塩基価は.mgKOH/gと当社推奨の管理限界値以上であり、良好でした。
報告No.106-6023 報告No.106-4556 | 分析No.106-00388 分析No.106-01576 | 106-01576 | トライボ診断の結果、増速機は継続使用可能な状態にあると判断できるものの、スラッジや摩耗粒子の増加が確認されており、ストレーナの目詰まり発生に注意が必要である。分析の結果、前回に比較して重量汚染度がmg/mlからmg/mlに上昇して高い値を示していた。重量汚染度の上昇原因となっている汚染物は、添加剤成分のモリブデン、マグネシウム、亜鉛、リンがスラッジとして析出し、これに摩耗で発生した鉄、銅などが混合して粘性のあるスラッジになっていると推定された。これらのことは、異常摩耗の早期発見パラメータである潤滑状態指数はの乗とやや高いものの、摩耗の形態はマイルド摩耗と呼ぶ比較的小さな粒子が大勢を占めること計数汚染度は当社推奨の管理限界値に到達し、重量汚染度がmg/mlと高い値を示し、フィルタ表面が茶褐色になっていること油中金属濃度の結果、ギヤやベアリングなどの鉄系材料の摩耗、モリブデン、マグネシウム、亜鉛、リンなどの添加剤の析出が検出されたこと以上のことから判断した。
報告No.109-09136 報告No.111-00666 | 分析No.109-001160 分析No.111-003353 | 111-003353_date120321 | トライボロジーを活用した設備診断法による結果、潤滑油および減速機は継続使用可能な状態にあると判断します。今後も定期的なトライボロジーを活用した設備診断法によるCBMの実施を推奨します。定期的な分析分析の結果で観察された摩耗粒子の一部には、異物の噛み込みにより発生する切削粒子やと潤滑面で油膜が破断して金属同士が接触して発生した凝着摩耗粒子と呼ぶ粒子が観察されました。観察された切削粒子や凝着摩耗粒子が比較的多く、潤滑状態の異常を早期に発見するパラメータであるIs値が潤滑状態がやや厳しい範囲と判断できるの乗であったこと、さらには潤滑油の汚染度もNAS級以上と汚染されており、汚染の要因は、歯面の摩耗と外部混入異物であることがわかります。本試料の場合は、摩耗と外部混入異物により汚染度が高いものの、現時点では潤滑状態の悪化に大きく影響を与えるほどではないと判断できますが、砂などの外部異物は、歯車よりも硬度が高く、歯面の摩耗進行に影響をあたえることから、定期的に分析を実施し、摩耗の進行状況を確認することを推奨します。バックラッシによる評価バックラッシは、歯車をスムーズに無理なく回転させるために必要な歯面間の遊びのことで、歯車が円滑に回転するために必要なものです。バックラッシが少なすぎると潤滑不良や歯車の両歯面が接触して騒音が増大したり、摩耗の原因になったりします。また反対に、広すぎると歯面同士の適切な噛み合いが悪くなり歯車が破損しやすくなることがあります。トライボロジーを活用した設備診断法では、潤滑油中の鉄の濃度分析の結果から歯車の歯面がどの程度摩耗してバックラッシを増加させているかを求めることができることから、ご提供いただいた減速機に関する情報から、使用されているギヤはスパイラルベベルギヤであるとして、歯車をかみ合わせたときの、歯面間の遊びを求めてみました。なお、今回提供して頂いた情報の中で歯幅が不明でしたのでmmと仮定しました。その結果、減速機のギヤ歯面に摩耗が集中していたと仮定した場合、バックラッシの増加量はμmと推定されました。バックラッシの量は、各機械メーカのノウハウであるため、一律には決まっていませんが、一般には数十μmから数百μmとされており、評価はこの値を参考としましたが、分析結果から求めたバックラッシ増加量は、一般に用いられるバックラッシの範囲に比較して十分に小さい値であることがわかります。ただし、今回求めたバックラッシの増加量は、計算に必要なすべてのパラメータがそろっていない仮定の数値も入っていることから、正確なバックラッシの増加量を計算するためにも、歯幅、油入替後の稼働時間ならびに分解点検後の稼働時間などの情報をお知らせ下さい。計算結果をご報告いたします。フェログラフィー異常摩耗の早期発見パラメータとして摩耗粒子を定量化して評価するフェログラフィーのIs値は、潤滑状態がやや厳しいの乗でした。摩耗粒子の形態で比較的多く観察された粒子は、潤滑状態が正常な場合に発生する摩耗粒子異物の噛み込みにより発生する切削粒子金属潤滑部が局部的に油膜切れを起して発生するシビア粒子局部的に高圧・高温となる場合に発生するフリクションポリマでした。これらの摩耗粒子が観察された場合、潤滑部で発生している摩耗形態は、正常なマイルド摩耗異物による切削摩耗潤滑状態がやや厳しい凝着摩耗であり、そして局部的ではあるものの高圧・高温の箇所が発生していることも分かります。減速機で切削摩耗が発生した場合、減速機内部で使用されている転がり軸受が切削摩耗により生じた軌道面の損傷が起点となって寿命が分の程度に低下することがあることから、切削摩耗には十分注意する必要があります。切削摩耗の発生原因となる混入異物が残留している場合、この異物により切削摩耗が継続して発生する可能性があります。フリクションポリマは、潤滑油がギヤ歯面や軌道面に押し込められ高圧状態になると同時に、圧縮熱により高温状態になった結果、基油自身が重合反応を起こし生成することが知られています。そのため、高圧高温状態の解消がなされなければ、潤滑油の劣化が進行し、粘度上昇に因る潤滑異常に進展する場合があります。Iカップリング発光分光分析供試の潤滑油を分析した結果、検出された金属元素は、SOAP-Tの結果表に示すように、鉄、鉛、銅、錫、リン、亜鉛、カルシウム、アルミニウム、ナトリウム、モリブデンでした。検出されたこれらの金属元素から発生箇所を推定すると鉄、鉛、銅、錫、亜鉛・ギヤ・軸受等リン、モリブデン・オイル添加剤カルシウム、アルミニウム、ナトリウム・外部混入異物であると思われます。このうち、機械部品が摩耗したと思われる元素はのグループです。計数汚染度は当社推奨の管理限界値を超えていました。フィルタ表面の異物観察で表面が茶褐色で金属片、鉄錆、砂等が観察されたことから、汚染度が高い要因は、摩耗とスラッジ、そして外部混入異物の影響と思われます。潤滑油は、摩耗状態もやや厳しい状態であるものの、潤滑状態にすぐに悪影響を与える領域に達していませんので、今後の運転時間や運転状況が、特に変化のない運転であれば、少なくても潤滑油の使用は、年間は継続使用可能な状態にあると判断します。今後、NAS等級のμm以上のレンジ粒子数の上昇と摩耗状態を注視するために定期的な分析を実施し、汚染度の進行状況を確認することを推奨します。潤滑は、H.～Hの間、時間使用されましたが、粘度、水分、酸価、IRの各項目のデータは総合的に判断して良好でした。潤滑油は、今後の運転時間や運転状況が、特に変化のない運転であれば、少なくても年間は継続使用可能な状態にあると判断します。粘度は良好と判断します。粘度は、当社推奨の管理限界値内にあり、潤滑状態も正常な範囲にあることからも良好な状態であると判断します。水分は良好と判断します。水分は、当社推奨の管理限界値の以下にあり良好と判断します。酸価は良好と判断します。酸価は、新油値.mgKOH/g以内にあり良好と判断します。IRは良好と判断します。IRの結果、IRチャートに示すように新油に比較して変化がなく、油劣化兆候を示すカルボン酸の吸収も確認されていなかったことから良好と判断します。
|  | 113-001981 | 対象設備は継続使用可能な状態にあると判断します。但し、今後の摩耗進行の有無を確認するためにも傾向監視を継続することが有効です。に示す内容をご確認ください。潤滑油潤滑油は油名が不明であることから、性能評価をすることが出来ませんでした。に示す内容をご確認ください。定期的な分析摩耗推移の傾向を把握し、摩耗進行の将来予測を行うために、定期的に分析を実施することを推奨します。新油の分析粘度、塩基価は、油の性能を評価するパラメータの一種です。油の性能低下は、新油との比較が必要なことから、未使用油の提供および分析による比較評価を推奨します。はフェログラフィーおよびSOAP-Tの結果から総合的に判断した結果、継続使用は可能ですが、機器の機能を保持するためにも傾向管理が有用と考えます。フェログラフィー【定量分析：Is値】Is値は異常摩耗の早期発見パラメータのつで、摩耗を定量化するために用います。Is値はの乗とやや高い値でした。フェログラフィー【定性分析：摩耗粒子の形態観察】比較的多く観察された粒子は、以下の通りです。正常な摩耗粒子・潤滑状態が正常なマイルド摩耗により発生。切削粒子・異物や金属表面の微小突起による切削摩耗により発生。シビア粒子・潤滑状態がやや厳しい凝着摩耗により発生。金属潤滑部が局部的に油膜切れを起していると考えられます。観察された摩耗粒子の中でも切削粒子、シビア粒子は、将来的に異常摩耗へ進展する可能性を示唆しているため、傾向監視が必要と思われます。詳細は、別紙傾向監視が必要な摩耗粒子をご覧ください。Iカップリング発光分光分析【SOAP-T】摩耗発生箇所は、以下のように推定します。鉄、鉛、銅、クロム、アンチモン、錫・エンジン部品等リン、亜鉛、カルシウム、マグネシウム・添加剤アルミニウム、ナトリウム、モリブデン・外部混入異物コンロッドメタル或いはクランクメタル等の摩耗SOAP-Tで錫がppm、鉛が、アンチモンが、銅が検出されたことから、コンロッドメタル或いはクランクメタル等が摩耗していると推定します。詳細は、別紙コンロッドメタル・クランクメタルの摩耗をご覧ください。固形カルシウム化合物の生成SOAP-Tでカルシウムがppm検出されました。ディーゼルエンジンオイル中に検出されるカルシウムは、燃焼ガス中に含まれている硫黄分と反応して微小サイズの硫酸カルシウム、いわゆる石膏が生成されます。この影響については、別紙固形カルシウム化合物の生成をご覧ください。粘度粘度はmm/sでした。新油との比較による評価が必要です。水分はppmと当社推奨の管理限界値以下であり、良好でした。塩基価は.mgKOH/gでした。新油との比較による評価が必要です。
報告No.109-09136 報告No.113-00463 | 分析No.109-001160 分析No.113-001909 | 113-001909 | 対象設備は継続使用可能な状態にあると判断します。但し、潤滑油は水分が高く、また、摩耗促進の要因となる固形のカルシウム化合物が非常に高い値で検出されたことから以下の対策を推奨します。対策至急更油および次回点検でピストンリング、シリンダライナの点検油中の水分の影響により金属表面で腐食摩耗が発生し、発生した鉄錆等の粒子が潤滑部に噛み込み摩耗が進行する懸念があります。また、固形のカルシウム化合物が非常に高い濃度で検出されたため、この化合物がコンロッドメタルやクランクメタルの摩耗を促進させる可能性があることから、至急更油を推奨します。カルシウム化合物発生の原因は、ピストンリングやシリンダライナの摩耗によって燃焼ガスのシール性が低下し、燃焼ガス中の硫黄分と油中のカルシウム添加剤が中和反応するためと考えられます。そのため、次回点検ではピストンリングおよびシリンダライナの摩耗状態の点検を推奨します。定期的な分析今後懸念される切削摩耗、凝着摩耗の進行を監視するため、定期的に分析を実施することを推奨します。診断結果水分は当社推奨の管理限界値を超えていました。粘度前回に比較して今回の粘度は、mm/sからmm/sに上昇していました。新油値mm/sに比較して、粘度変化率は-.％で、当社推奨の管理限界値である±％以内であり、良好と判断します。水分前回に比較して今回の水分は、.ppmからppmに増加し、当社推奨の管理限界値のを超えていました。今後、水分の影響でエンジン内部に錆が発生し、その影響で摩耗が発生する懸念があります。酸価・塩基価・IR酸価劣化の進行度は、酸価、塩基価、IRの結果から総合的に判断します。前回に比較して今回の酸価は、mgKOH/gからmgKOH/gに上昇していました。塩基価は前回に比較してmgKOH/gからmgKOH/gと、当社推奨の管理限界値mgKOH/g以上にあり、IRの結果で油劣化の兆候を示すカルボン酸の吸収が確認されていないことから、良好と判断します。計数汚染度前回同様に今回の計数汚染度は、NAS級を上回っており、汚染されていました。重量汚染度前回に比較して今回の重量汚染度は、.mg/mlから.mg/mlに増加していました。光学顕微鏡写真重量汚染度で濾過したフィルタ表面上の夾雑物を光学顕微鏡で観察した結果、金属片、スラッジ、鉄錆、砂等が観察されました。粒度分布粒度分布は、.～.μmの範囲にあり、.μmにピークが確認されました。μm以下の粒子が多いことから、燃焼して発生したすす等であることが分かります。総合的に判断した結果、は許容範囲内にあり、機器は継続使用可能と判定しますが、摺動部の摩耗が認められたため、定期的に潤滑油分析を実施し、摩耗推移を監視することが有用と考えます。フェログラフィー【異常摩耗指数：Is値】Is値は異常摩耗の早期発見パラメータのつで、摩耗程度を定量化するために用います。今回のIs値はの乗と、やや高い値でした。また、前回に比較してIs値の上昇が確認されたことから、Is値の上昇傾向および限界値到達予測を表に示しました。Is値が限界値に達するのは年月と推定されました。フェログラフィー【定性分析：摩耗粒子の形態観察】観察された代表的な粒子は、以下の通りでした。正常な摩耗粒子・潤滑状態が正常なマイルド摩耗により発生。切削粒子・異物や金属表面の微小突起による切削摩耗により発生。シビア粒子・潤滑状態がやや厳しい凝着摩耗により発生。極微小領域で油膜切れが発生したことを示します。観察された摩耗粒子の中でも切削粒子、シビア粒子は、摩擦面が将来的に異常摩耗へ進展する可能性を示唆しているため、傾向監視が有用と思われます。詳細は、別紙傾向監視が必要な摩耗粒子をご覧ください。Iカップリング発光分光分析【SOAP-T】検出された金属元素と、想定される発生箇所は、以下の通りです。鉄、鉛、銅、クロム、アンチモン、錫・エンジン部品リン、亜鉛、カルシウム、モリブデン・添加剤バリウム、アルミニウム、ケイ素、ナトリウム、ホウ素・外部混入異物コンロッドメタル、クランクメタルの摩耗SOAP-Tで錫がppm、鉛が、銅が検出されたことから、コンロッドメタル、クランクメタルが摩耗していると推定されます。現時点では低濃度であることから継続使用可能と判断しますが、今後、摩耗が進行し異常摩耗に進展することを防止するため、摩耗推移の監視が有用です。詳細は、別紙コンロッドメタル・クランクメタルの摩耗をご覧ください。固形カルシウム化合物の生成SOAP-Tでカルシウムがppm検出されました。この固形カルシウムは、潤滑油に混入した燃焼ガス中の酸成分がカルシウム添加剤と中和反応して生成される比較的硬い化合物のため、摺動面に噛み込み、切削摩耗が進行することが懸念されます。詳細は、別紙固形カルシウム化合物の生成をご覧ください。
|  | 113-001496 | 主ポンプ反C側軸受は使用可能な状態であり、分解点検で軸受部品を交換する必要はないと判断します。定期的なトライボ診断実施今後の適切な分解点検時期を見出すためにも、定期的な分析による傾向監視により、軸受の潤滑と摩耗の進行状態を確認するよう推奨します。はフェログラフィーおよびSOAP-Tの結果から総合的に判断した結果、継続使用は可能ですが、今後の摩耗進行を確認するためにも傾向管理が有用と考えます。フェログラフィー【定性分析：摩耗粒子および摩耗形態観察】観察された代表的な摩耗粒子は、以下の通りでした。シビア粒子・潤滑状態がやや厳しい凝着摩耗により発生。金属潤滑部が局部的に油膜切れを起していると考えられます。黒錆・潤滑状態がやや厳しい凝着摩耗により発生。局部的に金属接触が厳しく、且つ、高い摩擦熱が発生していると考えられます。シビア粒子は凝着摩耗に分類されます。これらの摩耗粒子は、軸受軌道面で凝着、破断を繰り返し、この過程で生じる移着粒子が成長して摩耗粒子となります。そのため、軸受軌道面では局部的に油膜切れが発生していることを示しています。この状態が継続した場合、摩耗粒子のサイズは徐々に大型化していき、設備の損傷に至る場合がありますので、傾向監視が必要です。黒錆は、凝着摩耗に分類されます。この摩耗粒子は、油膜切れによる軸受軌道面での金属同士の接触時に起こる高い摩擦熱によって鉄が酸化され発生します。この状態が継続した場合、軸受軌道面で焼付が発生し、設備の損傷に至る場合があります。Iカップリング発光分光分析【SOAP-T】検出された金属元素から発生箇所を推定すると、以下の通りでした。鉄、銅、クロム、ニッケル、錫・軸受等リン、亜鉛、カルシウム、バリウム、アルミニウム、ナトリウム、マグネシウム、モリブデン・添加剤、増ちょう剤、外部混入異物
報告No.102-0105 報告No.102-0105 | 分析No.102-00803 分析No.102-00803 | 102-00803 | 結論カップリング側軸受で確認された振動は、フリー側の軸受にも影響し軸振れを発生させていると思われます。軸受の球面ブッシュと軸受ケース摺動面では、摩擦熱が発生し、その結果、軸受温度の上昇に繋がっていると推定されます。潤滑分析の結果、潤滑を知るために実施した粘度、水分、全酸価の値全て良好でした。従って、潤滑油は正常な状態と判断します。汚染状態計数汚染度、フェログラフィーが良好な範囲を超えていました。計数汚染度は、油中に繊維異物が多くセンサーが目詰まりしたため、測定できませんでした。摩耗形態油中夾雑物の粒子形態をフェログラフィー法により分析した結果、金属摩耗粒子ではない、有機物質の摩耗粒子が比較的多く観察されました。この摩耗粒子には、モリブデンと硫黄が微量含まれていました。加えて、外部から混入した繊維状異物や砂、鉄錆が多くみられ、その他には数は少ないものの、厳しい金属接触により発生したμmサイズのシビア粒子が観察されました。潤滑状態樹脂と判断できる粒子の発生箇所は、提供して頂いた資料から推定して、球面ブッシュと軸受ケース間のデフリックコートが摩耗により剥離し発生したと思われます。デフリックコートが摩耗するのは、カップリング側軸受で発生している振動の影響で、フリー軸受側にも軸振れが発生しているためと思われます。そして、その振動の影響で球面ブッシュと軸受ケースで摩擦が発生し、発熱していると推定されます。大型のシビア粒子は、メカニカルシールと一体となった軸受口金とシャフトとの接触や、軸受止め座金と内輪側面とのすべり摩耗により発生したと考えられますが、発生量は少なく、軸受の温度上昇につながったとは考えにくいと思われます。C号機のフリー側軸受だけが温度上昇をしている要因を調べるには、他号機のカップリング側軸受とフリー側軸受の潤滑油を分析し、今回のC号機のデータと同様に、カップリング側の軸受で振動発生による摩耗粒子が発生しているか、発生していないかを確認の上、比較検討することで、発生原因を絞り込めると考えますので、他号機のカップリング側軸受とフリー側軸受の潤滑油の分析を実施されることを推奨します。尚、大型のシビア粒子が確認されており、このシビア粒子が本軸受使用開始時に発生したものが今回採取されたのか、或いは、現在も発生しているのかを確認する必要があります。又、外部から混入した異物の影響で摩耗が進行することが懸念されるため、摩耗粒子が平衡濃度に到達する運転時間が時間以上経過した時点で、なるべく早く再度分析を実施し、摩耗の進行状況を確認されることを推奨します。
報告No.109-09136 報告No.112-00660 | 分析No.109-001160 分析No.112-003046 | 112-003046_date130313 | 潤滑油の劣化は確認されていないものの、粘度が当社推奨の管理限界値を超えていました。IRの結果、新油と使用油のスペクトルパターンはほぼ一致していることから、油種は同じで粘度グレードが異なると思われます。一方、汚染度が高い値であることがわかりました。当該機は分解後および油入替後から今回までの稼働時間が短く、また、提供して頂いた新油が比較的高い汚染状態であることから、実機の汚染度が高い要因は、汚染度がやや高い新油を使用したことに加え、極微小領域から摩耗粒子が発生したためと思われます。減速機異物の噛み込みや金属表面の微小突起により発生する切削摩耗や、潤滑部の油膜が破断して発生する凝着摩耗、そして繰り返し応力を受けて発生する疲労摩耗が見られました。通常、継続運転している設備は、運転開始直後に金属同士がなじむ過程があり、その後正常な油膜が形成されて、問題がなければ安定期に入ります。設備の稼働率が低い場合など、停止期間が長いと潤滑油膜は殆どなくなり、再稼動する際に油膜切れを起こしやすい状態になります。今回観察された摩耗粒子は、このような状況で発生したと推定されます。しかし、これらは極微小域に限られることから、摩耗は正常と判断できます。以上より、減速機は継続使用可能な状態にあると判定します。油名の確認粘度のデータから油種は同じで粘度グレードが違っている可能性があります。油は設備の条件にあった適正な性能のものを使用することが重要であるため、油名を再確認することを推奨します。濾過油中の汚染度が高いことから、摩耗粒子や異物等がギヤ歯面や軌道面に噛み込むことによる摩耗の進行が懸念されるため、濾過を推奨します。定期的な分析および分析周期の検討定期的に分析を実施することにより、データの微小な変化から異常の兆候を早期に発見することが可能となります。今後、寿命予測を行うには、今回データを含め少なくとも回の分析データが必要となります。当該機は、年間稼働率が低いことから、採油の機会を検討するのは難しいところがありますが、あと最低でも回分析を実施し、寿命予測を行うと共に分析周期を検討することを推奨します。減速機の摩耗状態フェログラフィーおよびSOAP-Tのデータから総合的に解析した結果、減速機は健全であり、継続使用可能と評価できますが、引続き減速機の機能が保持されていることを確認するためにも、潤滑油診断による傾向管理が有用と考えます。フェログラフィー【定量分析：Is値】Is値は異常摩耗の早期発見パラメータのつで、摩耗程度を定量化するために用います。今回のIs値はの乗と高い値でした。フェログラフィー【定性分析：摩耗粒子および摩耗形態観察】分析結果から比較的多く観察された摩耗粒子は、以下の通りでした。正常な摩耗粒子・潤滑状態が正常なマイルド摩耗により発生。切削粒子・異物や金属表面の微小突起に起因する切削摩耗により発生。シビア粒子・潤滑状態がやや厳しい凝着摩耗により発生。金属潤滑部が局部的に油膜切れを起していると考えられます。疲労摩耗粒子・繰返し応力を受けて発生。観察された摩耗粒子の中でも切削粒子、シビア粒子は、将来的な摩耗の進行に繋がる可能性を示唆しているため、傾向監視が必要と思われます。減速機で切削摩耗が発生した場合、減速機内部で使用されている転がり軸受が切削摩耗により生じた軌道面の損傷が起点となって、寿命が分の程度に低下することがあることから、切削摩耗には十分注意する必要があります。切削摩耗の発生原因となる混入異物が残留している場合、この異物により切削摩耗が継続して発生する可能性があります。シビア粒子は、凝着摩耗に分類されます。この摩耗粒子は、ギヤ歯面や軌道面で凝着、破断を繰り返し、この過程で生じる移着粒子が成長して摩耗粒子となります。そのため、ギヤ歯面や軌道面では局部的に油膜切れが発生していることを示しています。この状態が継続した場合、摩耗粒子のサイズは徐々に大型化していき、最終的にはギヤ歯面や軸受の損傷に至る場合があります。Iカップリング発光分光分析【SOAP-T】検出された金属元素から、摩耗粒子の発生箇所は、以下のように推定できました。鉄、鉛、銅、クロム、ニッケル、錫、亜鉛・ギヤ、軸受等リン、モリブデン・添加剤カルシウム、バリウム、アルミニウム、ケイ素、ナトリウム・外部混入異物SOAP-Tの結果、亜鉛がppm検出されました。亜鉛を使用した箇所の溶出・摩耗が発生していると思われます。亜鉛メッキ等であった場合、耐食性が低下して腐食に進展することが懸念されます。鉛を使用した箇所の溶出・摩耗SOAP-Tの結果、鉛が検出されました。鉛が検出される要因は、鉛を使用した部分の溶出・摩耗潤滑油の添加剤防錆剤歯当たりの確認で使用する光明丹であることが考えられます。～について検討しました。亜鉛系添加剤を使用している潤滑油で鉛が検出される場合、潤滑系統内でこれらの金属が亜鉛系添加剤の影響により溶出することが知られています。今回の検出は、この溶出と摩耗の双方によるものと考えられます。ご提供頂いたボンノックMの新油データには、鉛が添加剤として含まれていないことから、ではないと思われます。防錆剤は鉛を含んでおり、この防錆剤を塗布している箇所が溶出している可能性があります。点検で組み立て後に歯当たりの検査を実施した場合、光明丹をギヤに塗布して検査することがあります。この光明丹は鉛丹とも呼ばれ、主成分が鉛であることから、この光明丹がギヤに残っており、潤滑油に溶解して検出された可能性があります。上記のであれば問題ないと思われますが、、であれば、防錆剤を塗布した箇所や材質で鉛を使用した箇所を特定する必要があると思われます。バックラッシご提供いただいた減速機に関する情報からハスバ歯車の組み合わせの段減速機構であり、この歯車の構成から接触点箇所のバックラッシを求めました。尚、不明な部分がありましたので、モジュールを、歯幅をmmと仮定しました。ギヤのバックラッシの増加量を求めた結果、接触点箇所でバックラッシの増加量は、最も大きい箇所で約μmと推定されます。バックラッシ増加分の上限値は、メーカにより差異はあるものの、当社の推奨するバックラッシは、一般に推奨されるμmを管理目安にしています。この値に比較して十分に小さい値です。計数汚染度は当社推奨の管理限界値を超えていました。計数汚染度計数汚染度は、NAS級以上と当社推奨の管理限界値NAS級を超えていました。重量汚染度は、.mg/mlでした。光学顕微鏡写真供試油を濾過したフィルタ表面上の夾雑物を光学顕微鏡で観察した結果、茶褐色の粘ちょう物、金属片、鉄錆、砂等が観察されました。粘度は当社推奨の管理限界値を超えていました。粘度新油に対する粘度変化率は+％でした。これは、当社推奨の管理限界値である±％を超えていました。IRで新油と使用油のスペクトルがほぼ一致していることから、同一油名と推測できますが、粘度グレードが違う可能性が考えられます。水分は、.ppmと当社推奨の管理限界値の以下であり、良好と判断します。酸価は、.mgKOH/gと新油値.mgKOH/gに比較して高いものの、IRで油劣化の兆候を示すカルボン酸の吸収ピークが確認されていないことから、良好と判断します。IRIRチャートの結果、新油と使用油のスペクトルパターンはほぼ一致し、また、油劣化の兆候を示すカルボン酸の吸収ピークが確認されていないことから、良好と判断します。
報告No.109-09136 報告No.111-00666 | 分析No.109-001160 分析No.111-003356 | 111-003356 | トライボロジーを活用した設備診断法による結果、潤滑油および減速機は継続使用可能な状態にあると判断します。今後も定期的なトライボロジーを活用した設備診断法によるCBMの実施を推奨します。定期的な分析摩耗の進行を監視するため、定期的に分析を実施し、摩耗の進行状況を確認することを推奨します。バックラッシによる評価トライボロジーを活用した設備診断法では、バックラッシの増加量を分析結果から計算できますので、構造が確認できる図面、ギヤの形式、歯形、モジュール、歯数、歯幅、油入替後の稼働時間ならびに分解点検後の稼働時間をお知らせ下さい。計算結果をご報告いたします。フェログラフィー異常摩耗の早期発見パラメータとして摩耗粒子を定量化して評価するフェログラフィーのIs値は、潤滑状態が正常なの乗でした。摩耗粒子の形態で比較的多く観察された粒子は、潤滑状態が正常な場合に発生する摩耗粒子外部から混入したと思われる樹脂等でした。これらの摩耗粒子が観察された場合、潤滑部で発生している摩耗形態は、正常なマイルド摩耗であることが分かります。Iカップリング発光分光分析供試の潤滑油を分析した結果、検出された金属元素は、SOAP-Tの結果表に示すように、鉄、リン、亜鉛、カルシウム、アルミニウム、ナトリウム、ホウ素、モリブデンでした。検出されたこれらの金属元素から発生箇所を推定すると鉄、亜鉛・ギヤ・軸受等リン、モリブデン・オイル添加剤カルシウム、アルミニウム、ナトリウム、ホウ素・外部混入異物であると思われます。このうち、機械部品が摩耗したと思われる元素はのグループです。計数汚染度はやや高い値でした。フィルタ表面の異物観察で表面が茶褐色で金属片、鉄錆、砂等が観察されたことから、汚染度が高い要因は、摩耗とスラッジ、そして外部混入異物の影響と思われます。粘度、水分、酸価、IRの各データは良好でした。
報告No.109-09136 報告No.112-00561 | 分析No.109-001160 分析No.112-002314 | 112-002314_date130318 | 分析の結果、潤滑油の劣化はなく、汚染度は良好な範囲にあることから、継続使用可能な状態にあると判断します。対象設備分析の結果、対象設備は継続使用可能な状態にあると判断します。但し、カルシウム化合物がやや高い濃度であり、将来的な摩耗進行の有無を確認するためにも傾向監視を継続することが有効です。次回点検でピストンリングの点検と更油当該機の油中からカルシウム化合物がやや高い濃度で検出されたため、この化合物がコンロッドメタルやクランクメタルの摩耗を促進させる懸念があります。化合物発生の原因は、ピストンリングの摩耗によって燃焼ガスのシール性が低下し、燃焼ガス中の硫黄分と油中のカルシウム添加剤が反応するためと考えられます。そのため、次回点検では第一にピストンリングの摩耗状態の点検を推奨すると共に、第二に、更油を推奨します。定期的な分析今後懸念される切削摩耗や凝着摩耗の進行を監視するため、定期的に分析を実施することを推奨します。診断結果は良好と判断します。粘度前回に比較して今回の粘度は、mm/sからmm/sに低下していました。新油値mm/sに比較して、粘度変化率は-.％で、当社推奨の管理限界値である±％以内であり、良好と判断します。水分前回に比較して今回の水分は、.ppmから.ppmに減少し、当社推奨の管理限界値の以下であり、良好と判断します。酸価前回に比較して今回の酸価は、mgKOH/gからmgKOH/gに低下していました。新油値mgKOH/gに比較して高いものの、IRの結果で油劣化の兆候を示すカルボン酸の吸収が確認されていないことから、良好と判断します。塩基価前回に比較して今回の塩基価は、mgKOH/gからmgKOH/gに上昇しているものの、当社推奨の管理限界値mgKOH/g以上であることから、良好と判断します。IRIRチャートの結果、新油と使用油のスペクトルパターンはピークの高さの違いはあるものの、ピークの出ている波数はほぼ一致し、また、油劣化の兆候を示すカルボン酸の吸収が確認されていないことから、良好と判断します。計数汚染度前回同様に、計数汚染度はNAS級以上と汚染されていました。重量汚染度前回に比較して今回の重量汚染度は、mg/mlから.mg/mlに増加していました。光学顕微鏡写真重量汚染度で濾過したフィルタ表面上の夾雑物を光学顕微鏡で観察した結果、金属片、鉄錆、砂、カルシウム化合物等が観察されました。粒度分布粒度分布は、.～.μmの範囲にあり、.μmにピークが確認されました。μm以下の粒子が多いことから、燃焼して発生したすす等であることが分かります。はフェログラフィーおよびSOAP-Tの結果から総合的に判断した結果、継続使用は可能ですが、機器の機能を保持するためにも傾向管理が有用と考えます。フェログラフィー【異常摩耗指数：Is値】Is値は異常摩耗の早期発見パラメータのつで、摩耗粒子を定量化するために用います。前回に比較して今回のIs値は、の乗から乗に上昇し、やや高い値でした。フェログラフィー【定性分析：摩耗粒子および摩耗形態観察】分析結果から比較的多く観察された粒子は、以下の通りでした。正常な摩耗粒子・潤滑状態が正常なマイルド摩耗により発生。切削粒子・異物や金属表面の微小突起による切削摩耗により発生。シビア粒子・潤滑状態がやや厳しい凝着摩耗により発生。金属潤滑部が局部的に油膜切れを起していると考えられます。観察された摩耗粒子の中でも切削粒子、シビア粒子は、注意が必要です。切削摩耗は、他の摩耗形態に比較して摩耗進行速度が速く注意が必要で、定期的なトライボ診断による状態監視が必要と考えます。切削摩耗の原因となる混入異物が残留している場合、この異物により切削摩耗が継続して発生する可能性があります。シビア粒子は、凝着摩耗に分類されます。この摩耗粒子は、摺動面で凝着、破断を繰り返し、この過程で生じる移着粒子が成長して摩耗粒子となります。そのため、摺動面では局部的に油膜切れが発生していることを示しています。この状態が継続した場合、摩耗粒子のサイズは徐々に大型化していき、軸受の損傷に至る場合がありますので、傾向監視が必要です。Iカップリング発光分光分析【SOAP-T】検出された金属元素から発生箇所を推定すると、以下の通りでした。鉄、ニッケル・エンジン部品ニッケル、リン、亜鉛、カルシウム、モリブデン、ナトリウム・添加剤カルシウムの析出SOAP-Tの結果、前回に比較してカルシウムがppmから.ppmに増加していました。エンジン油中にカルシウム化合物が高い濃度で検出された場合、この化合物がコンロッドメタルやクランクメタル摺動面に噛み込んで摩耗させたり、メタルに埋め込まれて摩耗を促進させたりする原因になるなどの悪影響を生じることが当社の研究結果から判明しています。この影響については、別紙カルシウムの析出をご覧ください。
報告No.106-6023 報告No.106-4556 | 分析No.106-00388 分析No.106-01579 | 106-01579 | トライボ診断の結果、増速機は継続使用可能な状態にあると判断できるものの、スラッジや摩耗粒子の増加が確認されており、ストレーナの目詰まり発生に注意が必要である。分析の結果、前回に比較して重量汚染度がmg/mlからmg/mlに上昇して高い値を示していた。重量汚染度の上昇原因となっている汚染物は、添加剤成分のモリブデン、マグネシウム、亜鉛、リンがスラッジとして析出し、これに摩耗で発生した鉄、銅などが混合して粘性のあるスラッジになっていると推定された。これらのことは、異常摩耗の早期発見パラメータである潤滑状態指数はの乗とやや高いものの、摩耗の形態はマイルド摩耗と呼ぶ比較的小さな粒子が大勢を占めること計数汚染度は良好の範囲にあるものの、重量汚染度がmg/mlと高い値を示し、フィルタ表面が茶褐色になっていること油中金属濃度の結果、ギヤやベアリングなどの鉄系材料の摩耗、モリブデン、マグネシウム、亜鉛、リンなどの添加剤の析出が検出されたこと以上のことから判断した。
報告No.109-09136 報告No.112-00751 | 分析No.109-001160 分析No.112-003393 | 112-003393 | 油中の水分濃度が高いことから、以下の対策を推奨します。軸受は継続使用可能な状態にあると判断します。但し、将来的な摩耗進行の有無を確認するためにも傾向監視を継続することが有効です。更油或いは部分更油による水分濃度の調整水分の影響により金属表面で腐食摩耗が発生し、発生した鉄錆等の粒子が潤滑部に噛み込み摩耗が進行することがありますので、更油或いは部分更油などにより相対的に水分濃度を低くするなどの方法を推奨します。定期的な分析凝着摩耗の進行を監視するため、定期的に分析を実施し、分析データによる摩耗の進行状況を確認することを推奨します。はフェログラフィーおよびSOAP-Tの結果から総合的に判断した結果、継続使用は可能ですが、機器の機能を保持するためにも傾向管理が有用と考えます。フェログラフィー【定量分析：Is値】Is値は異常摩耗の早期発見パラメータのつで、摩耗粒子を定量化するために用います。前回同様に、Is値はの乗とやや高い値でした。フェログラフィー【定性分析：摩耗粒子および摩耗形態観察】分析結果から比較的多く観察された粒子は、以下の通りでした。黒錆・潤滑状態がやや厳しい凝着摩耗により発生。金属接触が厳しく、且つ、高い摩擦熱が発生していると考えられます。観察された摩耗粒子の中でも黒錆は、将来的な摩耗の進行に繋がる可能性を示唆しているため、傾向監視が必要と思われます。黒錆は、凝着摩耗に分類されます。この摩耗粒子は、摺動面で凝着、破断を繰り返し、この過程で生じる移着粒子が成長して摩耗粒子となります。そのため、摺動面では局部的に油膜切れが発生していることを示しています。この状態が継続した場合、摩耗粒子のサイズは徐々に大型化していき、設備の損傷に至る場合がありますので、傾向監視が必要です。Iカップリング発光分光分析【SOAP-T】検出された金属元素から発生箇所を推定すると、以下の通りでした。鉄、鉛、錫・エンジン部品リン、亜鉛、カルシウム、モリブデン・添加剤バリウム、アルミニウム、ケイ素、ナトリウム・外部混入異物クランクメタルの摩耗前回に比較して、SOAP-Tで錫がから.ppmに増加していることから、クランクメタル表面に摩耗が発生していると推定されました。ディーゼルエンジンのクランクメタルは積層構造になっており、クランクメタルの最表面はホワイトメタル層が存在し、その下にニッケル層、さらにその下には銅と鉛の合金であるケルメット層が存在します。ディーゼルエンジンのメタルは、設計上、油膜が正常に形成される流体潤滑が基本であることから、通常の使用においては摩耗しにくいと思われますが、メタルの潤滑部に流体潤滑になりにくい部分が発生するとメタル表面の軟質金属部が摩耗しメタル部のすぐ下のニッケル部まで摩耗し始め、ホワイトメタル層の主成分である錫や鉛、そしてメタルの第二層のニッケルやバックメタルの銅が検出されます。今後、摩耗が進行した場合、軸受が焼付を起こす可能性があるため、注意が必要です。鉛を使用した箇所の溶出・摩耗前回に比較して、SOAP-Tで鉛がppmからppmに増加していました。亜鉛系添加剤を使用している潤滑油で鉛が検出される場合、潤滑系統内で鉛を使用した箇所が亜鉛系添加剤の影響により溶出することが知られています。今後、濃度の増加とともに酸化速度が加速することから油劣化の進行に注意が必要です。カルシウムの析出SOAP-Tでカルシウムがとやや高い値で検出されました。エンジン油中にカルシウム化合物が高い濃度で検出された場合、この化合物がコンロッドメタルやクランクメタル摺動面に噛み込んで摩耗させたり、メタルに埋め込まれて摩耗を促進させたりする原因になるなどの悪影響を生じることが当社の研究結果から判明しています。この影響については、別紙カルシウムの析出をご覧ください。前回に比較して計数汚染度はNAS級以上からNAS級にランク低下しているものの、汚染されていました。フィルタ表面の異物観察で金属片、鉄錆、砂等が観察されたことから、汚染度が高い要因は、摩耗と外部混入異物の影響と思われます。前回同様に粘度、酸価、IR、塩基価の各データは良好でした。水分は前回に比較してppmからppmに減少しているものの、当社推奨の管理限界値のを超えていました。今後、水分の影響でエンジン内部に錆が発生し、その影響で摩耗が発生する懸念があります。
|  | 113-001497 | 主ポンプC側軸受は使用可能な状態であり、分解点検で軸受部品を交換する必要はないと判断します。定期的なトライボ診断実施今後の適切な分解点検時期を見出すためにも、定期的な分析による傾向監視により、軸受の潤滑と摩耗の進行状態を確認するよう推奨します。はフェログラフィーおよびSOAP-Tの結果から総合的に判断した結果、継続使用は可能ですが、今後の摩耗進行を確認するためにも傾向管理が有用と考えます。フェログラフィー【定性分析：摩耗粒子および摩耗形態観察】観察された代表的な摩耗粒子は、以下の通りでした。正常な摩耗粒子・潤滑状態が正常なマイルド摩耗により発生。Iカップリング発光分光分析【SOAP-T】検出された金属元素から発生箇所を推定すると、以下の通りでした。鉄、鉛、銅、クロム、ニッケル、錫・軸受等リン、亜鉛、カルシウム、バリウム、アルミニウム、ナトリウム、マグネシウム、モリブデン・添加剤、増ちょう剤、外部混入異物銅が比較的高い値であり、銅を使用した箇所の摩耗が懸念されます。転がり軸受の場合、保持器で銅を使用していることがあり、本軸受の保持器が銅である場合、今後、摩耗が進行することで転動体とのギャップが大きくなると共に振動が増大し、摩耗の進行につながることが懸念されます。
報告No.109-09136 報告No.114-00079 | 分析No.109-001160 分析No.114-000239 | 114-000239 | 潤滑油は、劣化は確認されなかったものの、重量汚染度が./mlと高い値でした。汚染度が高いのは、機器停止中に油中粒子が沈降することで高濃度となるドレン部分から採油している影響や、潤滑油に添加されている固体潤滑剤であるモリブデンの影響と考えられます。一方、油中金属濃度分析の結果では、固体粒子成分の鉄が.ppm検出されたことから、この鉄分が潤滑部に噛み込むことにより、摩耗を促進させる可能性があります。念のため、傾向監視が必要と思われます。軸受は継続使用可能な状態にあると判断します。但し、今後の摩耗推移を確認するためにも傾向監視を継続することが有効です。定期的な分析今後の疲労摩耗の推移を監視するため、定期的に分析を実施することを推奨します。最適な採油方法本試料油は、機器停止中にドレンから採油されているため、別紙油中粒子の沈降の影響に示すように、油中粒子が油槽底部に沈降し、分析データが高濃度に出ている可能性があります。正確なデータによる診断を行うためにも、今後の採油は、停止直後に実施されることを推奨します。異常摩耗の早期発見のパラメータであるIs値はレベルとやや高い値でした。また、潤滑部の摩耗が認められたため、定期的に潤滑油分析を実施し、摩耗推移を監視することが有用と考えます。フェログラフィーで観察された代表的な粒子は、以下の通りです。正常な摩耗粒子・潤滑状態が正常なマイルド摩耗により発生。疲労摩耗粒子・繰返し応力による金属疲労で発生。大型化するとフレーキングの発生が懸念されます。計数汚染度はNAS級と当社推奨の管理限界値以下にあり、良好であるものの、重量汚染度が.mg/mlと高い値でした。D-SOAPで油の添加剤成分であるリン、モリブデンが検出され、フィルタ表面残渣に金属片、粘ちょう物、砂等が観察されたことから、汚染度が高い要因は、摩耗とスラッジ、そして外部混入異物の影響と思われます。粘度、水分、酸価、IRの各データは良好です。
報告No.108-0387 報告No.109-6512 | 分析No.108-02609 分析No.109-00203 | 109-00203 | 軸受の潤滑状態精点Aを実施し、前回データと照合した結果、油中粒子の減少が確認されています。油中の粒子濃度は、油膜破断による発生や、油槽内などでの沈降が均衡したところで一定、いわゆる平衡状態になりますが、このバランスが崩れると増加する場合と減少する場合とに分かれます。増加した場合は、発生と減少の均衡が崩れ、摩耗の発生や外部混入が始まったことを示し、またこれとは反対に、減少した場合は発生量が減少しているか、或いは、減少量が大きくなっていることを示し、特に減少は、汚染状態や潤滑状態が良好であることを示唆しています。本軸受では、油中の粒子が減少する要因となるフィルタ類は設置されておらず、濾過による減少は考えられませんので、油中の摩耗粒子が減少したのは、摩耗粒子がほとんど発生せず、油槽内部での沈降があったためと考えられます。以上のことから、本軸受は摩耗の進行がなく、潤滑状態は安定した状態にあったものと判断します。これらのことは、前回に比較して、計数汚染度はランク減少し、SOAP／D-SOAPの鉄およびモリブデン濃度に変化がないこと異常摩耗の早期発見パラメータであるフェログラフィーのIs値がのマイナス乗と良好の範囲にあること以上のことから判断しています。潤滑油の基本特性潤滑油の基本特性は、良好の範囲にあることから、本試料油は継続使用可能と判断します。
報告No.106-6023 報告No.106-4556 | 分析No.106-00388 分析No.106-01832 | 106-01832 | トライボ診断の結果、増速機は継続使用可能な状態にあると判断する。但し、スラッジの増加が確認されておりストレーナの目詰まり発生に注意が必要である。分析の結果、前回に比較して重量汚染度が.mg/mlから.mg/mlに上昇して高い値を示していた。重量汚染度の上昇原因となっている汚染物は、添加剤成分のモリブデン、マグネシウム、亜鉛、リンがスラッジとして析出し、これに摩耗で発生した鉄、銅などが混合して粘性のあるスラッジになっていると推定された。これらのことは、異常摩耗の早期発見パラメータである潤滑状態指数はと良好の範囲にあり、摩耗の形態はマイルド摩耗と呼ぶ比較的小さな粒子が大勢を占めること計数汚染度は良好の範囲にあるものの、重量汚染度が.mg/mlと高い値を示し、フィルタ表面が茶褐色になっていること油中金属濃度の結果、ギヤやベアリングなどの鉄系材料の摩耗、モリブデン、マグネシウム、亜鉛、リンなどの添加剤の析出が検出されたこと以上のことから判断した。
報告No.107-0366 報告No.108-0357 | 分析No.107-01900 分析No.108-02395 | 108-02395 | 油中粒子数について濾過前の試料油を分析した結果、計数汚染度がNAS級と良好の範囲にあるものの、前回のNAS級からランク上昇していました。今回は油中粒子増加傾向が若干大きく懸念されたため、増加した粒子が摩耗粒子であった場合の粒子数の変化割合から潤滑状態を検討しました。その結果、油中粒子数の変化だけを見た場合、潤滑状態は軸受の摩耗が軽微である混合潤滑の初期にあたると推定されましたが、数量の変化だけではなく、増加した粒子の材質の特定が必要であるため、以下でその外観も観察しました。油中粒子の観察フェログラフィーの結果、小径の鉄系摩耗粒子が支配的で、それらの粒子はフレッティングにより発生する特徴的な形態をしていました。また、D－SOAPの結果でメタルの主成分である錫が検出されているものの、と検出量が僅かであり、スラスト軸受の摩耗により検出されることが想定されるモリブデンが検出されませんでした。以上の分析結果から、フレッティングによる鉄系摩耗粒子の発生が確認されているものの、上部ガイド軸受およびスラスト軸受の各々の潤滑状態は良好な状態あることが確認されました。現在のところ、上部ガイド軸受およびスラスト軸受は継続使用可能な状態ありますが、フレッティングにより発生している鉄系微粒子の発生濃度が増大した場合、軸受摺動面に噛み込み摩耗を進行させる場合がありますので、次回分析の際には、この兆候に注意を払い監視することを推奨します。
報告No.103-6093 | 分析No.103-01790 | 103-01790 | 精点Aを実施した結果、摩耗は安定していると判断します。これらのことは、前回に比較して、計数汚染度はランク減少し、SOAP／D-SOAPの鉄及びモリブデンが検出されず、ホワイトメタルの主成分である錫がからに減少し、異常摩耗の早期発見パラメータであるフェログラフィーのIs値が、.から.と変化がないことから判断しました。
報告No.106-6023 報告No.106-4556 | 分析No.106-00388 分析No.106-01839 | 106-01839 | トライボ診断の結果、増速機は継続使用可能な状態にあると判断できるものの、スラッジや摩耗粒子の増加が確認されており、ストレーナの目詰まり発生に注意が必要である。分析の結果、前回に比較して重量汚染度が.mg/mlからmg/mlに上昇して高い値を示していた。重量汚染度の上昇原因となっている汚染物は、添加剤成分のモリブデン、マグネシウム、亜鉛、リンがスラッジとして析出し、これに摩耗で発生した鉄、銅などが混合して粘性のあるスラッジになっていると推定された。これらのことは、異常摩耗の早期発見パラメータである潤滑状態指数はの乗とやや高いものの、摩耗の形態はマイルド摩耗と呼ぶ比較的小さな粒子が大勢を占めること計数汚染度は良好の範囲にあるものの、重量汚染度がmg/mlと高い値を示し、フィルタ表面が茶褐色になっていること油中金属濃度の結果、ギヤやベアリングなどの鉄系材料の摩耗、モリブデン、マグネシウム、亜鉛、リンなどの添加剤の析出が検出されたこと以上のことから判断した。
報告No.109-09136 報告No.112-00564 | 分析No.109-001160 分析No.112-002342 | 112-002342 | 潤滑油の劣化はなく、汚染度は良好な範囲にあることから、継続使用可能と判断します。軸受は継続使用可能な状態にあると判断します。但し、将来的な摩耗進行の有無を確認するためにも傾向監視を継続することが有効です。定期的な分析今後懸念される疲労摩耗の進行を監視するため、定期的に分析を実施することを推奨します。はフェログラフィーおよびSOAP-Tの結果から総合的に判断した結果、継続使用は可能ですが、機器の機能を確認するためにも傾向管理が有用と考えます。フェログラフィー【定量分析：Is値】Is値は異常摩耗の早期発見パラメータのつで、摩耗粒子を定量化するために用います。今回のIs値はの乗とやや高い値でした。フェログラフィー【定性分析：摩耗粒子および摩耗形態観察】分析結果から比較的多く観察された粒子は、以下の通りでした。疲労摩耗粒子・繰返し応力を受けて発生。Iカップリング発光分光分析【SOAP-T】検出された金属元素から発生箇所を推定すると、以下の通りでした。鉄、ニッケル、錫・ギヤ、軸受等リン・添加剤亜鉛、カルシウム、ケイ素、ナトリウム、モリブデン・外部混入異物SOAPの結果、新油ダフニースーパーギヤには添加剤のリンが検出されていますが、本試料油からはリンに加えて亜鉛、カルシウムが比較的高い値でした。これらのことから、前回使用していた油または異種油の混入などが考えられます。計数汚染度はNAS級以上と当社推奨の管理限界値を超えていました。フィルタ表面の異物観察で金属片、鉄錆、砂等が観察されたことから、汚染度が高い要因は、摩耗と外部混入異物の影響と思われます。粘度、水分、酸価の各データは良好でした。IRIRの結果、新油のIRスペクトルと一致しない箇所が確認されました。
報告No.109-09136 報告No.112-00667 | 分析No.109-001160 分析No.112-003086 | 112-003086_date130311 | 分析の結果、粘度は当社推奨の管理限界値以下でした。さらに、油中の汚染度が高いことから、以下の対策を推奨します。軸受分析の結果、軸受は継続使用可能な状態にあると判断します。但し、将来的な摩耗進行の有無を確認するためにも傾向監視を継続することが有効です。異種油の混入および油名の確認分析データから新油と一致しないデータが確認されたことから、油名が違っている可能性があります。油は設備の条件にあった適正な性能のものを使用することが重要であるため、油名を再確認することを推奨します。濾過油中の汚染度が高いことから、摩耗粒子や異物等が軸受軌道面に噛み込むことによる摩耗の進行が懸念されるため、濾過を推奨します。定期的な分析および分析周期の検討定期的に分析を実施することにより、データの変化から異常の兆候を早期に発見することが可能となります。また、今回は対象設備の初回分析であるため、あと最低でも回分析を実施し、分析データの変化から今後の分析周期を検討することを推奨します。今後、切削摩耗や疲労摩耗の進行が懸念されるため、出来るだけ早めに回目の分析を実施することを推奨します。はフェログラフィーおよびSOAP-Tの結果から総合的に判断した結果、継続使用は可能ですが、機器の機能を保持するためにも傾向管理が有用と考えます。フェログラフィー【定量分析：Is値】Is値は異常摩耗の早期発見パラメータのつで、摩耗粒子を定量化するために用います。今回のIs値はの乗と高い値でした。フェログラフィー【定性分析：摩耗粒子および摩耗形態観察】分析結果から比較的多く観察された摩耗粒子は、以下の通りでした。切削粒子・異物や金属表面の微小突起による切削摩耗により発生。疲労摩耗粒子・繰返し応力を受けて発生。赤錆・フレッティングにより発生。フリクションポリマ・局部的に高圧・高温となる場合に発生。観察された摩耗粒子の中でも切削粒子、フレッティングは、注意が必要です。摩耗形態の中でも切削摩耗は摩耗進行速度が速く、転がり軸受でこの摩耗形態が発生した場合には寿命が分の程度に低下することも知られており、切削摩耗により生じた軌道面の損傷が起点となって、転がり軸受の寿命となるフレーキングに進展することから、傾向監視が必要です。フレッティングは、・軸と転がり軸受の内輪内面・軸受箱と転がり軸受の外輪外面・転がり軸受の軌道輪と転動体の箇所で発生する可能性があります。フレッティング粒子は酸化して硬いため、軸受軌道面に噛み込んだ場合はその傷が疲労剥離の起点となり、疲労摩耗へと進展することが想定されます。Iカップリング発光分光分析【SOAP-T】検出された金属元素から発生箇所を推定すると、以下の通りでした。鉄、銅、ニッケル、亜鉛・軸受等リン、モリブデン・添加剤カルシウム、バリウム、ナトリウム・外部混入異物計数汚染度は、NAS級以上と当社推奨の管理限界値を超えていました。SOAP-Tで油の添加剤成分であるリンが検出され、フィルタ表面の異物観察で表面が茶褐色で鉄錆、砂等が観察されたことから、汚染度が高い要因は、摩耗とスラッジ、そして外部混入異物の影響と思われます。水分、酸価、IRの各データは良好でした。粘度粘度は、mm/sと新油値mm/sに比較して粘度変化率が-％となっており、当社推奨の管理限界値である±％を超えていました。IRで新油と使用油のスペクトルがほぼ一致していることから、粘度グレードが違う可能性が考えられます。
|  | 113-001502 | ポンプ中間軸受リン側は使用可能な状態であり、分解点検で軸受部品を交換する必要はないと判断します。定期的なトライボ診断実施今後の適切な分解点検時期を見出すためにも、定期的な分析による傾向監視により、軸受の潤滑と摩耗の進行状態を確認するよう推奨します。はフェログラフィーおよびSOAP-Tの結果から総合的に判断した結果、継続使用は可能ですが、今後の摩耗進行を確認するためにも傾向管理が有用と考えます。フェログラフィー【定性分析：摩耗粒子および摩耗形態観察】観察された代表的な摩耗粒子は、以下の通りでした。シビア粒子・潤滑状態がやや厳しい凝着摩耗により発生。金属潤滑部が局部的に油膜切れを起していると考えられます。シビア粒子は凝着摩耗に分類されます。これらの摩耗粒子は、軸受軌道面で凝着、破断を繰り返し、この過程で生じる移着粒子が成長して摩耗粒子となります。そのため、軸受軌道面では局部的に油膜切れが発生していることを示しています。この状態が継続した場合、摩耗粒子のサイズは徐々に大型化していき、設備の損傷に至る場合がありますので、傾向監視が必要です。Iカップリング発光分光分析【SOAP-T】検出された金属元素から発生箇所を推定すると、以下の通りでした。鉄、鉛、銅、ニッケル、錫・軸受等リン、亜鉛、カルシウム、バリウム、アルミニウム、ケイ素、ナトリウム、マグネシウム、モリブデン・添加剤、増ちょう剤、外部混入異物
報告No.109-09094 報告No.112-00124 | 分析No.109-000916 分析No.112-000495 | 112-000495 | 対象設備は継続使用可能な状態にあると判断します。但し、ちょう度が低下していたため、以下の対策を推奨します。グリースの交換ちょう度が低下し、グリースが硬化していることが確認されたことから、ギヤ歯面で油膜切れが発生することが懸念されるため、グリースを交換することを推奨します。定期的な分析凝着摩耗の進行を監視するため、定期的に分析を実施し、分析データによる摩耗の進行状況を確認することを推奨します。はフェログラフィーおよびSOAP-Tの結果から総合的に判断した結果、やや厳しい状態にあると考えられます。フェログラフィー【定性分析：摩耗粒子および摩耗形態観察】分析結果から比較的多く観察された粒子は、以下の通りでした。正常な摩耗粒子・潤滑状態が正常なマイルド摩耗により発生。黒錆・潤滑状態がやや厳しい凝着摩耗により発生。金属接触が厳しく、且つ、高い摩擦熱が発生していると考えられます。Iカップリング発光分光分析【SOAP-T】検出された金属元素から発生箇所を推定すると、以下の通りでした。鉄、鉛、クロム、ニッケル、錫・ギヤ等リン、カルシウム、アルミニウム、ナトリウム、モリブデン・添加剤、増ちょう剤、外部混入異物固形分濃度で鉄が.ppmと比較的高いことから、ギヤ歯面では金属潤滑部が局部的に油膜切れを起している可能性があるため、今後の摩耗の進行に注意が必要です。グリースの物理的性状滴点、酸価、IRの各データは良好でした。ちょう度ちょう度値と新グリース値に比較して低下し、当社推奨の管理下限値であるを超えていることから、硬化していることが分かりました。硬化したグリースを使用した場合、油分の流動性がなくなり、軸受等で良好な油膜が保持されにくくなる可能性があります。≪状態監視とパラメータ≫分析の目的および各分析のパラメータは以下の通りです。特性低下目的：グリースの分析結果から、グリースの物理的性状や劣化傾向などを確認する。酸価JISK赤外線吸収スペクトルJISKちょう度JISK滴点JISK摩耗目的：グリース中の摩耗粒子を分析する事により、回転・摺動部の潤滑状態、摩耗劣化の程度、余寿命などを解析する。摩耗診断電子顕微鏡観察JISKX線マイクロアナリシス油中金属濃度JISK≪分析結果≫特性低下酸価：良好酸価mgKOH/gは新油値の.mgKOH/gに比較し高くはあるものの、有機物・有機化合物試験の結果で油劣化の兆候を示すカルボン酸の吸収が見られないことから問題は無いと判断します。赤外線吸収スペクトル：良好ちょう度：要処置ちょう度値はと当社推奨の管理下限値であるを超えていました。滴点：良好滴点はと新油値のに比較し大きな変化はないことから問題は無いと判断します。摩耗摩耗診断：注意摩耗診断の結果、金属潤滑部が局部的に油膜切れを起して発生する黒錆が比較的多く観察されました。電子顕微鏡観察・X線マイクロアナリシス：今回は実施していません。油中金属濃度：注意油中金属濃度の結果、摩耗により発生する鉄が.ppmと比較的高い値でした。
報告No.109-09136 報告No.112-00561 | 分析No.109-001160 分析No.112-002310 | 112-002310 | 分析の結果、潤滑油は水分およびカルシウム化合物がやや高い濃度であることから、以下の対策を推奨します。対象設備分析の結果、対象設備は継続使用可能な状態にあると判断します。但し、将来的な摩耗進行の有無を確認するためにも傾向監視を継続することが有効です。次回点検でピストンリングの点検当該機の油中からカルシウム化合物がやや高い濃度で検出されたため、この化合物がコンロッドメタルやクランクメタルの摩耗を促進させる懸念があります。化合物発生の原因は、ピストンリングの摩耗によって燃焼ガスのシール性が低下し、燃焼ガス中の硫黄分と油中のカルシウム添加剤が反応するためと考えられます。そのため、次回点検では第一にピストンリングの摩耗状態の点検を推奨します。更油或いは部分更油による水分濃度の調整水分の影響により金属表面で腐食摩耗が発生し、発生した鉄錆等の粒子が潤滑部に噛み込み摩耗が進行することがありますので、更油或いは部分更油などにより相対的に水分濃度を低くするなどの方法を推奨します。定期的な分析今後懸念される凝着摩耗の進行を監視するため、定期的に分析を実施することを推奨します。水分は当社推奨の管理限界値を超えていました。粘度粘度は、mm/sと新油値mm/sに比較して、粘度変化率は-.％で、当社推奨の管理限界値である±％以内であり、良好と判断します。水分は、ppmと当社推奨の管理限界値のを超えていました。今後、水分の影響でエンジン内部に錆が発生し、その影響で摩耗が発生する懸念があります。酸価は、mgKOH/gと新油値mgKOH/gに比較して高いものの、IRの結果で油劣化の兆候を示すカルボン酸の吸収が確認されていないことから、良好と判断します。塩基価は、mgKOH/gと当社推奨の管理限界値mgKOH/g以上であることから、良好と判断します。IRIRチャートの結果、新油と使用油のスペクトルパターンはほぼ一致し、また、油劣化の兆候を示すカルボン酸の吸収が確認されていないことから、良好と判断します。計数汚染度計数汚染度は、NAS級以上と汚染されていました。重量汚染度は、mg/mlでした。光学顕微鏡写真重量汚染度で濾過したフィルタ表面上の夾雑物を光学顕微鏡で観察した結果、金属片、鉄錆、砂、カルシウム化合物等が観察されました。粒度分布粒度分布は、.～.μmの範囲にあり、.μmにピークが確認されました。μm以下の粒子が多いことから、燃焼して発生したすす等であることが分かります。はフェログラフィーおよびSOAP-Tの結果から総合的に判断した結果、継続使用は可能ですが、機器の機能を保持するためにも傾向管理が有用と考えます。フェログラフィー【異常摩耗指数：Is値】Is値は異常摩耗の早期発見パラメータのつで、摩耗粒子を定量化するために用います。Is値は前回に比較しての乗から変化はないものの、やや高い値でした。フェログラフィー【定性分析：摩耗粒子および摩耗形態観察】分析結果から比較的多く観察された粒子は、以下の通りでした。正常な摩耗粒子・潤滑状態が正常なマイルド摩耗により発生。黒錆・潤滑状態がやや厳しい凝着摩耗により発生。金属接触が厳しく、且つ、高い摩擦熱が発生していると考えられます。フリクションポリマ・局部的に高圧・高温となる場合に発生。観察された摩耗粒子の中でも黒錆は、注意が必要です。黒錆は、凝着摩耗に分類されます。この摩耗粒子は、摺動面で凝着、破断を繰り返し、この過程で生じる移着粒子が成長して摩耗粒子となります。そのため、摺動面では局部的に油膜切れが発生していることを示しています。この状態が継続した場合、摩耗粒子のサイズは徐々に大型化していき、軸受の損傷に至る場合がありますので、傾向監視が必要です。Iカップリング発光分光分析【SOAP-T】検出された金属元素から発生箇所を推定すると、以下の通りでした。鉄、ニッケル、錫・エンジン部品ニッケル、リン、亜鉛、カルシウム、ナトリウム、モリブデン・添加剤ナトリウム・外部混入異物カルシウムの析出SOAP-Tの結果、前回に比較してカルシウムがppmからppmに増加していました。エンジン油中にカルシウム化合物が高い濃度で検出された場合、この化合物がコンロッドメタルやクランクメタル摺動面に噛み込んで摩耗させたり、メタルに埋め込まれて摩耗を促進させたりする原因になるなどの悪影響を生じることが当社の研究結果から判明しています。この影響については、別紙カルシウムの析出をご覧ください。
報告No.106-6023 報告No.106-4509 | 分析No.106-00388 分析No.106-00252 | 106-00252 | 提供情報にストレーナサイズが不明となっていたため、ストレーナの影響を織り込んだ診断を行う事は出来ないが、使用されているストレーナサイズが一般的に使用される数μmレベルの精密なストレーナであった場合、添加剤が劣化してスラッジ化したものが認められるため、ストレーナ目詰まりの原因となる可能性が考えられた。尚、摩耗粒子の観察結果から、増速機の潤滑状態は良好であると判断できた。分析の結果、重量汚染度が.mg/mlと＃－の分の程度であるが、それでも高い値と考えられた。重量汚染度の上昇原因となっている汚染物は、＃－同様に添加剤成分のモリブデン、マグネシウム、亜鉛、リンがスラッジとして析出し、これに摩耗で発生した鉄、銅などが混合して粘性のあるスラッジになっていると推定された。これらのことは、異常摩耗の早期発見パラメータである潤滑状態指数はの乗とやや高いものの、摩耗の形態はマイルド摩耗と呼ぶ比較的小さな粒子が大勢を占めること計数汚染度は良好の範囲にあるものの、重量汚染度が.mg/mlと高い値を示し、フィルタ表面が茶褐色になっていること油中金属濃度の結果、ギヤやベアリングなどの鉄系材料の摩耗、モリブデン、マグネシウム、亜鉛、リンなどの添加剤の析出が検出されたこと以上のことから判断した。
報告No.109-09136 報告No.112-00133 | 分析No.109-001160 分析No.112-000552 | 112-000552 | 潤滑油および軸受は継続使用可能な状態にあると判断します。但し、以下の対策を推奨します。最適な採油方法本試料油は、機器停止中にドレン口から採油されています。機器が停止している状態では、別紙油中粒子の沈降の影響に示すように油槽内で撹拌がなくなり固形物が沈降するため、油中汚染度は高くなると推定されます。今後の採油は、極力運転中もしくは停止直後の油槽中層部から実施されることを推奨します。フェログラフィーIs値は異常摩耗の早期発見パラメータのつで、摩耗粒子を定量化するために用います。今回のIs値はの乗であり、潤滑状態はやや厳しいと判断できます。摩耗粒子の形態で比較的多く観察された粒子は、潤滑状態が正常な場合に発生する摩耗粒子外部から混入したと思われる鉄錆、樹脂等でした。これらの摩耗粒子が観察された場合、潤滑部で発生している摩耗形態は、正常なマイルド摩耗であることが分かります。観察された外部混入異物は、分析データに影響を及ぼす可能性があり、Is値が高い要因は、摩耗ではなく、外部混入異物の影響と思われます。Iカップリング発光分光分析【SOAP-T】検出された金属元素は、SOAP-Tの結果表に示すように、鉄、鉛、リン、カルシウム、アルミニウム、ナトリウム、モリブデンでした。検出された金属元素から発生箇所を推定すると鉄、鉛・軸受等リン、モリブデン・オイル添加剤カルシウム、アルミニウム、ナトリウム・外部混入異物であると思われます。このうち、機械部品が摩耗したと思われる元素はのグループです。計数汚染度は良好でした。粘度、水分、酸価、IRの各データは良好でした。
報告No.109-09136 報告No.113-00061 | 分析No.109-001160 分析No.113-000218 | 113-000218 | 潤滑油の劣化は確認されなかったものの、油中の汚染度がやや高いことから、以下の対策を推奨します。減速機減速機は継続使用可能な状態にあると判断します。但し、将来的な摩耗進行の有無を確認するためにも傾向監視を継続することが有効です。定期的な分析定期的な分析を実施することにより、データの変化から異常の兆候を早期に発見することが可能となります。採油が排油口から行われているため油中の汚染度がやや高くなっていますが、今後懸念される疲労摩耗の進行を監視するため、定期的に分析を実施することを推奨します。最適な採油方法本試料油は、機器停止中に排油口から採油されているため、分析データが高濃度に出ていると推定されます。正確なデータによる診断を行うためにも、今後の採油は、極力運転中もしくは停止直後の油槽中層部から実施されることを推奨します。フェログラフィーおよびSOAP/D-SOAPのデータから総合的に解析した結果、継続使用は可能ですが、今後の機器の機能を確認するためにも傾向管理が有用と考えます。フェログラフィー【定量分析：Is値】Is値は異常摩耗の早期発見パラメータのつで、摩耗程度を定量化するために用います。今回のIs値はの乗と、やや高い値でした。フェログラフィー【定性分析：摩耗粒子および摩耗形態観察】分析結果から観察された代表的な粒子は、以下の通りでした。疲労摩耗粒子・繰返し応力を受けて発生。Iカップリング発光分光分析【SOAP-T】検出された金属元素から発生箇所を推定すると、以下の通りでした。鉄、ニッケル、亜鉛・ギヤ、軸受等リン、モリブデン・添加剤カルシウム、ケイ素、ナトリウム・外部混入異物計数汚染度はNAS級と当社推奨の管理限界値を到達していました。フィルタ表面の異物観察で金属片、砂等が観察されたことから、汚染度が高い要因は、摩耗と外部混入異物の影響と思われます。潤滑油の劣化状態粘度、水分、酸価、IRの各データは良好でした。
報告No.109-09136 報告No.113-00233 | 分析No.109-001160 分析No.113-000887 | 113-000887 | 分析の結果、油の性状、汚染度共に基準値内にあることから、潤滑油は継続使用可能な状態にあると判断します。対象設備は継続使用可能な状態にあると判断します。最適な採油方法本試料油は、機器停止中にエンジンブロックサイドカバーハウジングから採油されているため、分析データが低濃度に出ていると推定されます。正確なデータによる診断を行うためにも、今後の採油は、極力運転中もしくは停止直後の油槽中層部から実施されることを推奨します。はフェログラフィーおよびSOAP-Tの結果から総合的に判断した結果、正常な状態にあると考えられます。フェログラフィー【定量分析：Is値】Is値は異常摩耗の早期発見パラメータのつで、摩耗粒子を定量化するために用います。今回のIs値はの乗と低い値でした。フェログラフィー【定性分析：摩耗粒子および摩耗形態観察】分析結果から比較的多く観察された摩耗粒子は、以下の通りでした。正常な摩耗粒子・潤滑状態が正常なマイルド摩耗により発生。Iカップリング発光分光分析【SOAP-T】検出された金属元素から発生箇所を推定すると、以下の通りでした。鉄、鉛、銅・エンジン部品リン、亜鉛、カルシウム、マグネシウム・添加剤アルミニウム、ナトリウム、ホウ素、モリブデン・外部混入異物ホウ素・モリブデンの検出SOAP-Tでホウ素がppm、モリブデンがppm検出されました。ご提供頂いた新油には、これらの元素が含まれていないことから、異種油が混入したか、または添加剤を投与した可能性が考えられます。現状は、潤滑油の劣化やスラッジの発生等は確認されていないことから、問題はないと思われます。計数汚染度計数汚染度は、NAS級と基準値のNAS級以下であり、良好と判断します。粒度分布粒度分布は.～μmの範囲にあり、.μmにピークが確認されました。μm以下の粒子が多いことから、燃焼して発生したすす等であることが分かります。n-ペンタン不溶解分n-ペンタン不溶解分は、<.mass%でした。粘度、水分、酸価、塩基価、RBOTの各データは良好でした。
報告No.109-09136 報告No.112-00161 | 分析No.109-001160 分析No.112-000652 | 112-000652 | グリース中の異物を調査する。グリース中の異物を観察した結果、SOAP-Tで鉄およびクロムが検出され、摩耗粒子の形態観察で金属潤滑部が局部的に油膜切れを起して発生するシビア粒子が比較的多く観察されたことから、グリース中の異物は、ギヤ歯面から発生した摩耗粒子が支配的でした。グリース中の異物がどのような原因で混入したかを調査する。グリース中の異物は、摩耗粒子の形態観察で金属潤滑部が局部的に油膜切れを起して発生するシビア粒子が比較的多く観察されました。これらの摩耗粒子が発生した原因は、ギヤ歯面で非常に厳しい金属接触が発生したためと推定されます。使用しているグリースの極圧性能が十分でないか、ギヤ歯面のグリースが流れ落ちている場合が考えられます。フェログラフィー摩耗粒子の形態で比較的多く観察された粒子は、金属潤滑部が局部的に油膜切れを起して発生するシビア粒子でした。このような摩耗粒子が観察された場合には、潤滑部では潤滑状態がやや厳しい凝着摩耗が発生していることが分かります。Iカップリング発光分光分析【SOAP-T】検出された金属元素は、SOAP-Tの結果表に示すように、鉄、鉛、銅、クロム、アンチモン、ニッケル、リン、亜鉛、カルシウム、バリウム、アルミニウム、ナトリウム、モリブデンでした。これらの検出された金属元素から発生箇所を推定すると鉄、鉛、銅、クロム、アンチモン、ニッケル・ギヤ等リン、亜鉛、カルシウム、バリウム、アルミニウム、ナトリウム、モリブデン・添加剤・増ちょう剤であると思われます。このうち、機械部品が摩耗したと思われる元素はのグループです。
報告No.109-09136 報告No.113-00468 | 分析No.109-001160 分析No.113-001920 | 113-001920 | 対象設備は継続使用可能な状態にあると判断します。但し、摩耗促進の要因となる固形のカルシウム化合物が高い値で検出されたことから以下の対策を推奨します。対策更油および次回点検でピストンリング、シリンダライナの点検固形のカルシウム化合物が高い濃度で検出されたため、この化合物がコンロッドメタルやクランクメタルの摩耗を促進させる可能性があることから、更油を推奨します。カルシウム化合物発生の原因は、ピストンリングやシリンダライナの摩耗によって燃焼ガスのシール性が低下し、燃焼ガス中の硫黄分と油中のカルシウム添加剤が中和反応するためと考えられます。そのため、次回点検ではピストンリングおよびシリンダライナの摩耗状態の点検を推奨します。定期的な分析今後懸念される凝着摩耗の進行を監視するため、定期的に分析を実施することを推奨します。診断結果は良好と判断します。粘度前回に比較して今回の粘度は、.mm/sから.mm/sに上昇していました。新油値mm/sに比較して、粘度変化率は+.％で、当社推奨の管理限界値である±％以内であり、良好と判断します。水分前回に比較して今回の水分は、ppmから.ppmに減少し、当社推奨の管理限界値の以下であり、良好と判断します。酸価・塩基価・IR酸価劣化の進行度は、酸価、塩基価、IRの結果から総合的に判断します。前回に比較して今回の酸価は、mgKOH/gからmgKOH/gに上昇していました。塩基価は前回に比較して.mgKOH/gから.mgKOH/gと、当社推奨の管理限界値mgKOH/g以上にあり、IRの結果で油劣化の兆候を示すカルボン酸の吸収が確認されていないことから、良好と判断します。計数汚染度計数汚染度は前回NAS級に比較して、今回はNAS級を上回っており、汚染されていました。重量汚染度前回に比較して今回の重量汚染度は、.mg/mlから.mg/mlに増加していました。光学顕微鏡写真重量汚染度で濾過したフィルタ表面上の夾雑物を光学顕微鏡で観察した結果、金属片、スラッジ、鉄錆、砂等が観察されました。粒度分布粒度分布は、.～.μmの範囲にあり、.μmにピークが確認されました。μm以下の粒子が多いことから、燃焼して発生したすす等であることが分かります。総合的に判断した結果、は許容範囲内にあり、機器は継続使用可能と判定しますが、摺動部の摩耗が認められたため、定期的に潤滑油分析を実施し、摩耗推移を監視することが有用と考えます。フェログラフィー【異常摩耗指数：Is値】Is値は異常摩耗の早期発見パラメータのつで、摩耗粒子を定量化するために用います。今回のIs値はの乗とやや高い値であるものの、前回に比較してIs値の上昇傾向は確認されませんでした。フェログラフィー【定性分析：摩耗粒子の形態観察】観察された代表的な粒子は、以下の通りでした。正常な摩耗粒子・潤滑状態が正常なマイルド摩耗により発生。シビア粒子・潤滑状態がやや厳しい凝着摩耗により発生。極微小領域で油膜切れが発生したことを示します。観察された摩耗粒子の中でもシビア粒子は、摩擦面が将来的に異常摩耗へ進展する可能性を示唆しているため、傾向監視が有用と思われます。詳細は、別紙傾向監視が必要な摩耗粒子をご覧ください。Iカップリング発光分光分析【SOAP-T】検出された金属元素と、想定される発生箇所は、以下の通りです。鉄、鉛、銅、クロム、アンチモン、錫・エンジン部品リン、亜鉛、カルシウム・添加剤アルミニウム、ケイ素、ナトリウム、マグネシウム、モリブデン・外部混入異物シリンダライナ、ピストンリングの摩耗SOAP-Tで鉄が.ppmと比較的高い値で検出され、フェログラフィーで鉄系のシビア粒子が観察されたことから、鉄を主成分とした部品、例えばシリンダライナやピストンリング等が摩耗している可能性があるため、今後の摩耗進行の監視が有用です。コンロッドメタル、クランクメタルの摩耗SOAP-Tで錫がppm、鉛が、銅が検出されたことから、コンロッドメタル、クランクメタルが摩耗していると推定されます。現時点では低濃度であることから継続使用可能と判断しますが、今後、摩耗が進行し異常摩耗に進展することを防止するため、摩耗推移の監視が有用です。詳細は、別紙コンロッドメタル・クランクメタルの摩耗をご覧ください。固形カルシウム化合物の生成SOAP-Tでカルシウムがppm検出されました。この固形カルシウムは、潤滑油に混入した燃焼ガス中の酸成分がカルシウム添加剤と中和反応して生成される比較的硬い化合物のため、摺動面に噛み込み、切削摩耗が進行することが懸念されます。詳細は、別紙固形カルシウム化合物の生成をご覧ください。
報告No.106-4509 報告No.106-4509 | 分析No.106-00259 分析No.106-00261 | 106-00261 | 提供情報にストレーナサイズが不明となっていたため、ストレーナの影響を織り込んだ診断を行う事は出来ないが、使用されているストレーナサイズが一般的に使用される数μmレベルの精密なストレーナであった場合、添加剤が劣化してスラッジ化したものが認められるため、ストレーナ目詰まりの原因となる可能性が考えられた。尚、摩耗粒子の観察結果から、増速機の潤滑状態は良好であると判断できた。分析の結果、重量汚染度がmg/mlと＃－の倍の高い値を示していた。重量汚染度の上昇原因となっている汚染物は、＃－同様に添加剤成分のモリブデン、マグネシウム、亜鉛、リンがスラッジとして析出し、これに摩耗で発生した鉄、銅などが混合して粘性のあるスラッジになっていると推定された。これらのことは、異常摩耗の早期発見パラメータである潤滑状態指数はの乗とやや高いものの、摩耗の形態はマイルド摩耗と呼ぶ比較的小さな粒子が大勢を占めること計数汚染度は良好の範囲にあるものの、重量汚染度がmg/mlと高い値を示し、フィルタ表面が茶褐色になっていること油中金属濃度の結果、ギヤやベアリングなどの鉄系材料の摩耗、モリブデン、マグネシウム、亜鉛、リンなどの添加剤の析出が検出されたこと以上のことから判断した。
報告No.108-6005 報告No.108-0039 | 分析No.108-00106 分析No.108-00206 | 108-00206 | 前回の分析結果で、樹脂軸受交換後に潤滑油が黒化していたため、濾過の実施および摩耗の進行状況を確認することを推奨した。トライボ診断を実施し、汚染度、潤滑状態を確認する。濾過前の試料油を分析した結果、前回に比較して各データに変化がなかったことから、摩耗は安定していると判断します。これらのことは、計数汚染度がランク減少し、良好の範囲にあることSOAP／D－SOAPの結果、ホワイトメタルの主成分である錫が減少傾向あり、モリブデンが検出されていないこと以上のことから判断しました。
報告No.109-09136 報告No.112-00176 | 分析No.109-001160 分析No.112-000731 | 112-000731 | 減速機は継続使用可能な状態にあると判断します。定期的な分析凝着摩耗の進行を監視するため、定期的に分析を実施し、分析データによる摩耗の進行状況を確認することを推奨します。バックラッシによる評価トライボ診断では、バックラッシの増加量を分析結果から計算できますので、構造が確認できる図面、ギヤの形式、歯形、モジュール、歯数、歯幅、油入替後の稼働時間ならびに分解点検後の稼働時間をお知らせ下さい。計算結果をご報告いたします。フェログラフィーIs値は異常摩耗の早期発見パラメータのつで、摩耗粒子を定量化するために用います。前回同様にIs値はの乗であり、潤滑状態は正常と判断できます。摩耗粒子の形態で比較的多く観察された粒子は、潤滑状態が正常な場合に発生する摩耗粒子金属潤滑部が局部的に油膜切れを起して発生するシビア粒子でした。これらの摩耗粒子が観察された場合、潤滑部で発生している摩耗形態は、正常なマイルド摩耗潤滑状態がやや厳しい凝着摩耗であることが分かります。Iカップリング発光分光分析【SOAP-T】検出された金属元素は、SOAP-Tの結果表に示すように、鉄、リン、カルシウム、アルミニウム、ナトリウム、モリブデンでした。検出された金属元素から発生箇所を推定すると鉄・ギヤ・軸受等リン、モリブデン・オイル添加剤カルシウム、アルミニウム、ナトリウム・外部混入異物であると思われます。このうち、機械部品が摩耗したと思われる元素はのグループです。前回に比較して計数汚染度はNAS級以上からNAS級にランク低下しているものの、やや高い値でした。フェログラフィーの結果から、汚染度が高い要因は、摩耗によるものと思われます。
報告No.109-09136 報告No.113-00756 | 分析No.109-001160 分析No.113-001509 | 113-001509 | 分析の結果、前回に比較して鉄濃度は減少し、Is値は低下していることから摩耗状態は安定しており、現時点では減速機の状態は健全であると判断します。尚、現時点では良好な状態にあると判断できますが、分解点検の必要性を検討するために、後回分析を行い、本分析結果を含めた合計回のデータが健全な範囲にあるかを確認することが重要です。定期的な分析定期的な分析を実施することにより、データの変化から異常の兆候を早期に発見することが可能となります。将来的な摩耗の進行を監視するため、定期的に分析を実施することを推奨します。は、フェログラフィーおよびSOAP/D-SOAPSOAP-Tの結果から総合的に判断した結果、正常な状態にあると考えられます。フェログラフィー【異常摩耗指数：Is値】Is値は異常摩耗の早期発見パラメータのつで、摩耗粒子を定量化するために用います。前回に比較してIs値はの乗からマイナス乗に桁低下しており、摩耗状態は安定していると考えられます。フェログラフィー【定性分析：摩耗粒子および摩耗形態観察】分析結果から観察された全ての粒子量は少でした。Iカップリング発光分光分析【SOAP-T】検出された金属元素から発生箇所を推定すると、以下の通りでした。鉄、銅、錫、亜鉛・ギヤ、軸受等リン、モリブデン・添加剤カルシウム、アルミニウム、ケイ素、ナトリウム・外部混入異物
|  | 113-001970 | 対象設備は継続使用可能な状態にあると判断します。但し、摺動部が摩耗していることから、に示す内容をご確認ください。潤滑油潤滑油は油名が不明であることから、性能評価をすることが出来ませんでした。に示す内容をご確認ください。設備の点検もしくは定期的な分析SOAP-Tでクロムがppmと高い値でした。カム・カムローラ等で摩耗が発生している可能性が考えられます。また、SOAP-Tで鉄がppmと高い値で検出されたことから、シリンダライナあるいはピストンリング等で摩耗が進行している可能性があります。以上により、設備の点検もしくは定期的な分析を実施することにより、摺動部の摩耗推移を監視することを推奨します。新油の分析粘度、塩基価は、油の性能を評価するパラメータの一種です。油の性能低下は、新油との比較が必要なことから、未使用油の提供および分析による比較評価を推奨します。はフェログラフィーおよびSOAP-Tの結果から総合的に判断した結果、継続使用は可能ですが、機器の機能を保持するためにも傾向管理が有用と考えます。フェログラフィー【定量分析：Is値】Is値は異常摩耗の早期発見パラメータのつで、摩耗を定量化するために用います。Is値はの乗と高い値でした。フェログラフィー【定性分析：摩耗粒子の形態観察】比較的多く観察された粒子は、以下の通りです。正常な摩耗粒子・潤滑状態が正常なマイルド摩耗により発生。切削粒子・異物や金属表面の微小突起による切削摩耗により発生。黒錆・潤滑状態がやや厳しい凝着摩耗により発生。金属接触が厳しく、且つ、高い摩擦熱が発生していると考えられます。観察された摩耗粒子の中でも切削粒子、黒錆は、将来的な異常摩耗の進行に繋がる可能性を示唆しているため、傾向監視が必要と思われます。詳細は、別紙傾向監視が必要な摩耗粒子をご覧ください。Iカップリング発光分光分析【SOAP-T】摩耗発生箇所は、以下のように推定します。鉄、鉛、銅、クロム、アンチモン、ニッケル、錫・エンジン部品等リン、亜鉛、カルシウム・添加剤アルミニウム、ケイ素、ナトリウム、マグネシウムホウ素、モリブデン・外部混入異物コンロッドメタル或いはクランクメタル等の摩耗SOAP-Tで錫が.ppm、鉛が、アンチモンが、ニッケルがppm、銅がppm検出されたことから、コンロッドメタル或いはクランクメタル等が摩耗していると推定します。詳細は、別紙コンロッドメタル・クランクメタルの摩耗をご覧ください。カムとカムローラの摩耗SOAP-Tでクロムがppmと高い値でした。カム・カムローラ等で摩耗が発生している可能性が考えられます。固形カルシウム化合物の生成SOAP-Tでカルシウムが.検出されました。ディーゼルエンジンオイル中に検出されるカルシウムは、燃焼ガス中に含まれている硫黄分と反応して微小サイズの硫酸カルシウム、いわゆる石膏が生成されます。この影響については、別紙固形カルシウム化合物の生成をご覧ください。粘度粘度はmm/sでした。新油との比較による評価が必要です。水分はppmと当社推奨の管理限界値以下であり、良好でした。塩基価は.mgKOH/gでした。新油との比較による評価が必要です。
報告No.107-6029 報告No.107-6029 | 分析No.107-02237 分析No.107-02237 | 107-02237 | お客様からご提供のあった経緯に関する情報は以下の通りです。・年月に分解点検を実施した。・本試料油は、分解点検後の年月日に採油を実施した。本トライボ診断は、樹脂軸受が摩耗していないかを確認することを目的としました。分解点検後の試運転後に採油した試料油を分析した結果、SOAP／D－SOAPで樹脂軸受に含まれる成分のモリブデンが検出されず、樹脂軸受の摩耗は確認されませんでした。一方、観察された摩耗粒子から本試料には初期のなじみ摩耗が発生していたと考えられました。今回のようになじみ過程で切削粒子、シビア粒子、球状粒子が観察された場合は、なじみ過程が正常に終了していない場合があり、異常摩耗に進展することも懸念する必要があります。なじみ過程が正常な状態で終了した場合、切削粒子、シビア粒子、球状粒子は観察されることが少なく、従って、今回のなじみ過程では、局部的な金属接触がごく一部で発生したと考えられます。この接触が、既に正常な状態に推移しているか、或いは、進行しているのかを確認するためには、ヶ月毎にあと回の再分析を実施することを推奨します。又、摩耗粒子形態観察およびフィルタ写真で外部から混入したと思われる鉄錆、砂が多く見られました。本設備は樹脂軸受であることから、以下のことに注意が必要です。混入した異物が樹脂軸受に埋め込まれ、これによりランナー側を切削摩耗により摩耗させる混入した異物が樹脂軸受摺動面に噛み込み、樹脂側にも摩耗が発生する可能であれば早めに濾過を実施し、異物を除去することを併せて推奨します。これらのことは、異常摩耗の早期発見パラメータであるフェログラフィーのIs値がの乗と良好の範囲にあるものの、摩耗粒子形態観察の結果、異物の噛み込みにより発生する切削粒子、金属接触が厳しい場合に発生するシビア粒子、摩擦熱が高い場合に発生する球状粒子、外部から混入したと思われる鉄錆がやや多く観察されたことフィルタ写真で外部から混入したと思われる鉄錆、砂が見られたこと以上のことから判断しました。
報告No.109-09136 報告No.112-00751 | 分析No.109-001160 分析No.112-003395 | 112-003395_date130410 | 油中の水分濃度が高いことから、以下の対策を推奨します。軸受は継続使用可能な状態にあると判断します。但し、将来的な摩耗進行の有無を確認するためにも傾向監視を継続することが有効です。定期的な分析凝着摩耗の進行を監視するため、定期的に分析を実施し、分析データによる摩耗の進行状況を確認することを推奨します。はフェログラフィーおよびSOAP-Tの結果から総合的に判断した結果、継続使用は可能ですが、機器の機能を保持するためにも傾向管理が有用と考えます。フェログラフィー【定量分析：Is値】Is値は異常摩耗の早期発見パラメータのつで、摩耗粒子を定量化するために用います。前回同様に、Is値はの乗とやや高い値でした。フェログラフィー【定性分析：摩耗粒子および摩耗形態観察】分析結果から比較的多く観察された粒子は、以下の通りでした。黒錆・潤滑状態がやや厳しい凝着摩耗により発生。金属接触が厳しく、且つ、高い摩擦熱が発生していると考えられます。観察された摩耗粒子の中でも黒錆は、将来的な摩耗の進行に繋がる可能性を示唆しているため、傾向監視が必要と思われます。黒錆は、凝着摩耗に分類されます。この摩耗粒子は、摺動面で凝着、破断を繰り返し、この過程で生じる移着粒子が成長して摩耗粒子となります。そのため、摺動面では局部的に油膜切れが発生していることを示しています。この状態が継続した場合、摩耗粒子のサイズは徐々に大型化していき、設備の損傷に至る場合がありますので、傾向監視が必要です。Iカップリング発光分光分析【SOAP-T】検出された金属元素から発生箇所を推定すると、以下の通りでした。鉄、鉛、銅、錫・エンジン部品リン、亜鉛、カルシウム、モリブデン・添加剤バリウム、アルミニウム、ケイ素、ナトリウム・外部混入異物クランクメタルの摩耗前回に比較して、SOAP-Tで錫がからppmに増加していることから、クランクメタル表面に摩耗が発生していると推定されました。ディーゼルエンジンのクランクメタルは積層構造になっており、クランクメタルの最表面はホワイトメタル層が存在し、その下にニッケル層、さらにその下には銅と鉛の合金であるケルメット層が存在します。ディーゼルエンジンのメタルは、設計上、油膜が正常に形成される流体潤滑が基本であることから、通常の使用においては摩耗しにくいと思われますが、メタルの潤滑部に流体潤滑になりにくい部分が発生するとメタル表面の軟質金属部が摩耗しメタル部のすぐ下のニッケル部まで摩耗し始め、ホワイトメタル層の主成分である錫や鉛、そしてメタルの第二層のニッケルやバックメタルの銅が検出されます。今後、摩耗が進行した場合、軸受が焼付を起こす可能性があるため、注意が必要です。銅を使用した箇所の溶出・摩耗前回に比較して、SOAP-Tで銅がppmからppmに増加していました。検出された銅は、鉛と同時に検出されていることから、軸受メタル第三層のケルメット層が摩耗している可能性が考えられました。軸受メタルは、一般に再表面に錫などの軟質金属が薄層状態で存在しており、この薄層部が摩耗するとその下層部が検出されます。今回検出された金属は、錫、銅、鉛であるため、メタルは軟質金属の錫が摩耗により消滅し、ケルメット層が露出している箇所があると思われます。そのため、クランク軸、或いは、コンロッドと直接接触して焼付きを起こす可能性があることから、再分析により摩耗が進行するか、確認することを推奨島します。前回同様に計数汚染度はNAS級以上と等級に変化はなく、やや汚染されていました。フィルタ表面の異物観察で金属片、鉄錆、砂等が観察されたことから、汚染度が高い要因は、摩耗と外部混入異物の影響と思われます。前回同様に粘度、酸価、IR、塩基価の各データは良好でした。水分は前回に比較してppmからppmに減少しているものの、当社推奨の管理限界値のを超えていました。今後、水分の影響でエンジン内部に錆が発生し、その影響で摩耗が発生する懸念があります。
|  | 112-002158 | 結論対象設備は継続使用可能な状態にあると判断します。但し、潤滑油は粘度が低下しているため、以下の対策を推奨します。更油粘度低下が確認されており、潤滑部で油膜切れなどによる摩耗の発生が懸念されます。これらの予防処置として更油を推奨します。はフェログラフィーおよびSOAPの結果から総合的に判断した結果、正常な状態にあると考えられます。フェログラフィー【定量分析：Is値】Is値は異常摩耗の早期発見パラメータのつで、摩耗粒子を定量化するために用います。今回のIs値はの乗と低い値でした。フェログラフィー【定性分析：摩耗粒子および摩耗形態観察】分析結果から比較的多く観察された粒子は、以下の通りでした。正常な摩耗粒子・潤滑状態が正常なマイルド摩耗により発生。Iカップリング発光分光分析【SOAP】検出された金属元素から発生箇所を推定すると、以下の通りでした。鉄、銅・エンジン部品リン、亜鉛、カルシウム、モリブデン・添加剤アルミニウム、マグネシウム・外部混入異物水分、IR酸化度、塩基価の各データは良好でした。粘度粘度は、.mm/sと新油値のmm/sに比較して粘度変化率が-％となっており、当社推奨の管理限界値である±％を超えていました。ディーゼルエンジンオイルの粘度低下は、別紙内燃機関における粘度の低下を御覧下さい。
報告No.109-09136 報告No.112-00589 | 分析No.109-001160 分析No.112-002476 | 112-002476 | 分析の結果、潤滑油の劣化は確認されていないことから、継続使用可能な状態にあると判断します。但し、油中の汚染度がやや高く、汚染物が軌道面に噛み込み摩耗が進行することが懸念されるため、以下の対策を推奨します。軸受分析の結果、軸受は継続使用可能な状態にあると判断します。但し、疲労摩耗が発生しており、今後も摩耗の進行を傾向監視するため、以下の対策を推奨します。更油および油槽内の清掃潤滑油が汚染されていることから、油槽内は汚染されていると思われます。更油をする際には、油槽内を清掃し、更油する新油もNAS級程度の清浄な潤滑油を更油することを推奨します。定期的な分析定期的に分析を実施することにより、データの変化から異常の兆候を早期に発見することが可能となります。また、今回は対象設備の初回分析であるため、あと最低でも回分析を実施し、分析データの変化から今後の分析周期を検討することを推奨します。今後、疲労摩耗の進行が懸念されるため、出来るだけ早めに回目の分析を実施することを推奨します。はフェログラフィーおよびSOAP-Tの結果から総合的に判断した結果、継続使用は可能ですが、機器の機能を保持するためにも傾向管理が有用と考えます。フェログラフィー【定量分析：Is値】Is値は異常摩耗の早期発見パラメータのつで、摩耗粒子を定量化するために用います。今回のIs値はの乗と高い値でした。フェログラフィー【定性分析：摩耗粒子および摩耗形態観察】分析結果から比較的多く観察された摩耗粒子は、以下の通りでした。正常な摩耗粒子・潤滑状態が正常なマイルド摩耗により発生。疲労摩耗粒子・繰返し応力を受けて発生。Iカップリング発光分光分析【SOAP-T】検出された金属元素から発生箇所を推定すると、以下の通りでした。鉄、ニッケル、亜鉛・軸受等リン・添加剤カルシウム、バリウム、ナトリウム、モリブデン・外部混入異物計数汚染度は当社推奨の管理限界値以下であるものの、やや高い値でした。計数汚染度計数汚染度は、NAS級と当社推奨の管理限界値NAS級以下であるものの、やや高い値でした。重量汚染度は、.mg/mlと当社推奨の管理限界値mg/mlを超えていました。光学顕微鏡写真重量汚染度で濾過したフィルタ表面上の夾雑物を光学顕微鏡で観察した結果、金属片、鉄錆、砂等が観察されました。は良好と判断します。粘度粘度は、mm/sと新油値.mm/sに比較して、粘度変化率は-％で、当社推奨の管理限界値である±％以内であり、良好と判断します。水分は、.ppmと当社推奨の管理限界値の以下であり、良好と判断します。酸価は、.mgKOH/gと新油値.mgKOH/g以下であり、良好と判断します。IRIRチャートの結果、新油と使用油のスペクトルパターンはほぼ一致し、また、油劣化の兆候を示すカルボン酸の吸収が確認されていないことから、良好と判断します。
|  | 113-001983 | 対象設備は継続使用可能な状態にあると判断します。但し、今後の摩耗進行の有無を確認するためにも傾向監視を継続することが有効です。に示す内容をご確認ください。潤滑油潤滑油は油名が不明であることから、性能評価をすることが出来ませんでした。に示す内容をご確認ください。定期的な分析摩耗推移の傾向を把握し、摩耗進行の将来予測を行うために、定期的に分析を実施することを推奨します。新油の分析粘度、塩基価は、油の性能を評価するパラメータの一種です。油の性能低下は、新油との比較が必要なことから、未使用油の提供および分析による比較評価を推奨します。はフェログラフィーおよびSOAP-Tの結果から総合的に判断した結果、継続使用は可能ですが、機器の機能を保持するためにも傾向管理が有用と考えます。フェログラフィー【定量分析：Is値】Is値は異常摩耗の早期発見パラメータのつで、摩耗を定量化するために用います。Is値はの乗とやや高い値でした。フェログラフィー【定性分析：摩耗粒子の形態観察】比較的多く観察された粒子は、以下の通りです。正常な摩耗粒子・潤滑状態が正常なマイルド摩耗により発生。Iカップリング発光分光分析【SOAP-T】摩耗発生箇所は、以下のように推定します。鉄、鉛、銅、クロム、アンチモン、錫・エンジン部品等リン、亜鉛、カルシウム、マグネシウム・添加剤アルミニウム、ナトリウム、モリブデン・外部混入異物コンロッドメタル或いはクランクメタル等の摩耗SOAP-Tで錫がppm、鉛が、アンチモンが、銅が検出されたことから、コンロッドメタル或いはクランクメタル等が摩耗していると推定します。詳細は、別紙コンロッドメタル・クランクメタルの摩耗をご覧ください。固形カルシウム化合物の生成SOAP-Tでカルシウムがppm検出されました。ディーゼルエンジンオイル中に検出されるカルシウムは、燃焼ガス中に含まれている硫黄分と反応して微小サイズの硫酸カルシウム、いわゆる石膏が生成されます。この影響については、別紙固形カルシウム化合物の生成をご覧ください。粘度粘度はmm/sでした。新油との比較による評価が必要です。水分は.ppmと当社推奨の管理限界値以下であり、良好でした。塩基価はmgKOH/gでした。新油との比較による評価が必要です。
報告No.109-09136 報告No.113-00463 | 分析No.109-001160 分析No.113-001898 | 113-001898 | 軸受は継続使用可能な状態にあると判断します。但し、将来的な摩耗進行の有無を確認するためにも傾向監視を継続することが有効です。また、グリースはちょう度の低下が確認されました。グリースの交換ちょう度の低下が確認されたことから、グリースが硬化しており、今後、油分の流動性がなくなり、軸受等で良好な油膜が保持されにくくなることから、グリースを交換されることを推奨します。定期的な分析今後懸念される摩耗の進行を監視するため、定期的に分析を実施することを推奨します。診断結果グリースのちょう度は当社推奨の管理限界値を超えていました。ちょう度前回に比較して今回のちょう度は、からに上昇していました。当社推奨の管理下限値のを下回っていることから、グリースが硬化していることが分かりました。硬化したグリースを使用した場合、油分の流動性がなくなり、軸受等で良好な油膜が保持されにくくなる可能性があります。滴点前回に比較して今回の滴点は、からに上昇していました。新グリース値のに比較して低下しているものの、良好と判断します。酸価・IRグリースの酸化劣化は、酸価およびIRの結果から総合的に判断します。前回に比較して今回の酸価は、mgKOH/gからmgKOH/gに上昇していました。新グリース値mgKOH/g以下であり、IRの結果で酸化劣化の兆候を示すカルボン酸の吸収が確認されていないことから、良好と判断します。水分前回に比較して今回の水分は、ppmからに減少していました。新グリース値以下であり、良好の範囲にあると判断します。総合的に判断した結果、は許容範囲内にあり、機器は継続使用可能と判定しますが、摺動部の摩耗が認められたため、定期的に潤滑油分析を実施し、摩耗推移を監視することが有用と考えます。フェログラフィー【定性分析：摩耗粒子および摩耗形態観察】観察された代表的な粒子は、以下の通りでした。正常な摩耗粒子・潤滑状態が正常なマイルド摩耗により発生Iカップリング発光分光分析【SOAP-T】検出された金属元素と、想定される発生箇所は、以下の通りです。鉄、鉛、銅、クロム、アンチモン、錫、アルミニウム・軸受等リン、亜鉛、カルシウム、バリウム、アルミニウム、ケイ素、ナトリウム、マグネシウム、モリブデン・添加剤、増ちょう剤、外部混入異物等銅が比較的高い値であり、銅を使用した箇所の摩耗が懸念されます。転がり軸受の場合、保持器で銅を使用していることがあり、本軸受の保持器が銅である場合、今後、摩耗が進行することで転動体とのギャップが大きくなると共に振動が増大し、摩耗の進行につながることが懸念されます。
|  | 113-000941 | 潤滑油は重量汚染度が高く、スラッジの発生が確認されました。減速機減速機は継続使用可能であるため、分解点検の必要はないと判断します。但し、将来的な摩耗進行の有無を確認するためにも傾向監視を継続することが有効です。更油油中の汚染度が高く、スラッジの発生が確認されました。潤滑不良や、フィルタが設置されている場合、目詰まりが懸念されることから、更油を推奨します。新油との比較による評価を示す粘度、酸価のデータは新油データを基準として評価しています。今後分析を実施する場合は、使用している新油を同時に分析することをご検討下さい。定期的なトライボ診断実施定期的な分析を実施することにより、データの変化から異常の兆候を早期に発見することが可能となります。今後懸念される切削摩耗、疲労摩耗の進行を監視するため、定期的なトライボ診断の実施を推奨します。バックラッシによる評価トライボ診断では、構造が確認できる図面、ギヤの形式、歯形、モジュール、歯数、歯幅、油入替後の稼働時間ならびに分解点検後の稼働時間の情報を基に、ギヤのバックラッシの増加量を分析結果から計算し評価することが可能です。を示す粘度、酸価のデータは新油データを基準として評価しています。今後分析を実施する場合は、使用している新油を同時に分析することをご検討下さい。粘度粘度は、.mm/sでした。仮に本試料がVGの油であるとすると、粘度変化率は-％であり、当社推奨の管理限界値である±％以内にあり、良好と判断できます。水分は.ppmと当社推奨の管理限界値以下にあり、良好と判断します。酸価・IR酸価劣化の進行度は、酸価およびIRの結果から総合的に判断します。酸価は、.mgKOH/gでした。油名が不明であることから、酸価の新油値との比較ができませんでしたが、IRの結果で油劣化の兆候を示すカルボン酸の吸収が確認されていないことから、良好と判断します。重量汚染度が比較的高い値でした。SOAP-Tで油の添加剤成分であるリン、亜鉛が検出され、フィルタ表面の異物観察で表面が茶褐色であり、粘ちょう物、金属片、鉄錆、砂等が観察されたことから、汚染度が高い要因は、摩耗とスラッジ、そして外部混入異物の影響と思われます。計数汚染度計数汚染度はNAS級と当社推奨の管理限界値以下であり、良好でした。重量汚染度はmg/mlでした。光学顕微鏡写真重量汚染度で濾過したフィルタ表面上の夾雑物を光学顕微鏡で観察した結果、金属片、鉄錆、砂等が観察されました。はフェログラフィーおよびSOAP-Tの結果から総合的に判断した結果、継続使用は可能ですが、今後の機器の機能を確認するためにも傾向管理が有用と考えます。フェログラフィー【定量分析：Is値】Is値は異常摩耗の早期発見パラメータのつで、摩耗粒子を定量化するために用います。減速機の場合、潤滑状態が良好であればIs値はの乗以下となり、潤滑状態が厳しくなるにつれてIs値は上昇していきます。今回のIs値は、の乗と低い値でした。フェログラフィー【定性分析：摩耗粒子および摩耗形態観察】分析結果から観察された代表的な粒子は、以下の通りでした。切削粒子・異物や金属表面の微小突起による切削摩耗により発生。疲労摩耗粒子・繰返し応力を受けて発生。フリクションポリマ・局部的に高圧・高温となる場合に発生。鉄錆等・外部から混入したと考えられます。観察された摩耗粒子の中でも切削粒子は、将来的な摩耗の進行に繋がる可能性を示唆しているため、傾向監視が必要と思われます。減速機で切削摩耗が発生した場合、減速機内部で使用されている転がり軸受が切削摩耗により生じた軌道面の損傷が起点となって寿命が分の程度に低下することがあることから、切削摩耗には十分注意する必要があります。切削摩耗の発生原因となる混入異物が残留している場合、この異物により切削摩耗が継続して発生する可能性があります。Iカップリング発光分光分析【SOAP-T】検出された金属元素から発生箇所を推定すると、以下の通りでした。鉄、鉛、銅、錫・ギヤ、軸受等リン、亜鉛、モリブデン・添加剤カルシウム、アルミニウム、ケイ素、ナトリウム、ホウ素・外部混入異物
報告No.108-7521 報告No.108-7521 | 分析No.108-02496 分析No.108-02496 | 108-02496 | 精点Aを実施し、前回データと照合した結果、油中摩耗粒子の減少が確認されています。油中の粒子濃度は、油膜破断による発生や、油槽内などでの沈降が均衡したところで一定、いわゆる平衡状態になりますが、このバランスが崩れると増加する場合と減少する場合とに分かれます。増加した場合は、発生と減少の均衡が崩れ、摩耗の発生や外部混入混入が始まったことを示し、またこれとは反対に、減少した場合は発生量が減少しているか、或いは、減少量が大きくなっていることを示し、特に減少は、汚染状態や潤滑状態が良好であることを示唆しています。本軸受では、油中の粒子が減少する要因となるフィルタ類は設置されておらず、濾過による減少は考えられませんので、油中の摩耗粒子が減少したのは、摩耗粒子がほとんど発生せず、油槽内部での沈降があったためと考えられます。以上のことから、本軸受は摩耗の進行がなく、潤滑状態は安定した状態にあったものと判断します。一方、SOAPの結果で銅が前回のからに上昇していましたが、原因として以下の点が考えられました。油の添加剤成分である亜鉛系添加剤と銅が反応して溶出する。冷却用蛇管にフィンがついていた場合、振動により摩耗する。及びの現象が同時に起こる。これらの原因のうち、分析の結果から今回はの可能性が高いと推定されます。銅の溶出は、冷却蛇管と添加剤成分との反応で発生しますが、以下の点に注意が必要です。）冷却蛇管が溶解、又は、摩耗している場合、蛇管にピンホールが発生することへの注意が必要です。この場合、潤滑油に水分が混入しますので、水分値の増加により確認できます。）油中の銅濃度が以上になった場合、別添資料鉱油の酸化に対する金属触媒の影響に示すとおり油の劣化速度が加速しますので、銅濃度は以下で管理されることを推奨します。銅分が増加傾向を示すような場合、油種の変更が必要です。これらのことは、前回に比較して、計数汚染度はランク減少し、SOAP／D-SOAPの鉄およびモリブデン濃度に変化がないことSOAPの銅がからに上昇したこと異常摩耗の早期発見パラメータであるフェログラフィーのIs値がのマイナス乗と良好の範囲にあること以上のことから判断します。尚、潤滑油の基本特性も良好の範囲にあることから継続使用可能と判断します。但し、IRの結果でm-に当社にある新油とは異なるピークが確認されました。新油の仕様を変更した可能性がありますので、貴所で使用している新油をご提供下さい。
報告No.107-6026 報告No.107-6029 | 分析No.107-02108 分析No.107-02236 | 107-02236 | お客様からご提供のあった経緯に関する情報は以下の通りです。・年月に分解点検を実施した。・本試料油は、分解点検前の年月日に採油を実施した。本トライボ診断は、樹脂軸受が摩耗していないかを確認することを目的としました。分解点検前に採油した試料油を分析した結果、SOAP／D－SOAPで樹脂軸受に含まれる成分のモリブデンが検出されず、樹脂軸受の摩耗は確認されませんでした。又、全てのデータが良好であることから、この油は継続使用可能であり、潤滑状態も正常と判断します。
報告No.106-6023 報告No.106-4556 | 分析No.106-00388 分析No.106-01580 | 106-01580 | トライボ診断の結果、増速機は継続使用可能な状態にあると判断できるものの、スラッジや摩耗粒子の増加が確認されており、ストレーナの目詰まり発生に注意が必要である。分析の結果、前回に比較して重量汚染度がmg/mlから.mg/mlに上昇して高い値を示していた。重量汚染度の上昇原因となっている汚染物は、添加剤成分のモリブデン、マグネシウム、亜鉛、リンがスラッジとして析出し、これに摩耗で発生した鉄、銅などが混合して粘性のあるスラッジになっていると推定された。これらのことは、異常摩耗の早期発見パラメータである潤滑状態指数はの乗とやや高いものの、摩耗の形態はマイルド摩耗と呼ぶ比較的小さな粒子が大勢を占めること計数汚染度は良好の範囲にあるものの、重量汚染度が.mg/mlと高い値を示し、フィルタ表面が茶褐色になっていること油中金属濃度の結果、ギヤやベアリングなどの鉄系材料の摩耗、モリブデン、マグネシウム、亜鉛、リンなどの添加剤の析出が検出されたこと以上のことから判断した。
報告No.109-09136 報告No.112-00589 | 分析No.109-001160 分析No.112-002463 | 112-002463_date130403 | 分析の結果、潤滑油の劣化は確認されていないことから、継続使用可能な状態にあると判断します。但し、油中の汚染度が高く、汚染物が軌道面に噛み込み摩耗が進行することが懸念されるため、以下の対策を推奨します。軸受分析の結果、軸受は継続使用可能な状態にあると判断します。但し、切削摩耗や疲労摩耗が発生しており、今後も摩耗の進行を傾向監視するため、以下の対策を推奨します。更油および油槽内の清掃潤滑油が汚染されていることから、油槽内は汚染されていると思われます。更油をする際には、油槽内を清掃し、更油する新油もNAS級程度の清浄な潤滑油を更油することを推奨します。定期的な分析定期的に分析を実施することにより、データの変化から異常の兆候を早期に発見することが可能となります。また、今回は対象設備の初回分析であるため、あと最低でも回分析を実施し、分析データの変化から今後の分析周期を検討することを推奨します。今後、切削摩耗や疲労摩耗の進行が懸念されるため、出来るだけ早めに回目の分析を実施することを推奨します。異種油の混入および油名の確認分析データから新油と一致しないデータが確認されたことから、異種油の混入または油名が違っている可能性があります。油は設備の条件にあった適正な性能のものを使用することが重要であるため、異種油の混入の有無、油名を再確認することを推奨します。粘度は当社推奨の管理限界値を超え、IRチャートの結果、新油と使用油のスペクトルパターンが一致してない箇所が確認されました。粘度粘度は、.mm/sと新油値mm/sに比較して、粘度変化率は-.％で、当社推奨の管理限界値である±％を超えていました。適正な粘度範囲で使用していない場合、潤滑部で油膜切れが発生し、摩耗の進行に繋がることが懸念されます。水分は、.ppmと当社推奨の管理限界値の以下であり、良好と判断します。酸価は、.mgKOH/gと新油値.mgKOH/gに比較して高いものの、IRの結果で油劣化の兆候を示すカルボン酸の吸収が確認されていないことから、良好と判断します。IRIRチャートの結果、新油と使用油のスペクトルパターンが一致してない箇所が確認されました。異種油の混入、または油名の誤りなどが考えられます。計数汚染度は当社推奨の管理限界値に到達していました。計数汚染度計数汚染度は、NAS級と当社推奨の管理限界値NAS級に到達していました。重量汚染度は、mg/mlと当社推奨の管理限界値mg/ml以下であり、良好と判断します。光学顕微鏡写真重量汚染度で濾過したフィルタ表面上の夾雑物を光学顕微鏡で観察した結果、鉄錆、砂等が観察されました。はフェログラフィーおよびSOAP-Tの結果から総合的に判断した結果、継続使用は可能ですが、機器の機能を保持するためにも傾向管理が有用と考えます。フェログラフィー【定量分析：Is値】Is値は異常摩耗の早期発見パラメータのつで、摩耗粒子を定量化するために用います。今回のIs値はの乗と高い値でした。フェログラフィー【定性分析：摩耗粒子および摩耗形態観察】観察された代表的な摩耗粒子は、以下の通りでした。切削粒子・異物や金属表面の微小突起による切削摩耗により発生。疲労摩耗粒子・繰返し応力を受けて発生。フリクションポリマ・局部的に高圧・高温となる場合に発生。鉄錆等・外部から混入したと考えられます。観察された摩耗粒子の中でも切削粒子は、注意が必要です。摩耗形態の中でも切削摩耗は摩耗進行速度が速く、転がり軸受でこの摩耗形態が発生した場合には寿命が分の程度に低下することも知られており、切削摩耗により生じた軌道面の損傷が起点となって、転がり軸受の寿命となるフレーキングに進展することから、傾向監視が必要です。Iカップリング発光分光分析【SOAP-T】検出された金属元素から発生箇所を推定すると、以下の通りでした。鉄、ニッケル、亜鉛・軸受等カルシウム、ナトリウム、モリブデン・外部混入異物
報告No.109-09136 | 分析No.109-001160 | 112-003197 | 潤滑油および対象機器は継続使用可能な状態にあり、保守サイクルおよび手法は問題ないと判断します。但し、油中の水分濃度および汚染度が高いことから、将来的な摩耗進行の有無を確認するためにも傾向監視を継続することが有効です。定期的な分析定期的な分析を実施することにより、データの変化から異常の兆候を早期に発見することが可能となります。今後懸念される摩耗の進行を監視するため、定期的に分析を実施することを推奨します。水分の濃度の調整今後、水分の影響で油槽内に錆が発生し、その影響で摩耗が発生する懸念があるため、水分除去を推奨します。新油との比較による評価を示す粘度、酸価、IRのデータは新油データを基準として評価しています。今回は油名が不明であったため判断できませんでしたが、今後評価する場合は、使用している新油を同時に分析することをご検討下さい。フェログラフィーおよびSOAP/D-SOAPのデータから総合的に解析した結果、継続使用は可能ですが、機器の機能を保持するためにも傾向管理が有用と考えます。フェログラフィー【定量分析：Is値】Is値は異常摩耗の早期発見パラメータのつで、摩耗程度を定量化するために用います。今回のIs値はの乗と、高い値でした。フェログラフィー【定性分析：摩耗粒子および摩耗形態観察】分析結果から比較的多く観察された粒子は、以下の通りでした。フリクションポリマ・局部的に高圧・高温となる場合に発生。Iカップリング発光分光分析【SOAP/D-SOAP】検出された金属元素から発生箇所を推定すると、以下の通りでした。鉄、銅、アンチモン、ニッケル、錫、亜鉛・軸受等モリブデン・添加剤リン、カルシウム、バリウム、アルミニウム、ナトリウム・外部混入異物計数汚染度計数汚染度はNAS級以上と当社推奨の管理限界値を超えていました。水分はppmと当社推奨の管理限界値のを超えていました。今後、水分の影響で油槽内に錆が発生し、その影響で摩耗が発生する懸念があります。潤滑油の劣化状態粘度粘度は.mm/sと新油カタログ値.mm/sに比較して、粘度変化率は+％であり、当社推奨の管理限界値である±％以内にあり、良好と判断します。酸価はmgKOH/gでした。IRの結果で、油劣化の兆候を示すカルボン酸の吸収ピークが確認されていないことから、良好と判断します。IRIRの結果、油劣化の兆候を示すカルボン酸の吸収ピークが確認されていないことから、良好と判断します。
|  | 112-002892 | はフェログラフィーおよびSOAP-Tの結果から総合的に判断した結果、継続使用は可能ですが、機器の機能を保持するためにも傾向管理が有用と考えます。フェログラフィー【定量分析：Is値】Is値は異常摩耗の早期発見パラメータのつで、摩耗粒子を定量化するために用います。今回のIs値はの乗と高い値でした。フェログラフィー【定性分析：摩耗粒子および摩耗形態観察】分析結果から比較的多く観察された粒子は、以下の通りでした。疲労摩耗粒子・繰返し応力を受けて発生。Iカップリング発光分光分析【SOAP-T】検出された金属元素から発生箇所を推定すると、以下の通りでした。鉄、鉛、銅、ニッケル、錫・ギヤ、軸受等リン、モリブデン・添加剤カルシウム、ナトリウム・外部混入異物バックラッシご提供いただいた減速機に関する情報から遊星歯車機構であることが分かりました。遊星歯車は、太陽歯車、内歯車、そして遊星歯車から構成されています。遊星歯車の数は、～個程度が一般的です。仮に個とした場合、遊星歯車と内歯車、遊星歯車と太陽歯車の接触点は合計で箇所となります。今回の情報から、遊星歯車の数が不明でしたので遊星歯車の数を、油量をLと仮定し、この部分のバックラッシを求めました。その結果、平均的に摩耗が発生していたと仮定した場合、バックラッシの増加量は以下の通りと推定されます。表バックラッシ増加量接触箇所 接触点 バックラッシ増加量 太陽歯車-遊星歯車 約. 遊星歯車-内歯 約. ．粘度、水分、酸価の各データは良好でした。
報告No.109-09136 報告No.113-00093 | 分析No.109-001160 分析No.113-000371 | 113-000371_date130621 | 分析の結果、油の劣化は確認されていないものの、油中の汚染度が高いことから、以下の対策を推奨します。軸受分析の結果、軸受は継続使用可能な状態にあると判断します。但し、将来的な摩耗進行の有無を確認するためにも傾向監視を継続することが有効です。更油油中の汚染度が高いことから、摩耗粒子や異物等が軸受軌道面に噛み込むことによる摩耗の進行が懸念されるため、設備油量が少ないことから、更油を推奨します。定期的な分析および分析周期の検討定期的に分析を実施することにより、データの変化から異常の兆候を早期に発見することが可能となります。また、今回は対象設備の初回分析であるため、あと最低でも回分析を実施し、分析データの変化から今後の分析周期を検討することを推奨します。今後、凝着摩耗の進行が懸念されるため、出来るだけ早めに回目の分析を実施することを推奨します。はフェログラフィーおよびSOAP-Tの結果から総合的に判断した結果、継続使用は可能ですが、機器の機能を保持するためにも傾向管理が有用と考えます。フェログラフィー【定量分析：Is値】Is値は異常摩耗の早期発見パラメータのつで、摩耗程度を定量化するために用います。今回のIs値はの乗とやや高い値でした。フェログラフィー【定性分析：摩耗粒子および摩耗形態観察】分析結果から比較的多く観察された摩耗粒子は、以下の通りでした。銅系シビア粒子・潤滑状態がやや厳しい凝着摩耗により発生。金属潤滑部が局部的に油膜切れを起していると考えられます。フリクションポリマ・局部的に高圧・高温となる場合に発生。鉄錆・外部から混入したと考えられます。観察された摩耗粒子の中でも銅系シビア粒子は、注意が必要です。銅系シビア粒子、凝着摩耗に分類されます。これらの摩耗粒子は、軸受軌道面で凝着、破断を繰り返し、この過程で生じる移着粒子が成長して摩耗粒子となります。そのため、軸受軌道面では局部的に油膜切れが発生していることを示しています。この状態が継続した場合、摩耗粒子のサイズは徐々に大型化していき、設備の損傷に至る場合がありますので、傾向監視が必要です。Iカップリング発光分光分析【SOAP-T】検出された金属元素から発生箇所を推定すると、以下の通りでした。鉄、銅、錫、亜鉛・軸受等リン、モリブデン・添加剤カルシウム、アルミニウム、ナトリウム・外部混入異物銅がppmと比較的高い値でした。銅を使用した箇所は、転がり軸受の保持器である場合があります。軸受保持器に銅を使用している場合、今後、保持器の摩耗が進行することで転動体とのギャップが大きくなると共に振動が増大し、更なる摩耗の進行につながることが懸念されます。計数汚染度は、NAS級以上と当社推奨の管理限界値を超えていました。SOAP-Tで油の添加剤成分であるリンが検出され、フィルタ表面の異物観察で表面が茶褐色で鉄錆、砂等が観察されたことから、汚染度が高い要因は、摩耗とスラッジ、そして外部混入異物の影響と思われます。粘度、水分、酸化、IRの各データは良好でした。
|  | 112-002894 | はフェログラフィーおよびSOAP-Tの結果から総合的に判断した結果、継続使用は可能ですが、機器の機能を保持するためにも傾向管理が有用と考えます。フェログラフィー【定量分析：Is値】Is値は異常摩耗の早期発見パラメータのつで、摩耗粒子を定量化するために用います。今回のIs値はの乗とやや高い値でした。フェログラフィー【定性分析：摩耗粒子および摩耗形態観察】分析結果から比較的多く観察された粒子は、以下の通りでした。疲労摩耗粒子・繰返し応力を受けて発生。Iカップリング発光分光分析【SOAP-T】検出された金属元素から発生箇所を推定すると、以下の通りでした。鉄、銅、ニッケル・ギヤ、軸受等リン、モリブデン・添加剤カルシウム、ナトリウム・外部混入異物バックラッシご提供いただいた減速機に関する情報から遊星歯車機構であることが分かりました。遊星歯車は、太陽歯車、内歯車、そして遊星歯車から構成されています。遊星歯車の数は、～個程度が一般的です。仮に個とした場合、遊星歯車と内歯車、遊星歯車と太陽歯車の接触点は合計で箇所となります。今回の情報から、遊星歯車の数が不明でしたので遊星歯車の数を、油量をLと仮定し、この部分のバックラッシを求めました。その結果、平均的に摩耗が発生していたと仮定した場合、バックラッシの増加量は以下の通りと推定されます。表バックラッシ増加量接触箇所 接触点 バックラッシ増加量 太陽歯車-遊星歯車 約. 遊星歯車-内歯 約. ．粘度、水分、酸価の各データは良好でした。
|  | 113-001664 | 分析の結果、潤滑油の劣化は確認されなかったことから、継続使用可能と判断します。対象設備分析の結果。対象設備は継続使用可能な状態にあると判断します。但し、将来的な摩耗進行の有無を確認するためにも傾向監視を継続することが有効です。摩耗の監視今後のクランクメタル、ピストンリングなどの摩耗の進行を監視するために、定期的に分析を実施し、進行状況を確認されることを推奨します。は、フェログラフィーおよびSOAPの結果から総合的に判断した結果、継続使用は可能ですが、今後の機器の機能を確認するためにも傾向管理が有用と考えます。フェログラフィー【定量分析：Is値】Is値は異常摩耗の早期発見パラメータのつで、摩耗粒子を定量化するために用います。前回に比較してIs値はの乗から変化はないものの、やや高い値でした。フェログラフィー【定性分析：摩耗粒子および摩耗形態観察】分析結果から観察された代表的な粒子は、以下の通りでした。正常な摩耗粒子・潤滑状態が正常なマイルド摩耗により発生。切削粒子・異物や金属表面の微小突起による切削摩耗により発生。シビア粒子・潤滑状態がやや厳しい凝着摩耗により発生。金属潤滑部が局部的に油膜切れを起していると考えられます。観察された摩耗粒子の中でも切削粒子、シビア粒子は、注意が必要です。切削摩耗は、他の摩耗形態に比較して摩耗進行速度が速く注意が必要で、定期的なトライボ診断による状態監視が必要と考えます。切削摩耗の原因となる混入異物が残留している場合、この異物により切削摩耗が継続して発生する可能性があります。シビア粒子は、凝着摩耗に分類されます。この摩耗粒子は、摺動面で凝着、破断を繰り返し、この過程で生じる移着粒子が成長して摩耗粒子となります。そのため、摺動面では局部的に油膜切れが発生していることを示しています。この状態が継続した場合、摩耗粒子のサイズは徐々に大型化していき、設備の損傷に至る場合がありますので、傾向監視が必要です。Iカップリング発光分光分析【SOAP】検出された金属元素から発生箇所を推定すると、以下の通りでした。鉛、ニッケル・エンジン部品リン、亜鉛、カルシウム、マグネシウム、モリブデン・添加剤アルミニウム、ケイ素、ナトリウム・外部混入異物粘度、水分、塩基価は良好でした。
|  | 113-000035 | 前回の機器停止直後採油の結果に比較して、今回は機器停止中採油であるにもかかわらず、鉄濃度がppmからppmに増加していることから、摩耗の進行が懸念されます。また、異物の噛み込みにより発生する切削摩耗は比較的少なかったものの、機器停止中の採油のため摩耗粒子が沈降し、補足されていない可能性があるので、以下の対策を推奨します。最適な採油方法による再分析本試料油は、機器停止中に点検口から採油されているため、分析データが低濃度に出ていると推定されます。正確なデータによる診断を行うためにも、運転中もしくは停止直後の油槽中層部から実施し、再度分析を行うことを推奨します。はフェログラフィーおよびSOAP-Tの結果から総合的に判断した結果、機器の機能を確認するためにも傾向管理が有用と考えます。フェログラフィー【定量分析：Is値】Is値は異常摩耗の早期発見パラメータのつで、摩耗粒子を定量化するために用います。前回に比較してIs値はの乗からの乗と、やや高い値でした。フェログラフィー【定性分析：摩耗粒子および摩耗形態観察】分析結果から観察された代表的な粒子は、以下の通りでした。黒錆・潤滑状態がやや厳しい凝着摩耗により発生。金属接触が厳しく、且つ、高い摩擦熱が発生していると考えられます。疲労摩耗粒子・繰返し応力を受けて発生。観察された摩耗粒子の中でも黒錆は、将来的な摩耗の進行に繋がる可能性を示唆しているため、傾向監視が必要と思われます。黒錆は、凝着摩耗に分類されます。この摩耗粒子は、摺動面で凝着、破断を繰り返し、この過程で生じる移着粒子が成長して摩耗粒子となります。そのため、摺動面では局部的に油膜切れが発生していることを示しています。この状態が継続した場合、摩耗粒子のサイズは徐々に大型化していき、設備の損傷に至る場合がありますので、傾向監視が必要です。Iカップリング発光分光分析【SOAP-T】検出された金属元素から発生箇所を推定すると、以下の通りでした。鉄、銅、錫、亜鉛・ギヤ、軸受等リン・添加剤カルシウム、ケイ素、ナトリウム、ホウ素、モリブデン・外部混入異物今回は停止中の採油にも関わらず、前回に比較して鉄濃度がppmからppmに増加していることから、摩耗が進行していることが推定されるため、最適な採油方法で再度分析することを推奨します。
報告No.109-09136 報告No.112-00660 | 分析No.109-001160 分析No.112-003051 | 112-003051_date130313 | 潤滑油の劣化は確認されていないものの、汚染度が高い値であることがわかりました。当該機は分解後および油入替後から今回までの稼働時間が短く、また、提供して頂いた新油が比較的高い汚染状態であることから、実機の汚染度が高い要因は、汚染度がやや高い新油を使用したことに加え、極微小領域から摩耗粒子が発生したためと思われます。減速機油中異物の影響で発生する切削摩耗や、繰返し応力を受けて発生する疲労摩耗が見られました。通常、継続運転している設備は、運転開始直後に金属同士がなじむ過程があり、その後正常な油膜が形成されて、問題がなければ安定期に入ります。設備の稼働率が低い場合など、停止期間が長いと潤滑油膜は殆どなくなり、再稼動する際に油膜切れを起こしやすい状態になります。今回観察された摩耗粒子は、このような状況で発生したと推定されます。しかし、これらは極微小域に限られることから、摩耗は正常と判断できます。以上より、減速機は継続使用可能な状態にあると判定します。濾過油中の汚染度が高いことから、摩耗粒子や異物等がギヤ歯面や軌道面に噛み込むことによる摩耗の進行が懸念されるため、濾過を推奨します。定期的な分析および分析周期の検討定期的に分析を実施することにより、データの微小な変化から異常の兆候を早期に発見することが可能となります。今後、寿命予測を行うには、今回データを含め少なくとも回の分析データが必要となります。当該機は、年間稼働率が低いことから、採油の機会を検討するのは難しいところがありますが、あと最低でも回分析を実施し、寿命予測を行うと共に分析周期を検討することを推奨します。減速機の摩耗状態フェログラフィーおよびSOAP-Tのデータから総合的に解析した結果、減速機は健全であり、継続使用可能と評価できますが、引続き減速機の機能が保持されていることを確認するためにも、潤滑油診断による傾向管理が有用と考えます。フェログラフィー【定量分析：Is値】Is値は異常摩耗の早期発見パラメータのつで、摩耗程度を定量化するために用います。今回のIs値はの乗と高い値でした。フェログラフィー【定性分析：摩耗粒子および摩耗形態観察】分析結果から比較的多く観察された摩耗粒子は、以下の通りでした。正常な摩耗粒子・潤滑状態が正常なマイルド摩耗により発生。切削粒子・異物や金属表面の微小突起に起因する切削摩耗により発生。疲労摩耗粒子・繰返し応力を受けて発生。フリクションポリマ・局部的に高圧・高温となる場合に発生。観察された摩耗粒子の中でも切削粒子は、将来的な摩耗の進行に繋がる可能性を示唆しているため、傾向監視が必要と思われます。減速機で切削摩耗が発生した場合、減速機内部で使用されている転がり軸受が切削摩耗により生じた軌道面の損傷が起点となって、寿命が分の程度に低下することがあることから、切削摩耗には十分注意する必要があります。切削摩耗の発生原因となる混入異物が残留している場合、この異物により切削摩耗が継続して発生する可能性があります。Iカップリング発光分光分析【SOAP-T】検出された金属元素から、摩耗粒子の発生箇所は、以下のように推定できました。鉄、鉛、銅、クロム、ニッケル、錫、亜鉛・ギヤ、軸受等リン、モリブデン・添加剤カルシウム、バリウム、アルミニウム、ナトリウム・外部混入異物鉛を使用した箇所の溶出・摩耗SOAP-Tの結果、鉛が.ppm検出されました。鉛が検出される要因は、鉛を使用した部分の溶出・摩耗潤滑油の添加剤防錆剤歯当たりの確認で使用する光明丹であることが考えられます。～について検討しました。亜鉛系添加剤を使用している潤滑油で鉛が検出される場合、潤滑系統内でこれらの金属が亜鉛系添加剤の影響により溶出することが知られています。今回の検出は、この溶出と摩耗の双方によるものと考えられます。ご提供頂いたボンノックMの新油データには、鉛が添加剤として含まれていないことから、ではないと思われます。防錆剤は鉛を含んでおり、この防錆剤を塗布している箇所が溶出している可能性があります。点検で組み立て後に歯当たりの検査を実施した場合、光明丹をギヤに塗布して検査することがあります。この光明丹は鉛丹とも呼ばれ、主成分が鉛であることから、この光明丹がギヤに残っており、潤滑油に溶解して検出された可能性があります。上記のであれば問題ないと思われますが、、であれば、防錆剤を塗布した箇所や材質で鉛を使用した箇所を特定する必要があると思われます。バックラッシご提供いただいた減速機に関する情報からハスバ歯車の組み合わせの段減速機構であり、この歯車の構成から接触点箇所のバックラッシを求めました。尚、不明な部分がありましたので、モジュールを、歯幅をmmと仮定しました。ギヤのバックラッシの増加量を求めた結果、接触点箇所でバックラッシの増加量は、最も大きい箇所で約μmと推定されます。バックラッシ増加分の上限値は、メーカにより差異はあるものの、当社の推奨するバックラッシは、一般に推奨されるμmを管理目安にしています。この値に比較して十分に小さい値です。計数汚染度は当社推奨の管理限界値を超えていました。計数汚染度計数汚染度は、NAS級以上と当社推奨の管理限界値NAS級を超えていました。重量汚染度は、mg/mlでした。光学顕微鏡写真供試油を濾過したフィルタ表面上の夾雑物を光学顕微鏡で観察した結果、茶褐色の粘ちょう物、金属片、鉄錆、砂等が観察されました。は良好と判断します。粘度新油に対する粘度変化率は+％でした。これは、当社推奨の管理限界値である±％以内であり、良好と判断します。水分は、と当社推奨の管理限界値の以下であり、良好と判断します。酸価は、.mgKOH/gと新油値.mgKOH/g以下であり、良好と判断します。IRIRチャートの結果、新油と使用油のスペクトルパターンはほぼ一致し、また、油劣化の兆候を示すカルボン酸の吸収ピークが確認されていないことから、良好と判断します。
報告No.109-09136 | 分析No.109-001160 | 113-001961 | 減速機減速機は継続使用可能な状態にあると判断します。但し、将来的な摩耗進行の有無を確認するためにも傾向監視を継続することが有効です。に示す内容をご確認ください。潤滑油潤滑油は油名が不明であることから、性能評価をすることが出来ませんでした。に示す内容をご確認ください。定期的な分析切削摩耗および凝着摩耗の進行が懸念されるため、定期的に分析を行い、摩耗劣化の推移を監視することを推奨します。新油の分析粘度、酸価は、油の性能を評価するパラメータの一種です。油の性能低下は、新油との比較が必要なことから、未使用油の提供および分析による比較評価を推奨します。はフェログラフィーおよびSOAP-Tの結果から総合的に判断した結果、継続使用は可能ですが、機器の機能を保持するためにも傾向管理が有用と考えます。フェログラフィー【定量分析：Is値】Is値は異常摩耗の早期発見パラメータのつで、摩耗を定量化するために用います。Is値はの乗と低い値でした。フェログラフィー【定性分析：摩耗粒子の形態観察】比較的多く観察された粒子は、以下の通りです。正常な摩耗粒子・潤滑状態が正常なマイルド摩耗により発生。切削粒子・異物や金属表面の微小突起による切削摩耗により発生。シビア粒子・潤滑状態がやや厳しい凝着摩耗により発生。金属潤滑部が局部的に油膜切れを起していると考えられます。疲労摩耗粒子・繰返し応力を受けて発生。観察された摩耗粒子の中でも切削粒子、シビア粒子は、将来的に異常摩耗へ進展する可能性を示唆しているため、傾向監視が必要と思われます。詳細は、別紙傾向監視が必要な摩耗粒子をご覧ください。Iカップリング発光分光分析【SOAP-T】摩耗発生箇所は、以下のように推定します。鉄、鉛、銅、アンチモン、錫・ギヤ、軸受等リン、亜鉛・添加剤カルシウム、バリウム、ナトリウム、マグネシウム、モリブデン・外部混入異物粘度粘度はmm/sでした。尚、本試料油の粘度グレードはVGであることから、VGのデータを基に評価すると、粘度変化率は-％で、当社推奨の管理限界値である±％以内であり、良好でした。新油との比較による評価が必要です。水分はppmと当社推奨の管理限界値以下であり、良好でした。酸価は.mgKOH/gでした。新油との比較による評価が必要です。
|  | 113-001746 | グリース分析の結果、軸受は継続使用可能と判断します。但し、将来的な摩耗進行の有無を確認するためにも傾向監視を継続することが有効です。尚、振動調査傾向管理記録表のデータとISOの基準に比較すると、本設備の出力がkW以上と仮定した場合は問題ない振動値であり、kW以下と仮定すると、長期運転には問題がある振動値でした。但し、.からの振動値の傾向をみると、大きな変化はなく、増加傾向がみられないことから、直ちに異常とは考えられないため、今後も振動値の傾向監視を継続することが有効です。定期的な分析今後懸念される凝着摩耗の進行を監視するため、定期的に分析を実施することを推奨します。新グリースとの比較による評価グリースの物理的性状を示すちょう度、適点、酸価のデータは新グリースのデータを基準として評価しています。今回はグリース名が不明であり、比較による評価ができませんでしたが、今後分析を実施する場合は、使用している新グリースを同時に分析することをご検討下さい。はフェログラフィーおよびSOAP-Tの結果から総合的に判断した結果、継続使用は可能ですが、機器の機能を保持するためにも傾向管理が有用と考えます。フェログラフィー【定性分析：摩耗粒子および摩耗形態観察】分析結果から観察された代表的な粒子は、以下の通りでした。シビア粒子・潤滑状態がやや厳しい凝着摩耗により発生。金属潤滑部が局部的に油膜切れを起していると考えられます。黒錆・潤滑状態がやや厳しい凝着摩耗により発生。局部的に金属接触が厳しく、且つ、高い摩擦熱が発生していると考えられます。観察された摩耗粒子の中でもシビア粒子、黒錆は、将来的な異常摩耗の進行に繋がる可能性を示唆しているため、傾向監視が必要と思われます。詳細は、別紙傾向監視が必要な摩耗粒子をご覧ください。Iカップリング発光分光分析【SOAP-T】検出された金属元素から発生箇所を推定すると、以下の通りでした。鉄、鉛、銅、クロム、アンチモン、ニッケル、錫、亜鉛・軸受等リン、亜鉛、カルシウム、バリウム、アルミニウム、ケイ素、ナトリウム、マグネシウム、モリブデン・添加剤、増ちょう剤、外部混入異物等グリースのちょう度ちょう度はでした。グリース名が不明であり、新グリース値との比較による評価はできません。但し、本グリースのちょう度番号が号であり、号グリースのちょう度範囲が～であることから、本グリースのちょう度はやや硬化しているとかんがえられます。適点適点はでした。酸価・IR酸価は.mgKOH/gでした。グリース名が不明であり、新グリース値との比較による評価はできませんが、IRの結果で油劣化の兆候を示すカルボン酸の吸収が確認されていないことから、良好と判断します。
報告No.109-09136 報告No.112-00092 | 分析No.109-001160 分析No.112-000316 | 112-000316_date120531 | 潤滑油および軸受は継続使用可能な状態にあると判断します。但し、今後も摩耗の進行を傾向監視するため、以下の対策を推奨します。定期的な分析摩耗の進行を監視するため、定期的に分析を実施し、分析データによる摩耗の進行状況を確認することを推奨します。新油との比較による評価を示す粘度、酸価のデータは新油データを基準として評価しています。今回は当社に新油データがなかったためカタログ値で判断しましたが、今後評価する場合は、充填用の新油を同時に分析することをご検討下さい。フェログラフィーIs値は異常摩耗の早期発見パラメータのつで、摩耗粒子を定量化するために用います。今回のIs値はの乗であり、潤滑状態はやや厳しいと判断できます。摩耗粒子の形態で比較的多く観察された粒子は、潤滑状態が正常な場合に発生する摩耗粒子でした。これらの摩耗粒子が観察された場合、潤滑部で発生している摩耗形態は、正常なマイルド摩耗であることが分かります。Iカップリング発光分光分析【SOAP-T】検出された金属元素は、SOAP-Tの結果表に示すように、鉄、銅、アンチモン、ニッケル、リン、カルシウム、アルミニウム、ナトリウム、モリブデンでした。検出された金属元素から発生箇所を推定すると鉄、銅、アンチモン、ニッケル・軸受等リン、モリブデン・オイル添加剤カルシウム、アルミニウム、ナトリウム・外部混入異物であると思われます。このうち、機械部品が摩耗したと思われる元素はのグループです。計数汚染度は当社推奨の管理限界値に到達していました。フィルタ表面の異物観察で鉄錆、砂等が観察されたことから、汚染度が高い要因は、摩耗と外部混入異物の影響と思われます。水分、IRの各データは良好でした。尚、粘度は当社にある粘度計の測定範囲を超えているため、測定不能でした。酸価は.mgKOH/gと新油カタログ値のmgKOH/g以下にあり、良好と判断します。
報告No.109-09136 報告No.112-00632 | 分析No.109-001160 分析No.112-002778 | 112-002778 | 分析の結果、粘度が新油に比較して％上昇し、当社推奨の管理上限を大きく超えていることがわかりました。酸価と塩基価が正常であることから潤滑油自体の劣化による粘度上昇ではないと判断できます。油名の間違いでなければ、使用機器には適正な粘度を使用することが望ましいことから、可能であれば更油を推奨します。対象設備分析の結果で、油中金属に銅、ニッケル、錫が検出されました。検出された成分比から、これらの金属はクランクメタル、或いは、コンロッドメタルが摩耗して発生していると推定されました。検出された濃度が低濃度であることから、現在のところ対象設備は継続使用可能な状態にあると判断します。更油本試料油が、油名の相違によるものであれば、適正粘度を使用するという観点から更油が必要です。また、劣化している過程にある場合、粘度は一端上昇し始めると劇的に上昇することもあるため、今後は比較的短い周期で傾向監視を実施することが大切です。また、粘度上昇により粘性抵抗が増大して油温も上昇しやすくなり、油劣化の影響で油中の酸成分により金属表面が腐食することがあるため、更油を推奨します。定期的な分析および分析周期の検討トライボ診断では、定期的に分析を実施することにより、データの変化から異常の兆候を早期に発見することが可能となります。また、今回は対象設備の初回分析であるため、あと最低でも回分析を実施し、分析データの変化から今後の分析周期を検討することを推奨します。最適な採油方法本試料油は、機器停止中にオイルパンから採油されているため、分析データが低濃度に出ていると推定されます。正確なデータによる診断を行うためにも、今後の採油は、極力運転中もしくは停止直後の油槽中層部から実施されることを推奨します。はフェログラフィーおよびSOAP-Tの結果から総合的に判断した結果、継続使用は可能ですが、機器の機能を保持するためにも傾向管理が有用と考えます。フェログラフィー【定量分析：Is値】Is値は異常摩耗の早期発見パラメータのつで、摩耗粒子を定量化するために用います。今回のIs値はの乗とやや高い値でした。フェログラフィー【定性分析：摩耗粒子および摩耗形態観察】分析結果から比較的多く観察された摩耗粒子は、以下の通りでした。正常な摩耗粒子・潤滑状態が正常なマイルド摩耗により発生。切削粒子・異物や金属表面の微小突起による切削摩耗により発生。シビア粒子・潤滑状態がやや厳しい凝着摩耗により発生。金属潤滑部が局部的に油膜切れを起していると考えられます。観察された摩耗粒子の中でも切削粒子、シビア粒子は、注意が必要です。切削摩耗は、他の摩耗形態に比較して摩耗進行速度が速く注意が必要で、定期的なトライボ診断による状態監視が必要と考えます。切削摩耗の原因となる混入異物が残留している場合、この異物により切削摩耗が継続して発生する可能性があります。シビア粒子は、凝着摩耗に分類されます。この摩耗粒子は、摺動面で凝着、破断を繰り返し、この過程で生じる移着粒子が成長して摩耗粒子となります。そのため、軌道面では局部的に油膜切れが発生していることを示しています。この状態が継続した場合、摩耗粒子のサイズは徐々に大型化していき、最終的に軸受の損傷に至る場合があります。Iカップリング発光分光分析【SOAP-T】検出された金属元素から発生箇所を推定すると、以下の通りでした。鉄、銅、ニッケル、錫・エンジン部品リン、亜鉛、カルシウム、ナトリウム、モリブデン・添加剤マグネシウム・外部混入異物マグネシウムの検出SOAP-Tでマグネシウムがppm検出されました。ご提供頂いた新油には、マグネシウムが含まれていないことから、異種油が混入したか、または添加剤を投与した可能性が考えられます。現状は、潤滑油の劣化やスラッジの発生等は確認されていないことから、問題はないと思われます。計数汚染度計数汚染度は、NAS級とやや汚染されていました。フィルタ表面の異物観察で金属片、鉄錆、砂等が観察されたことから、汚染度が高い要因は、摩耗と外部混入異物の影響と思われます。粒度分布粒度分布は.～μmの範囲にあり、.μmにピークが確認されました。μm以下の粒子が多いことから、燃焼して発生したすす等であることが分かります。水分、酸価、塩基価、RBOTの各データは良好でした。粘度粘度は、mm/sと新油値mm/sに比較して粘度変化率が+％となっており、当社推奨の管理限界値である±％を超えていました。潤滑油は、熱の影響を受けて劣化している場合、粘度は、一端上昇し始めると劇的に上昇することもあるため、今後は比較的短い周期で傾向監視を実施することが大切です。粘度の上昇要因は、別紙エンジンオイルの粘度上昇メカニズムをご覧ください。
報告No.109-09136 報告No.112-00589 | 分析No.109-001160 分析No.112-002450 | 112-002450_date130409 | 分析の結果、潤滑油の劣化はなく、汚染度は良好な範囲にあることから、継続使用可能な状態にあると判断します。減速機分析の結果、減速機は継続使用可能な状態にあると判断します。但し、切削摩耗や疲労摩耗が発生しており、今後も摩耗の進行を傾向監視するため、以下の対策を推奨します。定期的な分析定期的に分析を実施することにより、データの変化から異常の兆候を早期に発見することが可能となります。また、今回は対象設備の初回分析であるため、あと最低でも回分析を実施し、分析データの変化から今後の分析周期を検討することを推奨します。今後、切削摩耗や疲労摩耗の進行が懸念されるため、出来るだけ早めに回目の分析を実施することを推奨します。は、劣化はなく良好と判断します。粘度粘度は、.mm/sと新油値mm/sに比較して、粘度変化率は+％で、当社推奨の管理限界値である±％以内であり、良好と判断します。水分は、ppmと当社推奨の管理限界値の以下であり、良好と判断します。酸価は、.mgKOH/gと新油値.mgKOH/gに比較して変化はなく、良好と判断します。IRIRチャートの結果、新油と使用油のスペクトルパターンはほぼ一致し、また、油劣化の兆候を示すカルボン酸の吸収が確認されていないことから、良好と判断します。は清浄で、良好と判断します。計数汚染度計数汚染度は、NAS級と当社推奨の管理限界値NAS級以下であり、良好と判断します。重量汚染度は、.mg/mlでした。光学顕微鏡写真重量汚染度で濾過したフィルタ表面上の夾雑物を光学顕微鏡で観察した結果、金属片、鉄錆、砂等が観察されました。はフェログラフィーおよびSOAP-Tの結果から総合的に判断した結果、継続使用は可能ですが、機器の機能を保持するためにも傾向管理が有用と考えます。フェログラフィー【異常摩耗指数：Is値】Is値は異常摩耗の早期発見パラメータのつで、摩耗粒子を定量化するために用います。今回のIs値はの乗とやや高い値でした。フェログラフィー【定性分析：摩耗粒子および摩耗形態観察】観察された摩耗粒子は、以下の通りでした。切削粒子・異物や金属表面の微小突起による切削摩耗により発生。疲労摩耗粒子・繰返し応力を受けて発生。フリクションポリマ・局部的に高圧・高温となる場合に発生。観察された摩耗粒子の中でも切削粒子は、注意が必要です。減速機で切削摩耗が発生した場合、減速機内部で使用されている転がり軸受が切削摩耗により生じた軌道面の損傷が起点となって、寿命が分の程度に低下することがあることから、切削摩耗には十分注意する必要があります。切削摩耗の発生原因となる混入異物が残留している場合、この異物により切削摩耗が継続して発生する可能性があります。Iカップリング発光分光分析【SOAP-T】検出された金属元素から発生箇所を推定すると、以下の通りでした。鉄、鉛、ニッケル・ギヤ、軸受等リン、モリブデン・添加剤カルシウム、アルミニウム、ナトリウム・外部混入異物バックラッシご提供いただいた減速機に関する情報からハスバ歯車の組み合わせの段減速機構であり、この歯車の構成から接触点箇所のバックラッシを求めました。尚、油量が不明でしたので、Lと仮定しました。ギヤのバックラッシの増加量を求めた結果、接触点箇所でバックラッシの増加量は、約.μmと推定されます。バックラッシ増加分の上限値は、メーカにより差異はあるものの、当社の推奨するバックラッシは、一般に推奨されるμmを管理目安にしています。この値に比較して十分に小さい値です。
|  | 113-001721 | 対象設備は、エンジンオイルの添加剤が化学反応により析出したカルシウム化合物がppmとやや高濃度で検出されました。このカルシウム化合物は、軸受で使用されているホワイトメタルよりやや高い硬度であるため軸受表面を摩耗させる原因となります。摩耗の促進要因となるカルシウム化合物を除去し、また錆の発生の要因となる水分濃度も高いことから更油が必要と判断します。更油および次回点検でピストンリングの点検水分濃度が高く、水分の影響により金属表面で腐食摩耗が発生し、発生した鉄錆等の粒子が潤滑部に噛み込み摩耗が進行する懸念があります。また、油中からカルシウム化合物がやや高い濃度で検出されたため、この化合物がコンロッドメタルやクランクピンメタルの摩耗を促進させる懸念があります。化合物発生の原因は、ピストンリングの摩耗によって燃焼ガスのシール性が低下し、燃焼ガス中の硫黄分と油中のカルシウム添加剤が反応するためと考えられます。そのため、更油の実施と、次回点検でピストンリングの摩耗状態の点検を推奨します。定期的な分析今後懸念される凝着摩耗の進行およびカルシウム化合物の増加を監視するため、定期的に分析を実施することを推奨します。新油との比較による評価を示す粘度、塩基価のデータは新油データを基準として評価しています。今回は油名が不明であり新油データとの比較による良否の評価ができませんでしたが、今後分析を実施する場合は、使用している新油を同時に分析することをご検討下さい。はフェログラフィーおよびSOAP-Tの結果から総合的に判断した結果、継続使用は可能ですが、機器の機能を保持するためにも傾向管理が有用と考えます。フェログラフィー【定量分析：Is値】Is値は異常摩耗の早期発見パラメータのつで、摩耗粒子を定量化するために用います。Is値はの乗と、やや高い値でした。フェログラフィー【定性分析：摩耗粒子および摩耗形態観察】分析結果から比較的多く観察された粒子は、以下の通りでした。正常な摩耗粒子・潤滑状態が正常なマイルド摩耗により発生。シビア粒子・潤滑状態がやや厳しい凝着摩耗により発生。金属潤滑部が局部的に油膜切れを起していると考えられます。黒錆・潤滑状態がやや厳しい凝着摩耗により発生。局部的に金属接触が厳しく、且つ、高い摩擦熱が発生していると考えられます。鉄錆等・外部から混入したと考えられます。観察された摩耗粒子の中でもシビア粒子、黒錆は、将来的な異常摩耗の進行に繋がる可能性を示唆しているため、傾向監視が必要と思われます。詳細は、別紙傾向監視が必要な摩耗粒子をご覧ください。Iカップリング発光分光分析【SOAP-T】検出された金属元素から発生箇所を推定すると、以下の通りでした。鉄、鉛、銅、錫・エンジン部品等リン、亜鉛、カルシウム、マグネシウム、モリブデン・添加剤アルミニウム、ケイ素、ナトリウム、ホウ素・外部混入異物クランクピンメタルの摩耗SOAP-Tで錫がppm、銅が.ppm検出されたことから、クランクピンメタルが摩耗していると推定されました。詳細は、別紙クランクピンメタルの摩耗をご覧ください。銅を使用した箇所の溶出・摩耗SOAP-Tの結果、銅がppm検出されたことから、銅を使用した箇所の溶出・摩耗が発生していると思われます。亜鉛系添加剤を使用している潤滑油で銅が検出される場合、潤滑系統内でこれらの金属が亜鉛系添加剤の影響により溶出することが知られています。今回の検出は、この溶出と摩耗との双方によるものと考えられます。今後、別紙鉱油の酸化に対する金属触媒の影響に示すように濃度の増加に伴い酸化速度が速まる可能性があります。鉛を使用した箇所の溶出・摩耗SOAP-Tの結果、鉛がppm検出されました。亜鉛系添加剤を使用している潤滑油で鉛が検出される場合、潤滑系統内で鉛を使用した箇所が亜鉛系添加剤の影響により溶出することが知られています。今後、別紙鉱油の酸化に対する金属触媒の影響に示すように濃度の増加に伴い酸化速度が速まる可能性があります。固形カルシウム化合物の生成SOAP-Tでカルシウムがppm検出されました。この影響については、別紙固形カルシウム化合物の生成をご覧ください。粘度粘度はmm/sでした。油名が不明であることから評価できませんが、仮に本試料油の新油がmm/sであるとすると、粘度変化率は-％で、当社推奨の管理限界値である±％以内になります。水分は.と当社推奨の管理限界値を超えていました。今後、水分の影響でエンジン内部に錆が発生し、その影響で摩耗が発生する懸念があります。塩基価は.mgKOH/gでした。
報告No.109-09136 報告No.112-00589 | 分析No.109-001160 分析No.112-002481 | 112-002481_date130409 | 分析の結果、潤滑油の劣化は確認されていないことから、継続使用可能な状態にあると判断します。但し、油中の汚染度が高く、汚染物がギヤ歯面や軌道面に噛み込み摩耗が進行することが懸念されるため、以下の対策を推奨します。減速機分析の結果、減速機は継続使用可能な状態にあると判断します。但し、切削摩耗や疲労摩耗が発生しており、今後も摩耗の進行を傾向監視するため、以下の対策を推奨します。濾過または更油油中の汚染度が高いことから、摩耗粒子や異物等がギヤ歯面や軸受軌道面に噛み込むことによる摩耗の進行が懸念されるため、濾過または更油を推奨します。定期的な分析定期的に分析を実施することにより、データの変化から異常の兆候を早期に発見することが可能となります。また、今回は対象設備の初回分析であるため、あと最低でも回分析を実施し、分析データの変化から今後の分析周期を検討することを推奨します。今後、切削摩耗や疲労摩耗の進行が懸念されるため、出来るだけ早めに回目の分析を実施することを推奨します。は、劣化はなく良好と判断します。粘度粘度は、.mm/sと新油値.mm/sに比較して、粘度変化率は-.％で、当社推奨の管理限界値である±％以内であり、良好と判断します。水分は、.ppmと当社推奨の管理限界値の以下であり、良好と判断します。酸価は、.mgKOH/gと新油値.mgKOH/g以下であり、良好と判断します。IRIRチャートの結果、新油と使用油のスペクトルパターンはほぼ一致し、また、油劣化の兆候を示すカルボン酸の吸収が確認されていないことから、良好と判断します。計数汚染度は当社推奨の管理限界値を超えており、油中の汚染度は高い値でした。計数汚染度計数汚染度は、NAS級以上と当社推奨の管理限界値NAS級を超えていました。重量汚染度は、.mg/mlでした。光学顕微鏡写真重量汚染度で濾過したフィルタ表面上の夾雑物を光学顕微鏡で観察した結果、金属片、鉄錆、砂等が観察されました。はフェログラフィーおよびSOAP-Tの結果から総合的に判断した結果、継続使用は可能ですが、機器の機能を保持するためにも傾向管理が有用と考えます。フェログラフィー【異常摩耗指数：Is値】Is値は異常摩耗の早期発見パラメータのつで、摩耗粒子を定量化するために用います。今回のIs値はの乗と低い値でした。フェログラフィー【定性分析：摩耗粒子および摩耗形態観察】観察された摩耗粒子は、以下の通りでした。切削粒子・異物や金属表面の微小突起による切削摩耗により発生。疲労摩耗粒子・繰返し応力を受けて発生。フリクションポリマ・局部的に高圧・高温となる場合に発生。観察された摩耗粒子の中でも、切削粒子は、注意が必要です。減速機で切削摩耗が発生した場合、減速機内部で使用されている転がり軸受が切削摩耗により生じた軌道面の損傷が起点となって、寿命が分の程度に低下することがあることから、切削摩耗には十分注意する必要があります。切削摩耗の発生原因となる混入異物が残留している場合、この異物により切削摩耗が継続して発生する可能性があります。Iカップリング発光分光分析【SOAP-T】検出された金属元素から発生箇所を推定すると、以下の通りでした。鉄、ニッケル、錫・ギヤ、軸受等リン、モリブデン・添加剤カルシウム、アルミニウム、ナトリウム・外部混入異物バックラッシご提供いただいた減速機に関する情報からハスバ歯車の組み合わせの段減速機構であり、この歯車の構成から接触点箇所のバックラッシを求めました。尚、ギヤの情報が不明でしたので、φ減速機の情報を使用しました。ギヤのバックラッシの増加量を求めた結果、接触点箇所でバックラッシの増加量は、約.μmと推定されます。バックラッシ増加分の上限値は、メーカにより差異はあるものの、当社の推奨するバックラッシは、一般に推奨されるμmを管理目安にしています。この値に比較して十分に小さい値です。
報告No.109-09136 報告No.112-00382 | 分析No.109-001160 分析No.112-001577 | 112-001577_date121115 | 潤滑油および対象設備は継続使用可能な状態にあると判断します。但し、今後も摩耗の進行を傾向監視するため、以下の対策を推奨します。次回点検でピストンリングの点検と更油当該機の油中からカルシウム化合物がやや高い濃度で検出されたため、この化合物がコンロッドメタルやクランクメタルの摩耗を促進させる懸念があります。化合物発生の原因は、ピストンリングの摩耗によって燃焼ガスのシール性が低下し、燃焼ガス中の硫黄分と油中のカルシウム添加剤が反応するためと考えられます。そのため、次回点検では第一にピストンリングの摩耗状態の点検を推奨すると共に、第二に、更油を推奨します。更油或いは部分更油による水分濃度の調整水分の影響により金属表面で腐食摩耗が発生し、発生した鉄錆等の粒子が潤滑部に噛み込み摩耗が進行することがありますので、更油或いは部分更油などにより相対的に水分濃度を低くするなどの方法を推奨します。定期的な分析凝着摩耗の進行を監視するため、定期的に分析を実施し、分析データによる摩耗の進行状況を確認することを推奨します。はフェログラフィーおよびSOAP-Tの結果から総合的に判断した結果、やや厳しい状態にあると考えられます。フェログラフィー【定量分析：Is値】Is値は異常摩耗の早期発見パラメータのつで、摩耗粒子を定量化するために用います。前回に比較してIs値はの乗から変化はないものの、やや高い値でした。フェログラフィー【定性分析：摩耗粒子および摩耗形態観察】分析結果から比較的多く観察された粒子は、以下の通りでした。正常な摩耗粒子・潤滑状態が正常なマイルド摩耗により発生。黒錆・潤滑状態がやや厳しい凝着摩耗により発生。金属接触が厳しく、且つ、高い摩擦熱が発生していると考えられます。Iカップリング発光分光分析【SOAP-T】検出された金属元素から発生箇所を推定すると、以下の通りでした。鉄、鉛、銅・軸受等リン、亜鉛、カルシウム、モリブデン・添加剤アルミニウム、ナトリウム・外部混入異物カルシウムの析出前回に比較してSOAP-Tでカルシウムがppmからに減少しているものの、やや高い値でした。エンジン油中にカルシウム化合物が高い濃度で検出された場合、この化合物がコンロッドメタルやクランクメタル摺動面に噛み込んで摩耗させたり、メタルに埋め込まれて摩耗を促進させたりする原因になるなどの悪影響を生じることが当社の研究結果から判明しています。この影響については、別紙カルシウムの析出をご覧ください。クランクメタルの摩耗前回に比較してSOAP-Tで銅がppmからppmに増加していたことから、銅を使用した箇所の溶出・摩耗が進行していると推定されます。銅を使用した箇所は、クランクメタルが考えられます。ディーゼルエンジンのクランクメタルは積層構造になっており、クランクメタルの最表面はホワイトメタル層が存在し、その下にニッケル層、さらにその下には銅と鉛の合金であるケルメット層が存在します。ディーゼルエンジンのメタルは、設計上、油膜が正常に形成される流体潤滑が基本であることから、通常の使用においては摩耗しにくいと思われますが、メタルの潤滑部に流体潤滑になりにくい部分が発生するとメタル表面の軟質金属部が摩耗しメタル部のすぐ下のニッケル部まで摩耗し始め、ホワイトメタル層の主成分である錫や鉛、そしてメタルの第二層のニッケルやバックメタルの銅が検出されます。今後、摩耗が進行した場合、軸受が焼付を起こす可能性があるため、注意が必要です。その他の銅を使用した箇所の溶出・摩耗その他に潤滑油系統内で銅を使用している箇所は、潤滑油冷却器の配管などが考えられます。この箇所で溶出・摩耗が発生する場合は以下のことが考えられます。潤滑油冷却器の配管で摩耗していた場合、配管取付け部に緩みが生じて配管が振動し、継手部が外れたり、亀裂が生じて冷却水の混入にいたる場合があります。亜鉛系添加剤の影響により、潤滑油冷却器の配管で溶出していた場合、ピンホールが発生して冷却水の混入に至る場合があります。今後、油劣化の進行や水分濃度が上昇することに注意が必要です。計数汚染度前回に比較して計数汚染度はNAS級と変化はないものの、汚染されていました。フィルタ表面の異物観察で鉄錆、砂等が観察されたことから、汚染度が高い要因は、摩耗と外部混入異物の影響と思われます。粒度分布粒度分布は.～μmの範囲にあり、.μmにピークが確認されました。μm以下の粒子が多いことから、燃焼して発生したすす等であることが分かります。IRは良好でした。今回は正式な油名が分からないことから、同一メーカのマリンFW-と比較しました。粘度粘度は、.mm/sとマリンFW-の新油値mm/sに比較して、粘度変化率は-.％で、当社推奨の管理限界値である±％を超えていました。水分は、ppmと当社推奨の管理限界値を超えていました。今後、水分の影響でエンジン内部に錆が発生し、その影響で摩耗が発生する懸念があります。酸価はmgKOH/gと新油値のmgKOH/g以下にあり、良好でした。塩基価は.mgKOH/gと当社推奨の管理限界値の.mgKOH/g以上にあり、良好でした。
報告No.109-09136 報告No.111-00666 | 分析No.109-001160 分析No.111-003363 | 111-003363_date120321 | トライボロジーを活用した設備診断法による結果、潤滑油および減速機は継続使用可能な状態にあると判断します。但し、異種油の混入、或いは、油名が違う可能性があり、今後も摩耗の進行を傾向監視するため、以下の対策を推奨します。定期的な分析切削摩耗の進行を監視するため、定期的に分析を実施し、摩耗の進行状況を確認することを推奨します。異種油の混入および油名の確認異種油の混入の有無、油名を再確認することを推奨します。バックラッシによる評価トライボロジーを活用した設備診断法では、バックラッシの増加量を分析結果から計算できますので、モジュール、歯数、歯幅、油入替後の稼働時間ならびに分解点検後の稼働時間をお知らせ下さい。計算結果をご報告いたします。フェログラフィー異常摩耗の早期発見パラメータとして摩耗粒子を定量化して評価するフェログラフィーのIs値は、潤滑状態が正常なの乗でした。摩耗粒子の形態で比較的多く観察された粒子は、潤滑状態が正常な場合に発生する摩耗粒子異物の噛み込みにより発生する切削粒子でした。これらの摩耗粒子が観察された場合、潤滑部で発生している摩耗形態は、正常なマイルド摩耗異物による切削摩耗であることが分かります。減速機で切削摩耗が発生した場合、減速機内部で使用されている転がり軸受が切削摩耗により生じた軌道面の損傷が起点となって寿命が分の程度に低下することがあることから、切削摩耗には十分注意する必要があります。切削摩耗の発生原因となる混入異物が残留している場合、この異物により切削摩耗が継続して発生する可能性があります。Iカップリング発光分光分析供試の潤滑油を分析した結果、検出された金属元素は、SOAP-Tの結果表に示すように、鉄、リン、亜鉛、カルシウム、ナトリウム、ホウ素、モリブデンでした。検出されたこれらの金属元素から発生箇所を推定すると鉄・ギヤ・軸受等リン、亜鉛、カルシウム・オイル添加剤ナトリウム、ホウ素、モリブデン・外部混入異物であると思われます。このうち、機械部品が摩耗したと思われる元素はのグループです。SOAP-Tで油の添加剤成分として含まれている亜鉛、カルシウムが検出されました。ご提供頂いたスーパーマルパスDXの新油には、亜鉛、カルシウムは含まれていないことから、異種油が混入したか、或いは、油名が違う可能性があります。検出された中でもカルシウムが非常に高い濃度であることから、カルシウム添加剤が含まれているディーゼルエンジンオイルが考えられます。計数汚染度はNAS級で、当社推奨の管理限界値に到達していませんでした。フィルタ表面の異物観察で表面が茶褐色で金属片、鉄錆、砂等が観察されたことから、汚染度が高い要因は、摩耗とスラッジ、そして外部混入異物の影響と思われます。潤滑油は、今後の運転時間や運転状況が特に変化のない運転であれば、少なくても年間は継続使用可能な状態にあると判断します。今後、汚染度の進行状況を確認するために定期的な分析の実施を推奨します。潤滑は、H～Hの間、時間使用されましたが、粘度、水分、酸価、IRの各項目のデータは総合的に判断して良好でした。潤滑油は、今後の運転時間や運転状況が、特に変化のない運転であれば、少なくても年間は継続使用可能な状態にあると判断します。但し、異種油の混入または油名の誤りなどが考えられますので再確認を推奨します。粘度は良好と判断します。粘度は、当社推奨の管理限界値内にあり、潤滑状態も正常な範囲にあることからも良好な状態であると判断します。水分は良好と判断します。水分は、当社推奨の管理限界値の以下にあり良好と判断します。酸価は良好と判断します。酸価は、新油値.mgKOH/gからやや高い値を示しているものの、IRの結果で油劣化の兆候を示すカルボン酸が確認されていないことから良好と判断します。IRは良好と判断します。IRの結果、新油のIRスペクトルと一致しない箇所が確認されました。異種油の混入または油名の誤りなどが考えられます。
報告No.109-09136 報告No.112-00589 | 分析No.109-001160 分析No.112-002484 | 112-002484 | 分析の結果、潤滑油の劣化は確認されていないことから、継続使用可能な状態にあると判断します。但し、油中の汚染度が高く、汚染物がギヤ歯面や軌道面に噛み込み摩耗が進行することが懸念されるため、以下の対策を推奨します。減速機分析の結果、減速機は継続使用可能な状態にあると判断します。但し、疲労摩耗が発生しており、今後も摩耗の進行を傾向監視するため、以下の対策を推奨します。濾過油中の汚染度が高いことから、摩耗粒子や異物等がギヤ歯面や軸受軌道面に噛み込むことによる摩耗の進行が懸念されるため、濾過を推奨します。定期的な分析定期的に分析を実施することにより、データの変化から異常の兆候を早期に発見することが可能となります。また、今回は対象設備の初回分析であるため、あと最低でも回分析を実施し、分析データの変化から今後の分析周期を検討することを推奨します。今後、疲労摩耗の進行が懸念されるため、出来るだけ早めに回目の分析を実施することを推奨します。はフェログラフィーおよびSOAP-Tの結果から総合的に判断した結果、継続使用は可能ですが、機器の機能を保持するためにも傾向管理が有用と考えます。フェログラフィー【定量分析：Is値】Is値は異常摩耗の早期発見パラメータのつで、摩耗粒子を定量化するために用います。今回のIs値はの乗と低い値でした。フェログラフィー【定性分析：摩耗粒子および摩耗形態観察】分析結果から比較的多く観察された摩耗粒子は、以下の通りでした。疲労摩耗粒子・繰返し応力を受けて発生。Iカップリング発光分光分析【SOAP-T】検出された金属元素から発生箇所を推定すると、以下の通りでした。鉄、ニッケル、錫・ギヤ、軸受等リン、モリブデン・添加剤カルシウム、アルミニウム、ナトリウム・外部混入異物バックラッシご提供いただいた減速機に関する情報からハスバ歯車の組み合わせの段減速機構であり、この歯車の構成から接触点箇所のバックラッシを求めました。尚、ギヤの情報が不明でしたので、φ減速機の情報を使用しました。ギヤのバックラッシの増加量を求めた結果、接触点箇所でバックラッシの増加量は、.μmと推定されます。バックラッシ増加分の上限値は、メーカにより差異はあるものの、当社の推奨するバックラッシは、一般に推奨されるμmを管理目安にしています。この値に比較して十分に小さい値です。計数汚染度は当社推奨の管理限界値を超えていました。計数汚染度計数汚染度は、NAS級以上と当社推奨の管理限界値NAS級を超えていました。重量汚染度は、.mg/mlでした。光学顕微鏡写真重量汚染度で濾過したフィルタ表面上の夾雑物を光学顕微鏡で観察した結果、金属片、鉄錆、砂等が観察されました。は良好と判断します。粘度粘度は、.mm/sと新油値.mm/sに比較して、粘度変化率は+.％で、当社推奨の管理限界値である±％以内であり、良好と判断します。水分は、ppmと当社推奨の管理限界値の以下であり、良好と判断します。酸価は、.mgKOH/gと新油値.mgKOH/g以下であり、良好と判断します。IRIRチャートの結果、新油と使用油のスペクトルパターンはほぼ一致し、また、油劣化の兆候を示すカルボン酸の吸収が確認されていないことから、良好と判断します。
|  | 113-001049 | 対象設備は継続使用可能な状態にあると判断します。但し、摩耗粒子の形態観察で切削粒子、黒錆が比較的多く観察されていることから、将来的な摩耗進行の有無を確認するためにも傾向監視を継続することが有効です。に示す対策を推奨します。定期的な分析切削摩耗や凝着摩耗の進行を監視するため、定期的に分析を実施し、分析データによる摩耗の進行状況を確認することを推奨します。フェログラフィーおよびSOAP-Tの結果から総合的に判断した結果、継続使用は可能ですが、今後の機器の機能を確認するためにも傾向管理が有用と考えます。フェログラフィー【Is値】Is値は異常摩耗の早期発見パラメータのつで、摩耗粒子を定量化するために用います。前回に比較してIs値はの乗から乗に上昇し、やや高い値でした。フェログラフィー【摩耗粒子および摩耗形態】分析結果から比較的多く観察された粒子は、以下の通りでした。正常な摩耗粒子・潤滑状態が正常なマイルド摩耗により発生。切削粒子・異物や金属表面の微小突起による切削摩耗により発生。黒錆・潤滑状態がやや厳しい凝着摩耗により発生。金属接触が厳しく、且つ、高い摩擦熱が発生していると考えられます。観察された摩耗粒子の中でも切削粒子は、将来的な摩耗の進行に繋がる可能性を示唆しているため、傾向監視が必要と思われます。切削摩耗は、他の摩耗形態に比較して摩耗進行速度が速く注意が必要で、定期的なトライボ診断による状態監視が必要と考えます。切削摩耗の原因となる混入異物が残留している場合、この異物により切削摩耗が継続して発生する可能性があります。Iカップリング発光分光分析【SOAP-T】検出された金属元素から発生箇所を推定すると、以下の通りでした。鉄、鉛、銅、クロム、アンチモン、ニッケル、錫・エンジン部品リン、亜鉛、カルシウム、モリブデン・添加剤アルミニウム、ケイ素、ナトリウム、マグネシウムホウ素・外部混入異物銅を使用した箇所の溶出・摩耗SOAP-Tで前回に比較して銅がppmからppmに減少したものの、高い値でした。銅を使用した箇所の溶出・摩耗が発生しています。亜鉛系添加剤を使用している潤滑油で銅が検出される場合、潤滑系統内でこれらの金属が亜鉛系添加剤の影響により溶出することが知られています。今回の検出は、この溶出と摩耗によるものと考えられます。今後、別紙鉱油の酸化に対する金属触媒の影響に示すように濃度の増加に伴い酸化速度が速まる可能性があります。余寿命評価余寿命は、転がり軸受の場合、当社の研究成果からIs値が指数関数的に上昇していくことが確認されています。この経験を基にフェログラフィーのIs値と稼働時間からから余寿命を予測しました。過去回のIs値から管理限界値のの乗に到達するまでの時間は時間と推定されます。
報告No.109-09136 報告No.113-00668 | 分析No.109-001160 分析No.113-002862 | 113-002862 | 潤滑油は、重量汚染度がmg/ml以上となっており、非常に汚染されていることが分かりました。汚染度が高いのは、機器停止中に油中粒子が沈降することで高濃度となるドレン部分から採油している影響や、潤滑油に添加されている固体潤滑剤であるモリブデンの影響と考えられます。一方では、油中金属濃度分析の結果では、固体粒子成分の鉄がを超えており、この鉄分が潤滑部に噛み込むことにより、摩耗を促進させる可能性があります。念のため、傾向監視が必要と思われます。軸受は継続使用可能な状態にあると判断します。但し、今後の摩耗推移を確認するためにも傾向監視を継続することが有効です。定期的な分析今後の凝着摩耗、疲労摩耗の推移を監視するため、定期的に分析を実施することを推奨します。最適な採油方法本試料油は、機器停止中にドレンから採油されているため、別紙油中粒子の沈降の影響に示すように、油中粒子が油槽底部に沈降し、分析データが高濃度に出ている可能性があります。正確なデータによる診断を行うためにも、今後の採油は、停止直後に実施されることを推奨します。異常摩耗の早期発見のパラメータであるIs値は、レベルとやや高い値でした。また、潤滑部の摩耗が認められたため、定期的に潤滑油分析を実施し、摩耗推移を監視することが有用と考えます。正常な摩耗粒子・潤滑状態が正常なマイルド摩耗により発生。シビア粒子・潤滑状態がやや厳しい凝着摩耗により発生。極微小領域で油膜切れが発生したことを示します。疲労摩耗粒子・繰返し応力による金属疲労で発生。大型化するとフレーキングの発生が懸念されます。シビア粒子は、摩擦面が将来的に異常摩耗へ進展する可能性を示唆しているため、傾向監視が有用と思われます。詳細は、別紙傾向監視が必要な摩耗粒子をご覧ください。計数汚染度はNAS級と当社推奨の管理限界値以下であるものの、やや高い値でした。D-SOAPで油の添加剤成分であるリン、モリブデンが検出され、フィルタ表面残渣に金属片、粘ちょう物、鉄錆、砂等が観察されたことから、汚染度が高い要因は、摩耗とスラッジ、そして外部混入異物の影響と思われます。粘度、水分、酸価、IRの各データは良好です。
報告No.106-4509 報告No.106-4509 | 分析No.106-00265 分析No.106-00265 | 106-00265 | 提供情報にストレーナサイズが不明となっていたため、ストレーナの影響を織り込んだ診断を行う事は出来ないが、使用されているストレーナサイズが一般的に使用される数μmレベルの精密なストレーナであった場合、添加剤が劣化してスラッジ化したものが認められるため、ストレーナ目詰まりの原因となる可能性が考えられた。尚、摩耗粒子の観察結果から、増速機の潤滑状態は良好であると判断できた。分析の結果、重量汚染度が.mg/mlと＃－と同程度の高い値を示していた。重量汚染度の上昇原因となっている汚染物は、＃－同様に添加剤成分のモリブデン、マグネシウム、亜鉛、リンがスラッジとして析出し、これに摩耗で発生した鉄、銅などが混合して粘性のあるスラッジになっていると推定された。これらのことは、異常摩耗の早期発見パラメータである潤滑状態指数はの乗とやや高いものの、摩耗の形態はマイルド摩耗と呼ぶ比較的小さな粒子が大勢を占めること計数汚染度は良好の範囲にあるものの、重量汚染度が.mg/mlと高い値を示し、フィルタ表面が茶褐色になっていること油中金属濃度の結果、ギヤやベアリングなどの鉄系材料の摩耗、モリブデン、マグネシウム、亜鉛、リンなどの添加剤の析出、外部から混入したカリウム、アルミニウムが検出されたこと以上のことから判断した。
報告No.106-4556 報告No.106-4556 | 分析No.106-01841 分析No.106-01842 | 106-01842 | トライボ診断の結果、増速機は継続使用可能な状態にあると判断する。分析の結果、重量汚染度がmg/mlと他号機に比較して低く、添加剤成分の析出が微量であることから、スラッジの発生量が微量であることが確認された。これらのことは、異常摩耗の早期発見パラメータである潤滑状態指数はの乗とやや高いものの、摩耗の形態はマイルド摩耗と呼ぶ比較的小さな粒子が大勢を占めること計数汚染度は良好の範囲にあり、重量汚染度がmg/mlと低い値であること油中金属濃度の結果、ギヤやベアリングなどの鉄系材料の摩耗が検出されたものの、モリブデン、マグネシウム、亜鉛、リンなどの添加剤の析出が微量であったこと以上のことから判断した。
報告No.109-09136 報告No.113-00756 | 分析No.109-001160 分析No.113-001508 | 113-001508 | 分析の結果、前回に比較して鉄濃度は減少し、Is値は低下していることから摩耗状態は安定しており、現時点では減速機の状態は健全であると判断します。尚、現時点では良好な状態にあると判断できますが、分解点検の必要性を検討するために、後回分析を行い、本分析結果を含めた合計回のデータが健全な範囲にあるかを確認することが重要です。定期的な分析定期的な分析を実施することにより、データの変化から異常の兆候を早期に発見することが可能となります。将来的な摩耗の進行を監視するため、定期的に分析を実施することを推奨します。は、フェログラフィーおよびSOAP/D-SOAPSOAP-Tの結果から総合的に判断した結果、正常な状態にあると考えられます。フェログラフィー【異常摩耗指数：Is値】Is値は異常摩耗の早期発見パラメータのつで、摩耗粒子を定量化するために用います。前回に比較してIs値はのマイナス乗からマイナス乗に桁低下しており、摩耗状態は安定していると考えられます。フェログラフィー【定性分析：摩耗粒子および摩耗形態観察】分析結果から観察された全ての粒子量は少でした。Iカップリング発光分光分析【SOAP-T】検出された金属元素から発生箇所を推定すると、以下の通りでした。鉄、銅、錫、亜鉛・ギヤ、軸受等リン、モリブデン・添加剤カルシウム、アルミニウム、ケイ素、ナトリウム・外部混入異物
報告No.109-09136 | 分析No.109-001160 | 113-001723 | 潤滑油および対象設備は継続使用可能な状態にあると判断します。但し、将来的な摩耗進行の有無を確認するためにも傾向監視を継続することが有効です。定期的な分析今後懸念される切削摩耗、凝着摩耗、疲労摩耗の進行を監視するため、定期的に分析を実施することを推奨します。はフェログラフィーおよびSOAP-Tの結果から総合的に判断した結果、継続使用は可能ですが、機器の機能を保持するためにも傾向管理が有用と考えます。フェログラフィー【定量分析：Is値】Is値は異常摩耗の早期発見パラメータのつで、摩耗程度を定量化するために用います。Is値はの乗と低い値でした。フェログラフィー【定性分析：摩耗粒子および摩耗形態観察】分析結果から比較的多く観察された粒子は、以下の通りでした。正常な摩耗粒子・潤滑状態が正常なマイルド摩耗により発生。切削粒子・異物や金属表面の微小突起による切削摩耗により発生。シビア粒子・潤滑状態がやや厳しい凝着摩耗により発生。金属潤滑部が局部的に油膜切れを起していると考えられます。疲労摩耗粒子・繰返し応力を受けて発生。観察された摩耗粒子の中でも切削粒子、シビア粒子は、将来的な異常摩耗の進行に繋がる可能性を示唆しているため、傾向監視が必要と思われます。詳細は、別紙傾向監視が必要な摩耗粒子をご覧ください。Iカップリング発光分光分析【SOAP-T】検出された金属元素から発生箇所を推定すると、以下の通りでした。鉄、鉛、銅、アンチモン、錫、亜鉛・ギヤ、軸受等リン、カルシウム、バリウム、アルミニウム、ケイ素、ナトリウム、モリブデン・外部混入異物粘度、水分、酸価の各データは良好でした。
報告No.106-4509 報告No.106-4509 | 分析No.106-00254 分析No.106-00256 | 106-00256 | 提供情報にストレーナサイズが不明となっていたため、ストレーナの影響を織り込んだ診断を行う事は出来ないが、使用されているストレーナサイズが一般的に使用される数μmレベルの精密なストレーナであった場合、添加剤が劣化してスラッジ化したものが認められるため、ストレーナ目詰まりの原因となる可能性が考えられた。尚、摩耗粒子の観察結果から、増速機の潤滑状態は良好であると判断できた。分析の結果、重量汚染度がmg/mlと＃－の分の程度であるが、それでも高い値と考えられた。重量汚染度の上昇原因となっている汚染物は、添加剤成分のモリブデン、マグネシウム、亜鉛、リンがスラッジとして析出し、これに摩耗で発生した鉄、銅などが混合して粘性のあるスラッジになっていると推定された。これらのことは、異常摩耗の早期発見パラメータである潤滑状態指数は.と良好の範囲にあり、摩耗の形態はマイルド摩耗と呼ぶ比較的小さな粒子が大勢を占めること計数汚染度は良好の範囲にあるものの、重量汚染度がmg/mlと高い値を示し、フィルタ表面が茶褐色になっていること油中金属濃度の結果、ギヤやベアリングなどの鉄系材料の摩耗、モリブデン、マグネシウム、亜鉛、リンなどの添加剤の析出が検出されたこと以上のことから判断した。
報告No.109-09136 報告No.112-00092 | 分析No.109-001160 分析No.112-000317 | 112-000317_date120531 | 潤滑油および軸受は継続使用可能な状態にあると判断します。但し、今後も摩耗の進行を傾向監視するため、以下の対策を推奨します。定期的な分析凝着摩耗と疲労摩耗の進行を監視するため、定期的に分析を実施し、分析データによる摩耗の進行状況を確認することを推奨します。フェログラフィーIs値は異常摩耗の早期発見パラメータのつで、摩耗粒子を定量化するために用います。今回のIs値はの乗であり、潤滑状態はやや厳しいと判断できます。摩耗粒子の形態で比較的多く観察された粒子は、潤滑状態が正常な場合に発生する摩耗粒子金属潤滑部が局部的に油膜切れを起して発生するシビア粒子繰返し応力を受けて発生する疲労摩耗粒子局部的に高圧・高温となる場合に発生するフリクションポリマでした。これらの摩耗粒子が観察された場合、潤滑部で発生している摩耗形態は、正常なマイルド摩耗潤滑状態がやや厳しい凝着摩耗疲労による疲労摩耗であり、そして局部的ではあるものの高圧・高温の箇所が発生していることも分かります。フリクションポリマは、潤滑油が軌道面に押し込められ高圧状態になると同時に、圧縮熱により高温状態になった結果、基油自身が重合反応を起こし生成することが知られています。そのため、高圧高温状態の解消がなされなければ、潤滑油の劣化が進行し、粘度上昇に因る潤滑異常に進展する場合があります。Iカップリング発光分光分析【SOAP-T】検出された金属元素は、SOAP-Tの結果表に示すように、鉄、ニッケル、リン、亜鉛、カルシウム、アルミニウム、ナトリウム、モリブデンでした。検出された金属元素から発生箇所を推定すると鉄、ニッケル、亜鉛・軸受等リン、モリブデン・オイル添加剤カルシウム、アルミニウム、ナトリウム・外部混入異物であると思われます。このうち、機械部品が摩耗したと思われる元素はのグループです。尚、SOAPでダフニースーパーギヤに添加剤として含まれているリンが検出されませんでした。リンが検出されない要因は、油名が違うか、或いは、リンが消耗した可能性が考えられます。IRの結果、新油とスペクトルが一致したことから、今回はリンが消耗したと推定されます。このリンは、極圧添加剤の成分であり、リン濃度の低下は極圧添加剤が消耗していることを示します。今後、軌道面で金属同士が接触して発生する凝着摩耗が発生し、軸受の摩耗速度が加速することが懸念されます。計数汚染度は良好でした。粘度、水分、酸価、IRの各データは良好でした。
報告No.109-09136 報告No.112-00133 | 分析No.109-001160 分析No.112-000549 | 112-000549 | 潤滑油および軸受は継続使用可能な状態にあると判断します。但し、今後も摩耗の進行を傾向監視するため、以下の対策を推奨します。定期的な分析凝着摩耗の進行を監視するため、定期的に分析を実施し、分析データによる摩耗の進行状況を確認することを推奨します。最適な採油方法本試料油は、機器停止中にドレン口から採油されています。機器が停止している状態では、別紙油中粒子の沈降の影響に示すように油槽内で撹拌がなくなり固形物が沈降するため、油中汚染度は高くなると推定されます。今後の採油は、極力運転中もしくは停止直後の油槽中層部から実施されることを推奨します。フェログラフィーIs値は異常摩耗の早期発見パラメータのつで、摩耗粒子を定量化するために用います。今回のIs値はの乗であり、潤滑状態はやや厳しいと判断できます。摩耗粒子の形態で比較的多く観察された粒子は、潤滑状態が正常な場合に発生する摩耗粒子金属潤滑部が局部的に油膜切れを起して発生するシビア粒子でした。これらの摩耗粒子が観察された場合、潤滑部で発生している摩耗形態は、正常なマイルド摩耗潤滑状態がやや厳しい凝着摩耗であることが分かります。Iカップリング発光分光分析【SOAP-T】検出された金属元素は、SOAP-Tの結果表に示すように、鉄、鉛、銅、リン、亜鉛、カルシウム、アルミニウム、ナトリウム、モリブデンでした。検出された金属元素から発生箇所を推定すると鉄、鉛、銅、亜鉛・軸受等リン、モリブデン・オイル添加剤カルシウム、アルミニウム、ナトリウム・外部混入異物であると思われます。このうち、機械部品が摩耗したと思われる元素はのグループです。計数汚染度はNAS級と当社推奨の管理限界値に到達していました。フィルタ表面の異物観察で鉄錆、砂等が観察されたことから、汚染度が高い要因は、摩耗と外部混入異物の影響と思われます。粘度、水分、酸価、IRの各データは良好でした。
|  | 112-002385 | フェログラフィーおよびSOAP-Tの結果から総合的に判断した結果、傾向管理が必要な状態にあると考えられます。フェログラフィー【定量分析：Is値】Is値は異常摩耗の早期発見パラメータのつで、摩耗粒子を定量化するために用います。今回のIs値はの乗と低い値でした。フェログラフィー【定性分析：摩耗粒子および摩耗形態観察】分析結果から比較的多く観察された粒子は、以下の通りでした。正常な摩耗粒子・潤滑状態が正常なマイルド摩耗により発生。疲労摩耗粒子・繰返し応力を受けて発生。Iカップリング発光分光分析【SOAP-T】検出された金属元素から発生箇所を推定すると、以下の通りでした。鉄、鉛、銅、錫、亜鉛・ギヤ、軸受等リン、モリブデン・添加剤カルシウム、アルミニウム、ナトリウム・外部混入異物．粘度、水分、酸価の各データは良好でした。
報告No.109-09136 報告No.112-00660 | 分析No.109-001160 分析No.112-003042 | 112-003042 | 潤滑油の劣化は確認されていないものの、汚染度が高い値であることがわかりました。当該機は分解後および油入替後から今回までの稼働時間が短く、ご提供頂いた新油の汚染度も同じ汚染状態であることから、汚染度が高い要因は、汚染されていた新油を使用したことによるものと思われます。減速機潤滑部の油膜が破断して発生する凝着摩耗が見られました。通常、継続運転している設備は、運転開始直後に金属同士がなじむ過程があり、その後正常な油膜が形成されて、問題がなければ安定期に入ります。設備の稼働率が低い場合など、停止期間が長いと潤滑油膜は殆どなくなり、再稼動する際に油膜切れを起こしやすい状態になります。今回観察された摩耗粒子は、このような状況で発生したと推定されます。しかし、これらは極微小領域に限られることから、摩耗は正常と判断できます。以上より、軸受は継続使用可能な状態にあると判断します。定期的な分析および分析周期の検討定期的に分析を実施することにより、データの微小な変化から異常の兆候を早期に発見することが可能となります。今後、寿命予測を行うには、今回データを含め少なくとも回の分析データが必要となります。当該機は、年間稼働率が低いことから、採油の機会を検討するのは難しいところがありますが、あと最低でも回分析を実施し、寿命予測を行うと共に分析周期を検討することを推奨します。減速機の摩耗状態フェログラフィーおよびSOAP-Tのデータから総合的に解析した結果、減速機は健全であり、継続使用可能と評価できますが、引続き減速機の機能が保持されていることを確認するためにも、潤滑油診断による傾向管理が有用と考えます。フェログラフィー【定量分析：Is値】Is値は異常摩耗の早期発見パラメータのつで、摩耗程度を定量化するために用います。今回のIs値はの乗とやや高い値でした。フェログラフィー【定性分析：摩耗粒子および摩耗形態観察】分析結果から比較的多く観察された摩耗粒子は、以下の通りでした。正常な摩耗粒子・潤滑状態が正常なマイルド摩耗により発生。シビア粒子・潤滑状態がやや厳しい凝着摩耗により発生。金属潤滑部が局部的に油膜切れを起していると考えられます。観察された摩耗粒子の中でもシビア粒子は、将来的な摩耗の進行に繋がる可能性を示唆しているため、傾向監視が必要と思われます。シビア粒子は、凝着摩耗に分類されます。この摩耗粒子は、ギヤ歯面や軌道面で凝着、破断を繰り返し、この過程で生じる移着粒子が成長して摩耗粒子となります。そのため、ギヤ歯面や軌道面では局部的に油膜切れが発生していることを示しています。この状態が継続した場合、摩耗粒子のサイズは徐々に大型化していき、最終的には軸受の損傷に至る場合があります。Iカップリング発光分光分析【SOAP-T】検出された金属元素から発生箇所を推定すると、摩耗粒子の発生箇所は、以下のように推定できました。鉄、鉛、銅、アンチモン、錫、亜鉛・ギヤ、軸受等リン、モリブデン・添加剤カルシウム、バリウム、アルミニウム、ナトリウム・外部混入異物バックラッシご提供いただいた減速機に関する情報からハスバ歯車の組み合わせの段減速機構であり、この歯車の構成から接触点箇所のバックラッシを求めました。尚、不明な部分がありましたので、モジュールを、歯幅をmmと仮定しました。ギヤのバックラッシの増加量を求めた結果、接触点箇所でバックラッシの増加量は、最も大きい箇所で約.μmと推定されます。バックラッシ増加分の上限値は、メーカにより差異はあるものの、当社の推奨するバックラッシは、一般に推奨されるμmを管理目安にしています。この値に比較して十分に小さい値です。計数汚染度は当社推奨の管理限界値を超えていました。計数汚染度計数汚染度は、NAS級以上と当社推奨の管理限界値NAS級を超えていました。重量汚染度は、mg/mlでした。光学顕微鏡写真供試油を濾過したフィルタ表面上の夾雑物を光学顕微鏡で観察した結果、茶褐色の粘ちょう物、金属片、鉄錆、砂等が観察されました。は良好と判断します。粘度新油に対する粘度変化率は+％でした。これは、当社推奨の管理限界値である±％以内であり、良好と判断します。水分は、ppmと当社推奨の管理限界値の以下であり、良好と判断します。酸価は、.mgKOH/gと新油値.mgKOH/g以下であり、良好と判断します。IRIRチャートの結果、新油と使用油のスペクトルパターンはほぼ一致し、また、油劣化の兆候を示すカルボン酸の吸収ピークが確認されていないことから、良好と判断します。
報告No.109-09136 報告No.112-00561 | 分析No.109-001160 分析No.112-002318 | 112-002318 | 分析の結果、潤滑油の劣化はなく、継続使用可能な状態にあると判断します。但し、潤滑油は水分およびカルシウム化合物がやや高い濃度であることから、以下の対策を推奨します。対象設備分析の結果、対象設備は継続使用可能な状態にあると判断します。但し、将来的な摩耗進行の有無を確認するためにも傾向監視を継続することが有効です。次回点検でピストンリングの点検当該機の油中からカルシウム化合物が非常に高い濃度で検出されたため、この化合物がコンロッドメタルやクランクメタルの摩耗を促進させる懸念があります。化合物発生の原因は、ピストンリングの摩耗によって燃焼ガスのシール性が低下し、燃焼ガス中の硫黄分と油中のカルシウム添加剤が反応するためと考えられます。そのため、次回点検では第一にピストンリングの摩耗状態の点検を推奨します。更油或いは部分更油による水分濃度の調整水分の影響により金属表面で腐食摩耗が発生し、発生した鉄錆等の粒子が潤滑部に噛み込み摩耗が進行することがありますので、更油或いは部分更油などにより相対的に水分濃度を低くするなどの方法を推奨します。定期的な分析今後懸念される凝着摩耗の進行を監視するため、定期的に分析を実施することを推奨します。水分は当社推奨の管理限界値を超えていました。粘度粘度は、mm/sと新油値mm/sに比較して、粘度変化率は-.％で、当社推奨の管理限界値である±％以内であり、良好と判断します。水分は、ppmと当社推奨の管理限界値を超えていました。今後、水分の影響でエンジン内部に錆が発生し、その影響で摩耗が発生する懸念があります。酸価は、mgKOH/gと新油値mgKOH/g以下であり、良好と判断します。塩基価は、mgKOH/gと当社推奨の管理限界値mgKOH/g以上であることから、良好と判断します。IRIRチャートの結果、新油と使用油のスペクトルパターンはほぼ一致し、また、油劣化の兆候を示すカルボン酸の吸収が確認されていないことから、良好と判断します。計数汚染度計数汚染度は、NAS級以上と汚染されていました。重量汚染度は、.mg/mlでした。光学顕微鏡写真重量汚染度で濾過したフィルタ表面上の夾雑物を光学顕微鏡で観察した結果、金属片、鉄錆、砂、カルシウム化合物等が観察されました。粒度分布粒度分布は、.～.μmの範囲にあり、.μmにピークが確認されました。μm以下の粒子が多いことから、燃焼して発生したすす等であることが分かります。はフェログラフィーおよびSOAP-Tの結果から総合的に判断した結果、継続使用は可能ですが、機器の機能を保持するためにも傾向管理が有用と考えます。フェログラフィー【異常摩耗指数：Is値】Is値は異常摩耗の早期発見パラメータのつで、摩耗粒子を定量化するために用います。Is値は前回に比較しての乗から変化はないものの、やや高い値でした。フェログラフィー【定性分析：摩耗粒子および摩耗形態観察】分析結果から比較的多く観察された粒子は、以下の通りでした。正常な摩耗粒子・潤滑状態が正常なマイルド摩耗により発生。黒錆・潤滑状態がやや厳しい凝着摩耗により発生。金属接触が厳しく、且つ、高い摩擦熱が発生していると考えられます。フリクションポリマ・局部的に高圧・高温となる場合に発生。観察された摩耗粒子の中でも黒錆は、注意が必要です。黒錆は、凝着摩耗に分類されます。この摩耗粒子は、摺動面で凝着、破断を繰り返し、この過程で生じる移着粒子が成長して摩耗粒子となります。そのため、摺動面では局部的に油膜切れが発生していることを示しています。この状態が継続した場合、摩耗粒子のサイズは徐々に大型化していき、軸受の損傷に至る場合がありますので、傾向監視が必要です。Iカップリング発光分光分析【SOAP-T】検出された金属元素から発生箇所を推定すると、以下の通りでした。鉄、ニッケル、錫・エンジン部品ニッケル、リン、亜鉛、カルシウム、ナトリウム、モリブデン・添加剤カルシウムの析出SOAP-Tの結果、前回に比較してカルシウムが.ppmからppmに増加していました。エンジン油中にカルシウム化合物が高い濃度で検出された場合、この化合物がコンロッドメタルやクランクメタル摺動面に噛み込んで摩耗させたり、メタルに埋め込まれて摩耗を促進させたりする原因になるなどの悪影響を生じることが当社の研究結果から判明しています。この影響については、別紙カルシウムの析出をご覧ください。
報告No.109-09136 報告No.112-00256 | 分析No.109-001160 分析No.112-001032 | 112-001032 | 潤滑油および減速機は継続使用可能な状態にあると判断します。但し、油中の汚染度が高く、今後も摩耗の進行を傾向監視するため、以下の対策を推奨します。定期的な分析摩耗の進行を監視するため、定期的に分析を実施し、分析データによる摩耗の進行状況を確認することを推奨します。濾過油中の汚染度が高いことから、観察された摩耗粒子や異物等がギヤ歯面や軌道面に噛み込み摩耗が進行することが懸念されるため、濾過を推奨します。フェログラフィーおよびSOAP-Tの結果から総合的に判断した結果、やや厳しい状態にあると考えられます。フェログラフィー【Is値】Is値は異常摩耗の早期発見パラメータのつで、摩耗粒子を定量化するために用います。今回のIs値はの乗と低い値でした。フェログラフィー【摩耗粒子および摩耗形態】分析結果から比較的多く観察された粒子は、以下の通りでした。正常な摩耗粒子・潤滑状態が正常なマイルド摩耗により発生。フリクションポリマ・局部的に高圧・高温となる場合に発生。鉄錆・外部から混入したと考えられます。観察された摩耗粒子の中でもフリクションポリマは、注意が必要です。フリクションポリマは、潤滑油がギヤ歯面や軌道面に押し込められ高圧状態になると同時に、圧縮熱により高温状態になった結果、基油自身が重合反応を起こし生成することが知られています。そのため、高圧高温状態の解消がなされなければ、潤滑油の劣化が進行し、粘度上昇に因る潤滑異常に進展する場合があります。Iカップリング発光分光分析【SOAP-T】検出された金属元素から発生箇所を推定すると、以下の通りでした。鉄、クロム、アンチモン、ニッケル、錫、亜鉛・ギヤ・軸受等リン、モリブデン・添加剤カルシウム、アルミニウム、ケイ素、ナトリウム・外部混入異物このうち、機械部品が摩耗したと思われる元素はのグループです。バックラッシ増加量による評価トライボ診断では、油中摩耗粒子濃度からバックラッシの増加量を求め、初期のバックラッシに増加量を加え、その合計を設計許容値と比較し減速機の余寿命を判断します。本減速機の構造から摩耗が進行しやすい箇所と推定されるのは、スパイラルベベルギヤとスパイラルベベルピニオンの歯面と考えられ、その部分のバックラッシ増加量を求めました。計算の結果、本減速機のSBGとSBP間のバックラッシの増加量は、時間の稼働時間で約μmとなりました。この増加量は、初期バックラッシをμmとして今回解析結果のバックラッシ増加分μmを加えてもμmとなり、良好な状態にあると考えられます。計数汚染度はNAS級以上と当社推奨の管理限界値を超えていました。SOAP-Tで油の添加剤成分であるリンが検出され、フィルタ表面の異物観察で粘ちょう物、鉄錆、砂等が観察されたことから、汚染度が高い要因は、摩耗とスラッジ、そして外部混入異物の影響と思われます。粘度、水分、酸価、IRの各データは良好でした。RBOTは、minと当社推奨の管理限界値であるmin以上であり、継続使用可能と判断できます。更油を実施した年月以降のRBOT値のデータの変化から余寿命を評価した結果、図RBOTの減少傾向に示す通り年月となりました。本試料油の添加剤は、一般にタービン油に比較して極圧添加剤や摩耗防止剤などの影響で、RBOTの試験結果が変動する傾向があります。そのため、ギヤ油の余寿命の評価を行うためには、RBOTの結果に加え、粘度、酸価、IRなどのデータを総合的に判断することが必要です。今回の分析結果からは、全てのデータは良好であり、本試料油は継続使用可能な状態にあると判断します。
報告No.109-09136 報告No.112-00589 | 分析No.109-001160 分析No.112-002470 | 112-002470 | 分析の結果、潤滑油の劣化はなく、汚染度は良好な範囲にあることから、継続使用可能な状態にあると判断します。減速機分析の結果、減速機は継続使用可能な状態にあると判断します。但し、疲労摩耗が発生しており、今後も摩耗の進行を傾向監視するため、以下の対策を推奨します。定期的な分析定期的に分析を実施することにより、データの変化から異常の兆候を早期に発見することが可能となります。また、今回は対象設備の初回分析であるため、あと最低でも回分析を実施し、分析データの変化から今後の分析周期を検討することを推奨します。今後、疲労摩耗の進行が懸念されるため、出来るだけ早めに回目の分析を実施することを推奨します。はフェログラフィーおよびSOAP-Tの結果から総合的に判断した結果、継続使用は可能ですが、機器の機能を保持するためにも傾向管理が有用と考えます。フェログラフィー【定量分析：Is値】Is値は異常摩耗の早期発見パラメータのつで、摩耗粒子を定量化するために用います。今回のIs値はの乗と低い値でした。フェログラフィー【定性分析：摩耗粒子および摩耗形態観察】分析結果から比較的多く観察された摩耗粒子は、以下の通りでした。疲労摩耗粒子・繰返し応力を受けて発生。Iカップリング発光分光分析【SOAP-T】検出された金属元素から発生箇所を推定すると、以下の通りでした。鉄、鉛、亜鉛・ギヤ、軸受等リン、モリブデン・添加剤カルシウム、アルミニウム、ナトリウム・外部混入異物バックラッシご提供いただいた減速機に関する情報からハスバ歯車の組み合わせの段減速機構であり、この歯車の構成から接触点箇所のバックラッシを求めました。尚、ギヤの情報が不明でしたので、φ減速機の情報を使用しました。ギヤのバックラッシの増加量を求めた結果、接触点箇所でバックラッシの増加量は、.μmと推定されます。バックラッシ増加分の上限値は、メーカにより差異はあるものの、当社の推奨するバックラッシは、一般に推奨されるμmを管理目安にしています。この値に比較して十分に小さい値です。は良好と判断します。計数汚染度計数汚染度は、NAS級と当社推奨の管理限界値NAS級以下であり、良好と判断します。重量汚染度は、.mg/mlでした。光学顕微鏡写真重量汚染度で濾過したフィルタ表面上の夾雑物を光学顕微鏡で観察した結果、金属片、鉄錆、砂等が観察されました。は良好と判断します。粘度粘度は、.mm/sと新油値.mm/sに比較して、粘度変化率は-％で、当社推奨の管理限界値である±％以内であり、良好と判断します。水分は、.ppmと当社推奨の管理限界値の以下であり、良好と判断します。酸価は、.mgKOH/gと新油値.mgKOH/g以下であり、良好と判断します。IRIRチャートの結果、新油と使用油のスペクトルパターンはほぼ一致し、また、油劣化の兆候を示すカルボン酸の吸収が確認されていないことから、良好と判断します。
|  | 113-001519 | 分析の結果、油中の汚染度が高い値でした。但し、今回の採油条件はデータが高濃度に出る可能性があり、また、サイズ毎で粒子数をみてみると、～μmサイズの粒子数が多く、本試料油はモリブデンが添加されていることから、採油条件とモリブデンの影響で汚染度が高くなっている可能性があります。減速機減速機は使用可能な状態であり、分解点検でギヤ歯面の修繕や軸受部品を交換する必要はないと判断します。定期的なトライボ診断実施今後の適切な分解点検時期を見出すためにも、定期的な分析による傾向監視により減速機の潤滑と摩耗の進行状態を確認するよう推奨します。最適な採油方法本試料油は、機器停止中にドレン口から採油されているため、分析データが高濃度に出ていると推定されます。正確なデータによる診断を行うためにも、今後の採油は、極力運転中もしくは停止直後の油槽中層部から実施されることを推奨します。は良好でした。粘度粘度は、.mm/sと新油値の.mm/sに比較して粘度変化率が+.％となっており、当社推奨の管理限界値である±％以内にあり、良好と判断します。水分は.ppmと当社推奨の管理限界値以下にあり、良好と判断します。酸価・IR酸価劣化の進行度は、酸価およびIRの結果から総合的に判断します。酸価は、.mgKOH/gと新油値.mgKOH/gより高いものの、IRの結果で油劣化の兆候を示すカルボン酸の吸収が確認されていないことから、油は劣化していないと判断します。計数汚染度が当社推奨の管理限界値を超えていました。フィルタ表面の異物観察で金属片、粘ちょう物、鉄錆、砂等が観察されたこと、また、本試料油はモリブデンが添加されていることから、汚染度が高い要因は、摩耗、スラッジ、外部混入異物、モリブデンの影響と思われます。計数汚染度計数汚染度はNAS級以上と当社推奨の管理限界値NAS級を超えていました。重量汚染度は.mg/mlでした。光学顕微鏡写真重量汚染度で濾過したフィルタ表面上の夾雑物を光学顕微鏡で観察した結果、金属片、スラッジ、鉄錆、砂等が観察されました。はフェログラフィーおよびSOAP-Tの結果から総合的に判断した結果、継続使用は可能ですが、今後の機器の機能を確認するためにも傾向管理が有用と考えます。フェログラフィー【定量分析：Is値】Is値は異常摩耗の早期発見パラメータのつで、摩耗粒子を定量化するために用います。今回のIs値は、の乗とやや高い値でした。フェログラフィー【定性分析：摩耗粒子および摩耗形態観察】分析結果から観察された代表的な粒子は、以下の通りでした。正常な摩耗粒子・潤滑状態が正常なマイルド摩耗により発生。疲労摩耗粒子・繰返し応力を受けて発生。Iカップリング発光分光分析【SOAP-T】検出された金属元素から発生箇所を推定すると、以下の通りでした。鉄、鉛、銅、錫、亜鉛・ギヤ歯面、軸受等リン、モリブデン・添加剤カルシウム、アルミニウム、ケイ素、ナトリウム、マグネシウム・外部混入異物鉛を使用した箇所の溶出・摩耗SOAP-Tで鉛がppm検出されたことから、潤滑系統内で鉛を使用した箇所の溶出、摩耗が発生している可能性があります。今後、別紙鉱油の酸化に対する金属触媒の影響に示すように濃度の増加に伴い酸化速度が速まることが懸念されます。亜鉛を使用した箇所の溶出・摩耗SOAP-Tの結果、亜鉛が.ppm検出されました。亜鉛を使用した箇所の溶出・摩耗が発生していると思われます。亜鉛メッキ等であった場合、耐食性が低下して腐食に進展することが懸念されます。バックラッシ検出された鉄濃度を基にバックラッシ増加量の計算を行いました。今回、油量、歯車の歯幅、モジュール、歯数、遊星歯車の数が不明でした。よって、油量をL歯幅をmm、モジュールを、太陽歯車、遊星歯車、太陽歯車の歯数をそれぞれ、、遊星歯車の数をと仮定し、バックラッシの増加量を計算しました。その結果、今回検出された鉄がギヤ歯面から、平均的に摩耗して発生していたと仮定した場合、バックラッシの増加量は以下の通りと推定されます。表バックラッシ増加量接触箇所 バックラッシ増加量上限値[μm] バックラッシ増加量[μm] 余寿命[年] 内歯車-遊星歯車 . 約. 遊星歯車-太陽歯車 . 約. バックラッシの初期値が不明であるため、増加量の上限値を適正なバックラッシの最大値と最小値の差としました。今回の推定されたバックラッシ増加量は上限値に比較して十分に小さい値であり、良好であると推定できます。但し、今回の計算は仮定に基づいて行っているため、参考値としてお考え下さい。
報告No.108-6013 報告No.108-5021 | 分析No.108-00576 分析No.108-00701 | 108-00701 | 初期試験を実施した結果、摩耗の安定が確認され、潤滑油も継続使用可能と判断します。これらのことは、前回に比較して、計数汚染度はランク減少し、SOAP／D-SOAPの鉄およびモリブデン濃度に変化がないこと異常摩耗の早期発見パラメータであるフェログラフィーのIs値がの乗と良好の範囲にあること以上のことから判断しました。
報告No.106-6023 報告No.106-4556 | 分析No.106-00388 分析No.106-01836 | 106-01836 | トライボ診断の結果、増速機は継続使用可能な状態にあると判断できるものの、スラッジや摩耗粒子の増加が確認されており、ストレーナの目詰まり発生に注意が必要である。分析の結果、前回に比較して重量汚染度がmg/mlからmg/mlに上昇して高い値を示していた。重量汚染度の上昇原因となっている汚染物は、添加剤成分のモリブデン、マグネシウム、亜鉛、リンがスラッジとして析出し、これに摩耗で発生した鉄、銅などが混合して粘性のあるスラッジになっていると推定された。これらのことは、異常摩耗の早期発見パラメータである潤滑状態指数はの乗とやや高いものの、摩耗の形態はマイルド摩耗と呼ぶ比較的小さな粒子が大勢を占めること計数汚染度はやや高く、重量汚染度がmg/mlと高い値を示し、フィルタ表面が茶褐色になっていること油中金属濃度の結果、ギヤやベアリングなどの鉄系材料の摩耗、モリブデン、マグネシウム、亜鉛、リンなどの添加剤の析出が検出されたこと以上のことから判断した。
報告No.106-6023 報告No.106-4556 | 分析No.106-00388 分析No.106-01838 | 106-01838 | トライボ診断の結果、増速機は継続使用可能な状態にあると判断する。スラッジや摩耗粒子の増加は確認されていませんが、ストレーナの目詰まり発生に注意が必要なレベルにある。分析の結果、重量汚染度がmg/mlと高い値を示していた。重量汚染度の高い原因となっている汚染物は、添加剤成分のモリブデン、亜鉛、リンがスラッジとして析出し、これに摩耗で発生した鉄、銅などが混合して粘性のあるスラッジになっていると推定された。これらのことは、異常摩耗の早期発見パラメータである潤滑状態指数は.と良好の範囲にあるものの、摩耗の形態はマイルド摩耗と呼ぶ比較的小さな粒子が大勢を占めること計数汚染度は良好の範囲にあるものの、重量汚染度がmg/mlと高い値を示し、フィルタ表面が茶褐色になっていること油中金属濃度の結果、ギヤやベアリングなどの鉄系材料の摩耗、モリブデン、亜鉛、リンなどの添加剤の析出が検出されたこと以上のことから判断した。
報告No.5320 | 分析No.98-02436 分析No. | 9802436 | SOAPの結果、グリースの添加剤成分と思われるモリブデンがppm、ケイ素がppm、アルミニウムがppm、マグネシウムがppm検出されました。さらに、摩耗により発生した鉄がppm、ニッケルがppm、鉛がppm検出されました。D－SOAPの結果、摩耗により発生した鉄が、錫がppm検出され、油の添加剤成分が析出して発生しているモリブデンがppm、アルミニウムが.ppm検出された。さらに、外部から混入した夾雑物と思われるナトリウムがppm、カルシウムがppm検出されました。フェログラフィーの結果、μm以下の切削粒子とブロック状粒子が観察されました。この特徴的な形状から、ウォームギヤ部で油膜が切れて、局部的に厳しい接触が発生していることが推定されました。ウォームギヤ等の材質と検出された金属元素との比較により摩耗の発生箇所が推定できますので、ご連絡下さい。尚、油膜切れが発生していることが推定されますので、ウォームギヤ部を洗浄し、新しいグリースを塗布されることを推奨します。
報告No.104-8044 報告No.104-6074 | 分析No.104-02040 分析No.104-02203 | 104-02203 | 機器改修後ヶ月後に精点Aを実施した結果、摩耗は安定していると判断します。これらのことは、前回に比較して、計数汚染度はランク上昇しているものの良好の範囲にあり、SOAP／D-SOAPの鉄及びモリブデン濃度に変化がないこと異常摩耗の早期発見パラメータであるフェログラフィーのIs値が、のマイナス乗と良好の範囲にあること以上のことから判断しました。尚、を示す、粘度、水分、全酸価、IR、RBOTの各データは良好であることから、継続使用可能と判断します。
報告No.109-09136 | 分析No.109-001160 | 113-002701 | 潤滑油は汚染度が高い値でした。～μmサイズの粒子数が多いことから潤滑油に添加されているモリブデンの影響で高い値となっている可能性が考えられますが、念のため汚染度の増加傾向を監視することが有効です。対象設備は継続使用可能な状態にあると判断します。但し、今後の摩耗推移を確認するためにも傾向監視を継続することが有効です。定期的な分析今後の摩耗推移を監視するため、定期的な分析実施を推奨します。異常摩耗の兆候を示す摩耗粒子が顕著に観察されず、異常摩耗の早期発見のパラメータであるIs値が、前回のレベルからレベルに低下しているものの、高い値であることから、定期的に潤滑油分析を実施し、摩耗推移を監視することが有用と考えます。水分は良好です。計数汚染度計数汚染度はNAS級と当社推奨の管理限界値に到達していました。～μmサイズの粒子数が多いことから潤滑油に添加されているモリブデンの影響で高い値となっている可能性が考えられますが、念のため汚染度の増加傾向を監視することが有効です。潤滑油の劣化状態粘度、酸価、IRの各データは良好です。
|  | 113-001269 | ディーゼルエンジンの軸受部は、継続使用可能な状態にあると判断し、現時点では分解点検の必要はないと考えます。但し、水分濃度が高く、今後の凝着摩耗の進行を確認するため、以下の対策を推奨します。更油或いは部分更油による水分濃度の調整水分の影響により金属表面で腐食摩耗が発生し、発生した鉄錆等の粒子が潤滑部に噛み込み摩耗が進行することがありますので、可能であれば、更油或いは部分更油などにより相対的に水分濃度を低くするなどの方法を推奨します。更油などの対策が難しい場合は、次年度も分析を実施し、水分濃度の監視することを推奨します。定期的な分析定期的な分析を実施することにより、データの変化から異常の兆候を早期に発見することが可能となります。今後懸念される凝着摩耗の進行を監視するため、定期的に分析を実施することを推奨します。はフェログラフィーおよびSOAP-Tの結果から総合的に判断した結果、継続使用は可能ですが、今後の機器の機能を確認するためにも傾向管理が有用と考えます。フェログラフィー【定量分析：Is値】Is値は異常摩耗の早期発見パラメータのつで、摩耗程度を定量化するために用います。前回に比較してIs値はの乗から乗に低下しているものの、やや高い値でした。フェログラフィー【定性分析：摩耗粒子および摩耗形態観察】分析結果から比較的多く観察された粒子は、以下の通りでした。正常な摩耗粒子・潤滑状態が正常なマイルド摩耗により発生。黒錆・潤滑状態がやや厳しい凝着摩耗により発生。金属接触が厳しく、且つ、高い摩擦熱が発生していると考えられます。観察された摩耗粒子の中でも黒錆は、将来的な摩耗の進行に繋がる可能性を示唆しているため、傾向監視が必要と思われます。黒錆は、凝着摩耗に分類されます。この摩耗粒子は、摺動面で凝着、破断を繰り返し、この過程で生じる移着粒子が成長して摩耗粒子となります。そのため、摺動面では局部的に油膜切れが発生していることを示しています。この状態が継続した場合、摩耗粒子のサイズは徐々に大型化していき、設備の損傷に至る場合がありますので、傾向監視が必要です。Iカップリング発光分光分析【SOAP-T】検出された金属元素から発生箇所を推定すると、以下の通りでした。鉄、鉛、銅、錫・エンジン部品リン、亜鉛、カルシウム・添加剤アルミニウム、ケイ素、ナトリウム、マグネシウム、モリブデン・外部混入異物SOAP-Tで軸受メタルの主成分である錫がppmからppmに減少していることから、軸受メタルの摩耗は安定していると考えられます。水分はppmと当社推奨の管理限界値を超えていました。今後、水分の影響でエンジン内部に錆が発生し、その影響で摩耗が発生する懸念があります。
報告No.109-09136 報告No.112-00176 | 分析No.109-001160 分析No.112-000738 | 112-000738 | 減速機は継続使用可能な状態にあると判断します。但し、今後も摩耗の進行を傾向監視するため、以下の対策を推奨します。定期的な分析摩耗の進行を監視するため、定期的に分析を実施し、分析データによる摩耗の進行状況を確認することを推奨します。バックラッシによる評価トライボ診断では、バックラッシの増加量を分析結果から計算できますので、構造が確認できる図面、ギヤの形式、歯形、モジュール、歯数、歯幅、油入替後の稼働時間ならびに分解点検後の稼働時間をお知らせ下さい。計算結果をご報告いたします。フェログラフィーIs値は異常摩耗の早期発見パラメータのつで、摩耗粒子を定量化するために用います。前回に比較してIs値はの乗から乗に上昇したものの、潤滑状態は正常と判断できます。摩耗粒子の形態で比較的多く観察された粒子は、潤滑状態が正常な場合に発生する摩耗粒子でした。これらの摩耗粒子が観察された場合、潤滑部で発生している摩耗形態は、正常なマイルド摩耗であることが分かります。Iカップリング発光分光分析【SOAP-T】検出された金属元素は、SOAP-Tの結果表に示すように、鉄、リン、カルシウム、アルミニウム、ナトリウム、モリブデンでした。検出された金属元素から発生箇所を推定すると鉄・ギヤ・軸受等リン、モリブデン・オイル添加剤カルシウム、アルミニウム、ナトリウム・外部混入異物であると思われます。このうち、機械部品が摩耗したと思われる元素はのグループです。前回に比較して計数汚染度はNAS級からNAS級以上とランク上昇し、当社推奨の管理限界値を超えていました。フェログラフィーの結果から、汚染度が高い要因は、摩耗によるものと思われます。
報告No.109-09136 報告No.112-00756 | 分析No.109-001160 分析No.112-003404 | 112-003404 | 分析の結果、潤滑油の劣化はなく、汚染度は良好な範囲にあることから、継続使用可能な状態にあると判断します。減速機分析の結果、分析データには異常の兆候が確認されないため、現時点では減速機の状態は健全であると判断します。尚、現時点では良好な状態にあると判断できますが、分解点検の必要性を検討するには、本分析結果を含めた合計回のデータが健全な範囲にあるかを確認することが必要となることから、今後、回の分析を推奨します。定期的な分析定期的な潤滑油分析によるトライボ診断を実施することにより、分析データの変化から異常の兆候を早期に発見することが可能となります。今後の摩耗進行を監視するため、定期的に分析を実施することを推奨します。は、すべての項目が正常であり良好と判断します。粘度粘度は.mm/sと、新油値.mm/sに比較して粘度変化率は+.％で、当社推奨の管理限界値である±％以内であり、良好と判断します。水分はppmと当社推奨の管理限界値の以下であり、良好と判断します。酸価は.mgKOH/gと新油値.mgKOH/g以下であり、良好と判断します。IRIRチャートの結果、新油と使用油のスペクトルパターンはほぼ一致し、また、油劣化の兆候を示すカルボン酸の吸収が確認されていないことから、良好と判断します。は、清浄であり良好と判断します。計数汚染度計数汚染度は、NAS級と当社推奨の管理限界値以下にあり、良好と判断します。重量汚染度は.mg/mlでした。光学顕微鏡写真重量汚染度で濾過したフィルタ表面上の夾雑物を光学顕微鏡で観察した結果、金属片、鉄錆、砂等が観察されました。は、フェログラフィーおよびSOAP-Tの結果から総合的に判断した結果、正常な状態にあると考えられます。フェログラフィー【異常摩耗指数：Is値】Is値は異常摩耗の早期発見パラメータのつで、摩耗粒子を定量化するために用います。今回のIs値はのマイナス乗と低い値でした。フェログラフィー【定性分析：摩耗粒子および摩耗形態観察】分析結果から観察された全ての粒子量は少でした。Iカップリング発光分光分析【SOAP-T】検出された金属元素から発生箇所を推定すると、以下の通りでした。鉄、亜鉛・ギヤ、軸受等リン、モリブデン・添加剤カルシウム、ナトリウム・外部混入異物
報告No.109-09136 報告No.112-00207 | 分析No.109-001160 分析No.112-000837 | 112-000837 | 潤滑油および減速機は継続使用可能な状態にあると判断します。但し、今後も摩耗の進行を傾向監視するため、以下の対策を推奨します。定期的な分析凝着摩耗の進行を監視するため、定期的に分析を実施し、分析データによる摩耗の進行状況を確認することを推奨します。濾過油中の汚染度が高いことから、観察された摩耗粒子や異物等がギヤ歯面および軌道面に噛み込み摩耗が進行することが懸念されるため、可能であれば濾過を推奨します。フェログラフィーIs値Is値は異常摩耗の早期発見パラメータのつで、摩耗粒子を定量化するために用います。前回に比較してIs値はの乗から乗に低下し、低い値でした。摩耗粒子および摩耗形態摩耗粒子の形態で比較的多く観察された粒子は、潤滑状態が正常な場合に発生する摩耗粒子金属潤滑部が局部的に油膜切れを起して発生するシビア粒子でした。これらの摩耗粒子が観察された場合、潤滑部で発生している摩耗形態は、正常なマイルド摩耗潤滑状態がやや厳しい凝着摩耗であることが分かります。潤滑状態Is値および摩耗粒子の観察結果から総合的に判断した結果、潤滑状態はやや厳しい状態にあると判断します。Iカップリング発光分光分析【SOAP-T】潤滑油中から以下の元素が検出されました。検出された金属元素から発生箇所を推定すると鉄・ギヤ・軸受等リン、モリブデン・オイル添加剤カルシウム、アルミニウム、ナトリウム・外部混入異物であると思われます。このうち、機械部品が摩耗したと思われる元素はのグループです。バックラッシご提供いただいた減速機に関する情報から、スパイラルベベルギヤであり、この部分のバックラッシを求めました。その結果、減速機のギヤ歯面に摩耗が集中していたと仮定した場合、バックラッシの増加量は前回の.μmからμmに僅かに増加したと推定されます。バックラッシ増加分の上限値は、メーカにより差異はあるものの、当社の推奨するバックラッシは、一般に推奨されるμmを管理目安にしています。この値に比較して十分に小さい値であるため、前回に比較して鉄濃度が僅かに増加したものの、摩耗の進行は極僅かで問題ない範囲にあると推定されます。前回に比較して計数汚染度はNAS級からNAS級以上とランク上昇し、当社推奨の管理限界値を超えていました。フィルタ表面の異物観察で表面が茶褐色で鉄錆、砂等が観察されたことから、汚染度が高い要因は、摩耗とスラッジ、そして外部混入異物の影響と思われます。前回に比較して粘度、水分、酸価、IRの各データは良好でした。
報告No.109-09094 報告No.112-00124 | 分析No.109-000916 分析No.112-000497 | 112-000497_date121122 | グリースおよび軸受は継続使用可能な状態にあると判断します。はフェログラフィーおよびSOAP-Tの結果から総合的に判断した結果、正常な状態にあると考えられます。フェログラフィー【定性分析：摩耗粒子および摩耗形態観察】分析結果から比較的多く観察された粒子は、以下の通りでした。正常な摩耗粒子・潤滑状態が正常なマイルド摩耗により発生。Iカップリング発光分光分析【SOAP-T】検出された金属元素から発生箇所を推定すると、以下の通りでした。鉄、鉛、ニッケル、錫・軸受等リン、亜鉛、カルシウム、バリウム、アルミニウム、ケイ素、ナトリウム、モリブデン・添加剤、増ちょう剤、外部混入異物．グリースの物理的性状滴点、酸価、IRの各データは良好でした。尚、ちょう度は油量が不足していたため、測定することはできませんでした。≪状態監視とパラメータ≫分析の目的および各分析のパラメータは以下の通りです。特性低下目的：グリースの分析結果から、グリースの物理的性状や劣化傾向などを確認する。酸価JISK赤外線吸収スペクトルJISKちょう度JISK滴点JISK摩耗目的：グリース中の摩耗粒子を分析する事により、回転・摺動部の潤滑状態、摩耗劣化の程度、余寿命などを解析する。摩耗診断電子顕微鏡観察JISKX線マイクロアナリシス油中金属濃度JISK≪分析結果≫特性低下酸価：良好酸価.mgKOH/gは管理基本値の.mgKOH/g以内にあることから問題は無いと判断します。赤外線吸収スペクトル：良好ちょう度：油量不足のため測定することは出来ませんでした。滴点：良好滴点はと管理基本値のに比較し大きな変化はないことから問題は無いと判断します。摩耗摩耗診断：良好摩耗診断の結果、潤滑状態が正常な場合に発生する摩耗粒子が比較的多く観察されました。電子顕微鏡観察・X線マイクロアナリシス：今回は実施していません。油中金属濃度：良好油中金属濃度の結果、摩耗により発生する鉄、鉛、ニッケル、錫、油の添加剤成分や増ちょう剤等であるリン、亜鉛、カルシウム、バリウム、アルミニウム、ケイ素、ナトリウム、モリブデンが検出されたものの、良好と判断します。
報告No.109-09136 報告No.112-00756 | 分析No.109-001160 分析No.112-003405 | 112-003405 | 分析の結果、潤滑油の劣化はなく、汚染度は良好な範囲にあることから、継続使用可能な状態にあると判断します。減速機分析の結果、分析データには異常の兆候が確認されないため、現時点では減速機の状態は健全であると判断します。尚、現時点では良好な状態にあると判断できますが、分解点検の必要性を検討するには、本分析結果を含めた合計回のデータが健全な範囲にあるかを確認することが必要となることから、今後、回の分析を推奨します。定期的な分析定期的な潤滑油分析によるトライボ診断を実施することにより、分析データの変化から異常の兆候を早期に発見することが可能となります。今後の摩耗進行を監視するため、定期的に分析を実施することを推奨します。は、すべての項目が正常であり良好と判断します。粘度粘度は.mm/sと、新油値.mm/sに比較して粘度変化率は+％で、当社推奨の管理限界値である±％以内であり、良好と判断します。水分はと当社推奨の管理限界値の以下であり、良好と判断します。酸価は.mgKOH/gと新油値.mgKOH/g以上にあるものの、IRの結果で油劣化の兆候を示すカルボン酸の吸収が確認されていないことから、良好と判断します。IRIRチャートの結果、新油と使用油のスペクトルパターンはほぼ一致し、また、油劣化の兆候を示すカルボン酸の吸収が確認されていないことから、良好と判断します。は、清浄であり良好と判断します。計数汚染度計数汚染度は、NAS級と当社推奨の管理限界値以下にあり、良好と判断します。重量汚染度は.mg/mlでした。光学顕微鏡写真重量汚染度で濾過したフィルタ表面上の夾雑物を光学顕微鏡で観察した結果、金属片、鉄錆、砂等が観察されました。は、フェログラフィーおよびSOAP-Tの結果から総合的に判断した結果、正常な状態にあると考えられます。フェログラフィー【異常摩耗指数：Is値】Is値は異常摩耗の早期発見パラメータのつで、摩耗粒子を定量化するために用います。今回のIs値はの乗と低い値でした。フェログラフィー【定性分析：摩耗粒子および摩耗形態観察】分析結果から観察された全ての粒子量は少でした。Iカップリング発光分光分析【SOAP-T】検出された金属元素から発生箇所を推定すると、以下の通りでした。鉄、銅、亜鉛・ギヤ、軸受等リン、モリブデン・添加剤カルシウム、ナトリウム、ケイ素・外部混入異物
報告No.109-09136 報告No.113-00468 | 分析No.109-001160 分析No.113-001913 | 113-001913_date140218 | 対象設備は継続使用可能な状態にあると判断します。但し、潤滑油は水分が高く、また、摩耗促進の要因となる固形のカルシウム化合物が非常に高い値で検出されたことから以下の対策を推奨します。対策至急更油油中の水分の影響により金属表面で腐食摩耗が発生し、発生した鉄錆等の粒子が潤滑部に噛み込み摩耗が進行する懸念があります。また、固形のカルシウム化合物が非常に高い濃度で検出されたため、この化合物がコンロッドメタルやクランクメタルの摩耗を促進させる可能性があることから、至急更油を推奨します。次回点検でピストンリング、シリンダライナの点検カルシウム化合物発生の原因は、ピストンリングやシリンダライナの摩耗によって燃焼ガスのシール性が低下し、燃焼ガス中の硫黄分と油中のカルシウム添加剤が中和反応するためと考えられます。そのため、次回点検ではピストンリングおよびシリンダライナの摩耗状態の点検を推奨します。定期的な分析今後懸念される摩耗の進行を監視するため、定期的に分析を実施することを推奨します。診断結果水分は当社推奨の管理限界値を超えていました。粘度前回に比較して今回の粘度は、mm/sからmm/sに上昇していました。新油値mm/sに比較して、粘度変化率は-.％で、当社推奨の管理限界値である±％以内であり、良好と判断します。水分前回に比較して今回の水分は、ppmからppmに増加し、当社推奨の管理限界値のを超えていました。今後、水分の影響でエンジン内部に錆が発生し、その影響で摩耗が発生する懸念があります。酸価・塩基価・IR潤滑油の酸化劣化は、酸価、塩基価、IRの結果から総合的に判断します。前回に比較して今回の酸価は、mgKOH/gからmgKOH/gに上昇していました。塩基価は前回に比較してmgKOH/gから.mgKOH/gと、当社推奨の管理限界値mgKOH/g以上にあるものの、大きく低下していました。IRの結果で酸化劣化の兆候を示すカルボン酸の吸収が確認されていないことから、現状は酸化劣化していないと判断しますが、今後の劣化進行が懸念されます。計数汚染度前回同様に今回の計数汚染度は、NAS級を上回っており、汚染されていました。重量汚染度前回に比較して今回の重量汚染度は、.mg/mlから.mg/mlに増加していました。光学顕微鏡写真重量汚染度で濾過したフィルタ表面上の夾雑物を光学顕微鏡で観察した結果、鉄錆、砂等が観察されました。粒度分布粒度分布は、.～.μmの範囲にあり、.μmにピークが確認されました。μm以下の粒子が多いことから、燃焼して発生したすす等であることが分かります。総合的に判断した結果、は許容範囲内にあり、機器は継続使用可能と判定しますが、摺動部の摩耗が認められたため、定期的に潤滑油分析を実施し、摩耗推移を監視することが有用と考えます。フェログラフィー【異常摩耗指数：Is値】Is値は異常摩耗の早期発見パラメータのつで、摩耗程度を定量化するために用います。今回のIs値はの乗と、やや高い値でした。また、前回に比較してIs値の上昇が確認されたことから、Is値の上昇傾向および限界値到達予測を表に示しました。Is値が限界値に達するのは年月と推定されました。フェログラフィー【定性分析：摩耗粒子の形態観察】観察された代表的な粒子は、以下の通りでした。正常な摩耗粒子・潤滑状態が正常なマイルド摩耗により発生。シビア粒子・潤滑状態がやや厳しい凝着摩耗により発生。極微小領域で油膜切れが発生したことを示します。観察された摩耗粒子の中でもシビア粒子は、摩擦面が将来的に異常摩耗へ進展する可能性を示唆しているため、傾向監視が有用と思われます。詳細は、別紙傾向監視が必要な摩耗粒子をご覧ください。Iカップリング発光分光分析【SOAP-T】検出された金属元素と、想定される発生箇所は、以下の通りです。鉄、鉛、銅、クロム、アンチモン、錫・エンジン部品リン、亜鉛、カルシウム、モリブデン・添加剤バリウム、アルミニウム、ケイ素、ナトリウム、マグネシウム・外部混入異物コンロッドメタル、クランクメタルの摩耗SOAP-Tで錫がppm、鉛が.ppm、銅が検出されたことから、コンロッドメタル、クランクメタルが摩耗していると推定されます。現時点では低濃度であることから継続使用可能と判断しますが、今後、摩耗が進行し異常摩耗に進展することを防止するため、摩耗推移の監視が有用です。詳細は、別紙コンロッドメタル・クランクメタルの摩耗をご覧ください。固形カルシウム化合物の生成SOAP-Tでカルシウムがppm検出されました。この固形カルシウムは、潤滑油に混入した燃焼ガス中の酸成分がカルシウム添加剤と中和反応して生成される比較的硬い化合物のため、摺動面に噛み込み、切削摩耗が進行することが懸念されます。詳細は、別紙固形カルシウム化合物の生成をご覧ください。
報告No.109-09136 報告No.112-00660 | 分析No.109-001160 分析No.112-003030 | 112-003030 | 潤滑油の劣化は確認されていないものの、汚染度が高い値であることがわかりました。当該機は分解後および油入替後から今回までの稼働時間が短く、ご提供頂いた新油の汚染度も同じ汚染状態であることから、汚染度が高い要因は、汚染されていた新油を使用したことによるものと思われます。減速機異物の噛み込みや金属表面の微小突起により発生する切削摩耗や繰返し応力を受けて発生する疲労摩耗が見られました。通常、継続運転している設備は、運転開始直後に金属同士がなじむ過程があり、その後正常な油膜が形成されて、問題がなければ安定期に入ります。設備の稼働率が低い場合など、停止期間が長いと潤滑油膜は殆どなくなり、再稼動する際に油膜切れを起こしやすい状態になります。今回観察された摩耗粒子は、このような状況で発生したと推定されます。しかし、これらは極微小領域に限られることから、摩耗は正常と判断できます。以上より、軸受は継続使用可能な状態にあると判断します。定期的な分析および分析周期の検討定期的に分析を実施することにより、データの微小な変化から異常の兆候を早期に発見することが可能となります。今後、寿命予測を行うには、今回データを含め少なくとも回の分析データが必要となります。当該機は、年間稼働率が低いことから、採油の機会を検討するのは難しいところがありますが、あと最低でも回分析を実施し、寿命予測を行うと共に分析周期を検討することを推奨します。減速機の摩耗状態フェログラフィーおよびSOAP-Tのデータから総合的に解析した結果、減速機は健全であり、継続使用可能と評価できますが、引続き減速機の機能が保持されていることを確認するためにも、潤滑油診断による傾向管理が有用と考えます。フェログラフィー【定量分析：Is値】Is値は異常摩耗の早期発見パラメータのつで、摩耗程度を定量化するために用います。今回のIs値はの乗とやや高い値でした。フェログラフィー【定性分析：摩耗粒子および摩耗形態観察】分析結果から比較的多く観察された摩耗粒子は、以下の通りでした。切削粒子・異物や金属表面の微小突起に起因する切削摩耗により発生。疲労摩耗粒子・繰返し応力を受けて発生。観察された摩耗粒子の中でも切削粒子は、将来的な摩耗の進行に繋がる可能性を示唆しているため、傾向監視が必要と思われます。減速機で切削摩耗が発生した場合、減速機内部で使用されている転がり軸受が切削摩耗により生じた軌道面の損傷が起点となって、寿命が分の程度に低下することがあることから、切削摩耗には十分注意する必要があります。切削摩耗の発生原因となる混入異物が残留している場合、この異物により切削摩耗が継続して発生する可能性があります。Iカップリング発光分光分析【SOAP-T】検出された金属元素から、摩耗粒子の発生箇所は、以下のように推定できました。鉄、鉛、銅、クロム、アンチモン、錫、亜鉛・ギヤ、軸受等リン、モリブデン・添加剤カルシウム、バリウム、アルミニウム、ナトリウム、マグネシウム・外部混入異物SOAP-Tの結果、亜鉛がppm検出されました。亜鉛を使用した箇所の溶出・摩耗が発生していると思われます。亜鉛メッキ等であった場合、耐食性が低下して腐食に進展することが懸念されます。バックラッシご提供いただいた減速機に関する情報からハスバ歯車の組み合わせの段減速機構であり、この歯車の構成から接触点箇所のバックラッシを求めました。尚、不明な部分がありましたので、モジュールを、歯幅をmmと仮定しました。ギヤのバックラッシの増加量を求めた結果、接触点箇所でバックラッシの増加量は、最も大きい箇所で約.μmと推定されます。バックラッシ増加分の上限値は、メーカにより差異はあるものの、当社の推奨するバックラッシは、一般に推奨されるμmを管理目安にしています。この値に比較して十分に小さい値です。計数汚染度は当社推奨の管理限界値を超えていました。計数汚染度計数汚染度は、NAS級以上と当社推奨の管理限界値NAS級を超えていました。重量汚染度は、.mg/mlでした。光学顕微鏡写真供試油を濾過したフィルタ表面上の夾雑物を光学顕微鏡で観察した結果、茶褐色の粘ちょう物、金属片、鉄錆、砂等が観察されました。は良好と判断します。粘度新油に対する粘度変化率は+.％でした。これは、当社推奨の管理限界値である±％以内であり、良好と判断します。水分は、ppmと当社推奨の管理限界値の以下であり、良好と判断します。酸価は、.mgKOH/gと新油値.mgKOH/g以下であり、良好と判断します。IRIRチャートの結果、新油と使用油のスペクトルパターンはほぼ一致し、また、油劣化の兆候を示すカルボン酸の吸収ピークが確認されていないことから、良好と判断します。
報告No.109-09136 報告No.113-00213 | 分析No.109-001160 分析No.113-000827 | 113-000827 | 潤滑油の汚染度はやや高いものの、良好な範囲にあることから、継続使用可能と判断します。減速機減速機は、直ちに異常につながるような摩耗粒子が観察されなかったことから、継続使用可能な状態にあると判断します。但し、今後の摩耗進行の有無を確認するためにも傾向監視を継続することが有効です。定期的な分析今後懸念される汚染度の増加および疲労摩耗の進行を監視するため、定期的に分析を実施することを推奨します。バックラッシによる評価トライボ診断では、バックラッシの増加量を分析結果から計算できますので、構造が確認できる図面、ギヤの形式、歯形、モジュール、歯数、歯幅、油入替後の稼働時間ならびに分解点検後の稼働時間をお知らせ下さい。計算結果をご報告いたします。はフェログラフィーおよびSOAP/D-SOAPの結果から総合的に判断した結果、継続使用は可能ですが、今後の機器の機能を確認するためにも傾向管理が有用と考えます。フェログラフィー【定量分析：Is値】Is値は異常摩耗の早期発見パラメータのつで、摩耗程度を定量化するために用います。Is値は前回に比較して、の乗から乗に低下し、低い値でした。フェログラフィー【定性分析：摩耗粒子および摩耗形態観察】分析結果から観察された代表的な粒子は、以下の通りでした。疲労摩耗粒子・繰返し応力を受けて発生。Iカップリング発光分光分析【SOAP/D-SOAP】検出された金属元素から発生箇所を推定すると、以下の通りでした。鉄、ニッケル、亜鉛・ギヤ、軸受等リン・添加剤カルシウム、アルミニウム、ナトリウム・外部混入異物本試料油は、分析の結果から潤滑油添加剤としてμm以下のモリブデンが使用されていることがわかります。モリブデンは、有機モリブデンと二硫化モリブデンの種類が添加剤として使用され、有機モリブデンは油に溶解し、粒子としてのモリブデンは二硫化モリブデンであり、一般にマイクロパウダーであることが多く、本試料油が新油の場合は、分析の結果から～μmのサイズが極めて多いことがわかります。そのため、診断に影響が出るこのサイズを除外して診断する必要があります。今回、モリブデンの影響を除外してデータを見ると、計数汚染度は良好な範囲にあると判断出来ます。粘度、水分、酸価、IRの各データは良好でした。
報告No.109-09136 報告No.113-00463 | 分析No.109-001160 分析No.113-001893 | 113-001893_date140218 | 分析の結果、グリース中に観察された摩耗粒子には潤滑状態が厳しい場合に発生する大型の摩耗粒子が確認されたことから、軸受内部の摩耗状態が厳しくなっている可能性が考えられます。短い周期で再分析軸受の摩耗状態が厳しくなっている可能性があることから、短い周期で再分析を行い、摩耗推移の監視を行うことを推奨します。グリースの交換ちょう度の低下が確認されたことから、グリースが硬化しており、今後、油分の流動性がなくなり、軸受等で良好な油膜が保持されにくくなることから、グリースを交換されることを推奨します。診断結果グリースのちょう度は当社推奨の管理限界値を超えていました。ちょう度前回に比較して今回のちょう度は、からに低下していました。当社推奨の管理下限値のを下回っていることから、グリースが硬化していることが分かりました。硬化したグリースを使用した場合、油分の流動性がなくなり、軸受等で良好な油膜が保持されにくくなる可能性があります。滴点前回に比較して今回の滴点は、からに上昇していました。新グリース値のに比較して低下しているものの、良好と判断します。酸価・IRグリースの酸化劣化は、酸価およびIRの結果から総合的に判断します。前回に比較して今回の酸価は、mgKOH/gからmgKOH/gに上昇していました。新グリース値mgKOH/g以下であり、IRの結果で酸化劣化の兆候を示すカルボン酸の吸収が確認されていないことから、良好と判断します。水分前回に比較して今回の水分は、ppmから.ppmに減少していました。新グリース値以下であり、良好の範囲にあると判断します。総合的に判断した結果、は厳しい状態にある可能性が考えられます。フェログラフィー【定性分析：摩耗粒子および摩耗形態観察】観察された代表的な粒子は、以下の通りでした。シビア粒子・潤滑状態がやや厳しい凝着摩耗により発生。金属潤滑部が局部的に油膜切れを起していると考えられます。観察された摩耗粒子の中でもシビア粒子は、摩擦面が将来的に異常摩耗へ進展する可能性を示唆しているため、傾向監視が必要と思われます。詳細は、別紙傾向監視が必要な摩耗粒子をご覧ください。今回、～μmサイズの大型のシビア粒子が確認されたことから、軸受の摩耗状態は厳しくなっている可能性があります。Iカップリング発光分光分析【SOAP-T】検出された金属元素と、想定される発生箇所は、以下の通りです。鉄、鉛、銅、クロム、ニッケル、錫、アルミニウム・軸受等ニッケル、リン、亜鉛、カルシウム、バリウム、アルミニウム、ナトリウム、マグネシウム、モリブデン・添加剤、増ちょう剤、外部混入異物等銅が比較的高い値であり、銅を使用した箇所の摩耗が懸念されます。転がり軸受の場合、保持器で銅を使用していることがあり、本軸受の保持器が銅である場合、今後、摩耗が進行することで転動体とのギャップが大きくなると共に振動が増大し、摩耗の進行につながることが懸念されます。
|  | 113-001498 | ポンプ中間軸受リン側は使用可能な状態であり、分解点検で軸受部品を交換する必要はないと判断します。定期的なトライボ診断実施今後の適切な分解点検時期を見出すためにも、定期的な分析による傾向監視により、軸受の潤滑と摩耗の進行状態を確認するよう推奨します。はフェログラフィーおよびSOAP-Tの結果から総合的に判断した結果、継続使用は可能ですが、今後の摩耗進行を確認するためにも傾向管理が有用と考えます。フェログラフィー【定性分析：摩耗粒子および摩耗形態観察】観察された代表的な摩耗粒子は、以下の通りでした。シビア粒子・潤滑状態がやや厳しい凝着摩耗により発生。金属潤滑部が局部的に油膜切れを起していると考えられます。シビア粒子は凝着摩耗に分類されます。これらの摩耗粒子は、軸受軌道面で凝着、破断を繰り返し、この過程で生じる移着粒子が成長して摩耗粒子となります。そのため、軸受軌道面では局部的に油膜切れが発生していることを示しています。この状態が継続した場合、摩耗粒子のサイズは徐々に大型化していき、設備の損傷に至る場合がありますので、傾向監視が必要です。Iカップリング発光分光分析【SOAP-T】検出された金属元素から発生箇所を推定すると、以下の通りでした。鉄、鉛、銅、クロム、アンチモン、錫・軸受等リン、亜鉛、カルシウム、バリウム、アルミニウム、ケイ素、ナトリウム、マグネシウム、モリブデン・添加剤、増ちょう剤、外部混入異物
|  | 113-001969 | 対象設備は継続使用可能な状態にあると判断します。但し、今後の摩耗進行の有無を確認するためにも傾向監視を継続することが有効です。に示す内容をご確認ください。潤滑油潤滑油は油名が不明であることから、性能評価をすることが出来ませんでした。に示す内容をご確認ください。更油と次回点検でピストンリングの点検当該機の油中からカルシウム化合物が高い濃度で検出されたため、この化合物が軸受摺動面に噛み込み摩耗を促進させる懸念があります。化合物発生の原因は、ピストンリングの摩耗によって燃焼ガスのシール性が低下し、燃焼ガス中の硫黄分と油中のカルシウム添加剤が反応したためと考えられます。そのため、次回点検ではピストンリングの摩耗状態の点検および更油を推奨します。定期的な分析摩耗推移の傾向を把握し、摩耗進行の将来予測を行うために、定期的に分析を実施することを推奨します。新油の分析粘度、塩基価は、油の性能を評価するパラメータの一種です。油の性能低下は、新油との比較が必要なことから、未使用油の提供および分析による比較評価を推奨します。はフェログラフィーおよびSOAP-Tの結果から総合的に判断した結果、継続使用は可能ですが、機器の機能を保持するためにも傾向管理が有用と考えます。フェログラフィー【定量分析：Is値】Is値は異常摩耗の早期発見パラメータのつで、摩耗を定量化するために用います。Is値はの乗とやや高い値でした。フェログラフィー【定性分析：摩耗粒子の形態観察】比較的多く観察された粒子は、以下の通りです。正常な摩耗粒子・潤滑状態が正常なマイルド摩耗により発生。シビア粒子・潤滑状態がやや厳しい凝着摩耗により発生。金属潤滑部が局部的に油膜切れを起していると考えられます。観察された摩耗粒子の中でもシビア粒子は、将来的な異常摩耗の進行に繋がる可能性を示唆しているため、傾向監視が必要と思われます。詳細は、別紙傾向監視が必要な摩耗粒子をご覧ください。Iカップリング発光分光分析【SOAP-T】摩耗発生箇所は、以下のように推定します。鉄、鉛、銅、クロム、アンチモン、錫・エンジン部品等リン、亜鉛、カルシウム・添加剤アルミニウム、ケイ素、ナトリウム、マグネシウムモリブデン・外部混入異物コンロッドメタル或いはクランクピンメタル等の摩耗SOAP-Tで錫が.ppm、アンチモンがppm、鉛が、銅が検出されたことから、コンロッドメタル或いはクランクピンメタル等が摩耗していると推定します。詳細は、別紙コンロッドメタル・クランクピンメタルの摩耗をご覧ください。固形カルシウム化合物の生成SOAP-Tでカルシウムがppm検出されました。ディーゼルエンジンオイル中に検出されるカルシウムは、燃焼ガス中に含まれている硫黄分と反応して微小サイズの硫酸カルシウム、いわゆる石膏が生成されます。この影響については、別紙固形カルシウム化合物の生成をご覧ください。粘度粘度は.mm/sでした。新油との比較による評価が必要です。水分はppmと当社推奨の管理限界値を超えていました。今後、水分の影響でエンジン内部に錆が発生し、その影響で摩耗が発生する懸念があります。塩基価はmgKOH/gでした。新油との比較による評価が必要です。
報告No.109-09136 報告No.114-00001 | 分析No.109-001160 分析No.114-000001 | ruike114-000001 | 潤滑油は物理的性状が良好の範囲にあるものの、汚染度がやや高いことから今後の汚染度の増加に伴い、汚染物が潤滑部に噛み込むことによる摩耗の発生が懸念されます。また、SOAPの結果で新油と一致しないデータが確認されたことから、使用油の油名が誤っている可能性があります。減速機減速機は摩耗状態が良好の範囲にあることから、継続使用可能な状態にあると判断します。油名の確認SOAPの結果、新油に含まれているモリブデンが検出されず、逆に含まれていないはずの亜鉛が検出されたことから、使用油の油名が違っている可能性があります。油は設備の条件にあった適正な性能のものを使用することが重要であるため、異種油の混入の有無、油名を再確認することを推奨します。定期的な分析今後の汚染度の増加および摩耗推移を監視するため、定期的な分析実施を推奨します。最適な採油方法本試料油は、機器停止中にドレンバルブから採油されているため、別紙油中粒子の沈降の影響に示すように、油中粒子が油槽底部に沈降し、分析データが高濃度に出ている可能性があります。正確なデータによる診断を行うためにも、今後の採油は、極力運転中もしくは停止直後の油槽中層部から実施されることを推奨します。異常摩耗の早期発見のパラメータであるIs値は、前回のレベルからレベルに低下し、正常です。また、異常摩耗の兆候を示す摩耗粒子が顕著に観察されなかったことから、は良好と判断します。バックラッシご提供いただいた情報から、本減速機はスパイラルベベルギヤであり、この部分のバックラッシを求めました。その結果、減速機のギヤ歯面に摩耗が集中していたと仮定した場合、分解点検からのバックラッシ増加量は.μmと推定されました。バックラッシ上限値μmに比較して十分小さい値であることから、良好な状態にあると判断します。計数汚染度はNAS級と、当社推奨の管理限界値以下であるものの、やや高い値でした。フィルタ残渣に鉄錆、砂等が観察されたことから、汚染度が高い要因は、摩耗粒子と外部混入異物の影響と考えられます。粘度、水分、酸価、IRの各データは良好でした。
報告No.109-09136 報告No.112-00683 | 分析No.109-001160 分析No.112-003154 | 112-003154 | 油の劣化は確認されていないものの、粘度および水分が当社推奨の管理限界値を超えていることから、に対策を示します。対象設備は継続使用可能な状態にあると判断します。但し、将来的な摩耗進行の有無を確認するためにも傾向監視を継続することが有効です。次回点検でピストンリングの点検当該機の油中からカルシウム化合物がやや高い濃度で検出されたため、この化合物がコンロッドメタルやクランクメタルの摩耗を促進させる懸念があります。化合物発生の原因は、ピストンリングの摩耗によって燃焼ガスのシール性が低下し、燃焼ガス中の硫黄分と油中のカルシウム添加剤が反応するためと考えられます。そのため、次回点検では第一にピストンリングの摩耗状態の点検を推奨します。更油使用油は、粘度低下が確認されており、油膜切れなどによる摩耗の発生が懸念されます。さらに、水分濃度が高いことから、金属表面で腐食摩耗が発生し、発生した鉄錆等の粒子が潤滑部に噛み込み摩耗が進行することがありますので、これらの予防処置として更油を推奨します。定期的な分析および分析周期の検討定期的に分析を実施することにより、データの微小な変化から異常の兆候を早期に発見することが可能となります。今後、寿命予測を行うには、今回データを含め少なくとも回の分析データが必要となります。当該機は、年間稼働率が低いことから、採油の機会を検討するのは難しいところがありますが、あと最低でも回分析を実施し、寿命予測を行うと共に分析周期を検討することを推奨します。フェログラフィーおよびSOAP-Tのデータから総合的に解析した結果、対象設備は健全であり、継続使用可能と評価できますが、引続き対象設備の機能が保持されていることを確認するためにも、潤滑油診断による傾向管理が有用と考えます。フェログラフィー【定量分析：Is値】Is値は異常摩耗の早期発見パラメータのつで、摩耗程度を定量化するために用います。今回のIs値はの乗とやや高い値でした。フェログラフィー【定性分析：摩耗粒子および摩耗形態観察】分析結果から比較的多く観察された摩耗粒子は、以下の通りでした。球状粒子・金属接触が厳しく、且つ、金属が溶融するほどの高い摩擦熱が発生していると考えられます。赤錆・フレッティングにより発生。黒錆・潤滑状態がやや厳しい凝着摩耗により発生。金属接触が厳しく、且つ、高い摩擦熱が発生していると考えられます。観察された摩耗粒子の中でも、赤錆、黒錆、球状粒子は、注意が必要です。フレッティングの発生要因は、鉄系材料が接合および勘合されたりする部分から発生します。フレッティングによる赤錆が少量発生しても直ちに異常ではありませんが、場合によっては、発生した赤錆が軸受摺動面に噛み込み、摩耗を進行させる場合があります。観察された摩耗粒子の中でも球状粒子は、異常摩耗の兆候を示す形態のパラメータで、この摩耗粒子が発生する場合、潤滑状態に注意が必要です。球状粒子の発生原因は、一般に、溶接工事、溶接作業などによる溶接スパッタの混入厳しい金属接触による摩耗が考えられます。球状粒子の発生原因が、の溶接スパッタの混入であれば、今後増加しないと思われますが、が考えられる場合は、原因を取り除かなければ球状粒子は増加すると考えられます。黒錆は、凝着摩耗に分類されます。これらの摩耗粒子は、摺動面で凝着、破断を繰り返し、この過程で生じる移着粒子が成長して摩耗粒子となります。そのため、摺動面では局部的に油膜切れが発生していることを示しています。この状態が継続した場合、摩耗粒子のサイズは徐々に大型化していき、最終的に設備の損傷に至る場合があります。Iカップリング発光分光分析【SOAP-T】検出された金属元素から発生箇所を推定すると、以下の通りでした。鉄、鉛、銅、ニッケル、錫・エンジン部品リン、亜鉛、カルシウム、モリブデン、ナトリウム・添加剤バリウム・外部混入異物カルシウムの析出SOAP-Tでカルシウムがppm検出されました。エンジン油中にカルシウム化合物が高い濃度で検出された場合、この化合物がコンロッドメタルやクランクメタル摺動面に噛み込んで摩耗させたり、メタルに埋め込まれて摩耗を促進させたりする原因になるなどの悪影響を生じることが当社の研究結果から判明しています。この影響については、別紙カルシウムの析出をご覧ください。軸受の摩耗SOAP-Tで軸受メタルの主成分である錫が検出されました。潤滑状態が直ちに異常にならないと思われますが、メタル成分が検出されていることからメタルの一部に油膜切れが発生していることの証です。一般に排水機場の稼働率は低稼働率であり、起動停止回数が多い傾向にあるため、本機のメタル成分の増加要因は起動停止時に油膜切れが生じて発生していると推定されます。一定期間経過後に再分析し、傾向監視によるメタルの摩耗状態を確認する必要があると思われます。クランクメタルの摩耗SOAP-Tで鉛がppm、銅がppm検出されたことから、クランクメタルの摩耗が発生していると推定されます。ディーゼルエンジンのクランクメタルは積層構造になっており、クランクメタルの最表面はホワイトメタル層が存在し、その下にニッケル層、さらにその下には銅と鉛の合金であるケルメット層が存在します。ディーゼルエンジンのメタルは、設計上、油膜が正常に形成される流体潤滑が基本であることから、通常の使用においては摩耗しにくいと思われますが、メタルの潤滑部に流体潤滑になりにくい部分が発生するとメタル表面の軟質金属部が摩耗しメタル部のすぐ下のニッケル部まで摩耗し始め、ホワイトメタル層の主成分である錫や鉛、そしてメタルの第二層のニッケルやバックメタルの銅が検出されます。今後、摩耗が進行した場合、軸受が焼付を起こす可能性があるため、注意が必要です。その他の銅を使用した箇所の溶出・摩耗潤滑油系統内で銅を使用している箇所は、潤滑油冷却器の配管などが考えられます。この箇所で溶出・摩耗が発生する場合は以下のことが考えられます。潤滑油冷却器の配管で摩耗していた場合、配管取付け部に緩みが生じて配管が振動し、継手部が外れたり、亀裂が生じて冷却水の混入にいたる場合があります。亜鉛系添加剤の影響により、潤滑油冷却器の配管で溶出していた場合、ピンホールが発生して冷却水の混入に至る場合があります。今後、油劣化の進行や水分濃度が上昇することに注意が必要です。計数汚染度計数汚染度は、NAS級以上と汚染されていました。重量汚染度は、.mg/mlでした。光学顕微鏡写真重量汚染度で濾過したフィルタ表面上の夾雑物を光学顕微鏡で観察した結果、金属片、鉄錆、砂等が観察されました。粘度、水分は当社推奨の管理限界値を超えていました。粘度粘度は、.mm/sと新油値mm/sに比較して、粘度変化率は-％で、当社推奨の管理限界値である±％を超えていました。粘度が低下した場合、潤滑部で油膜切れが発生し、摩耗の進行に繋がることが懸念されます。ディーゼルエンジンオイルの粘度低下は、別紙エンジンオイルの粘度低下メカニズムを御覧下さい。水分は、と当社推奨の管理限界値のを超えていました。今後、水分の影響でエンジン内部に錆が発生し、その影響で摩耗が発生する懸念があります。酸価は、mgKOH/gと新油値mgKOH/g以下であり、良好と判断します。塩基価は、mgKOH/gと当社推奨の管理限界値である.mgKOH/g以上であり、良好と判断します。IRIRチャートの結果、新油と使用油のスペクトルパターンはほぼ一致し、また、油劣化の兆候を示すカルボン酸の吸収ピークが確認されていないことから、良好と判断します。
|  | 113-001384 | 分析の結果、潤滑油の劣化は確認されなかったことから、継続使用可能と判断します。但し、油中の汚染度がやや高いことから、異物の噛み込みによる摩耗が懸念されますのでに示す対策を推奨します。減速機減速機は継続使用可能な状態であるため、分解点検の必要はないと判断します。但し、将来的な摩耗進行の有無を確認するためにも傾向監視を継続することが有効です。尚、バックラッシ増加量の評価をした結果、上限値に比較して十分低い値であり、余寿命は約時間と推定されました。但し、今回の計算は仮定に基づいて行っているため、参考値としてお考え下さい。定期的なトライボ診断実施定期的な分析を実施することにより、データの変化から異常の兆候を早期に発見することが可能となります。今後懸念される汚染度の増加および疲労摩耗の進行を監視するため、定期的なトライボ診断の実施を推奨します。は良好でした。粘度粘度は、.mm/sと、新油値のmm/sに比較して粘度変化率が-％となり、当社推奨の管理限界値である±％以内であり、良好と判断します。水分は.ppmと当社推奨の管理限界値以下であり、良好と判断します。酸価・IR酸価劣化の進行度は、酸価およびIRの結果から総合的に判断します。酸価は、.mgKOH/gと新油値.mgKOH/gより高いものの、IRの結果で油劣化の兆候を示すカルボン酸の吸収が確認されていないことから、油は劣化していないと判断します。計数汚染度は当社推奨の管理限界値以下であるものの、やや高い値でした。フィルタ表面の異物観察で、表面が茶褐色であり、金属片、鉄錆、砂等が観察されたことから、汚染度が高い要因は、摩耗とスラッジ、そして外部混入異物の影響と思われます。計数汚染度計数汚染度はNAS級と当社推奨の管理限界値NAS級以下であるものの、やや高い値でした。重量汚染度はmg/mlでした。光学顕微鏡写真重量汚染度で濾過したフィルタ表面上の夾雑物を光学顕微鏡で観察した結果、フィルタ表面が茶褐色であり、金属片、スラッジ、鉄錆、砂等が観察されました。はフェログラフィーおよびSOAP-Tの結果から総合的に判断した結果、継続使用は可能ですが、今後の機器の機能を確認するためにも傾向管理が有用と考えます。フェログラフィー【定量分析：Is値】Is値は異常摩耗の早期発見パラメータのつで、摩耗粒子を定量化するために用います。今回のIs値は、の乗と低い値でした。フェログラフィー【定性分析：摩耗粒子および摩耗形態観察】分析結果から観察された代表的な粒子は、以下の通りでした。正常な摩耗粒子・潤滑状態が正常なマイルド摩耗により発生。疲労摩耗粒子・繰返し応力を受けて発生。Iカップリング発光分光分析【SOAP-T】検出された金属元素から発生箇所を推定すると、以下の通りでした。鉄、鉛、銅、錫、亜鉛・ギヤ歯面、軸受等リン、モリブデン・添加剤カルシウム、バリウム、アルミニウム、ナトリウム、マグネシウム・外部混入異物SOAP-Tの結果、亜鉛がppm検出されました。亜鉛を使用した箇所の溶出・摩耗が発生していると思われます。亜鉛メッキ等であった場合、耐食性が低下して腐食に進展することが懸念されます。バックラッシ検出された鉄濃度を基にバックラッシ増加量の計算を行いました。今回、歯車のモジュールが不明であったためモジュールをと仮定し、バックラッシの増加量を計算しました。その結果、今回検出された鉄がギヤ歯面から、平均的に摩耗して発生していたと仮定した場合、バックラッシの増加量は以下の通りと推定されます。表バックラッシ増加量接触箇所 バックラッシ増加量上限値 バックラッシ増加量 内歯車-遊星歯車 約 遊星歯車-太陽歯車 約 バックラッシの初期値が不明であるため、増加量の上限値を適正なバックラッシの最大値と最小値の差としました。今回の推定されたバックラッシ増加量は上限値に比較して十分に小さい値であり、良好であると推定できます。本設備の稼働時間は不明であったため、稼働時間を時間と仮定し、バックラッシの増加量を基に余寿命を計算したところ、上限値に達する稼働時間は約時間後と推定されました。但し、今回の計算は仮定に基づいて行っているため、参考値としてお考え下さい。
報告No.109-09136 報告No.112-00589 | 分析No.109-001160 分析No.112-002442 | 112-002442_date130403 | 分析の結果、潤滑油の劣化は確認されていないことから、継続使用可能な状態にあると判断します。但し、油中の汚染度がやや高く、汚染物がギヤ歯面や軌道面に噛み込み摩耗が進行することが懸念されるため、以下の対策を推奨します。減速機分析の結果、減速機は継続使用可能な状態にあると判断します。但し、切削摩耗や凝着摩耗、そして疲労摩耗が発生しており、今後も摩耗の進行を傾向監視するため、以下の対策を推奨します。定期的な分析定期的に分析を実施することにより、データの変化から異常の兆候を早期に発見することが可能となります。また、今回は対象設備の初回分析であるため、あと最低でも回分析を実施し、分析データの変化から今後の分析周期を検討することを推奨します。今後、切削摩耗、凝着摩耗の進行が懸念されるため、出来るだけ早めに回目の分析を実施することを推奨します。更油粘度は、一端上昇し始めると劇的に上昇することがあります。また、粘度上昇により粘性抵抗が増大して油温も上昇し、油が劣化しやすくなるため、劣化した場合、油中の酸成分により金属表面が腐食することがあるため、更油を推奨します。粘度は当社推奨の管理限界値を超えていました。粘度粘度は、mm/sと新油値mm/sに比較して、粘度変化率は+.％で、当社推奨の管理限界値である±％を超えていました。適正な粘度範囲で使用していない場合、粘性抵抗が増大することにより、油温が上昇して、油劣化の進行に繋がることが懸念されます。水分は、.と当社推奨の管理限界値の以下であり、良好と判断します。酸価は、.mgKOH/gと新油値.mgKOH/g以上であるものの、IRの結果で油劣化の兆候を示すカルボン酸の吸収が確認されていないことから、良好と判断します。IRIRチャートの結果、新油と使用油のスペクトルパターンはほぼ一致し、また、油劣化の兆候を示すカルボン酸の吸収が確認されていないことから、良好と判断します。計数汚染度は当社推奨の管理限界値以下であるものの、やや高い値でした。計数汚染度計数汚染度は、NAS級と当社推奨の管理限界値NAS級以下であるものの、やや高い値でした。重量汚染度は、mg/mlでした。光学顕微鏡写真重量汚染度で濾過したフィルタ表面上の夾雑物を光学顕微鏡で観察した結果、金属片、鉄錆、砂等が観察されました。はフェログラフィーおよびSOAP-Tの結果から総合的に判断した結果、継続使用は可能ですが、機器の機能を保持するためにも傾向管理が有用と考えます。フェログラフィー【定量分析：Is値】Is値は異常摩耗の早期発見パラメータのつで、摩耗粒子を定量化するために用います。今回のIs値はの乗とやや高い値でした。フェログラフィー【定性分析：摩耗粒子および摩耗形態観察】観察された代表的な摩耗粒子は、以下の通りでした。切削粒子・異物や金属表面の微小突起による切削摩耗により発生。シビア粒子・潤滑状態がやや厳しい凝着摩耗により発生。金属潤滑部が局部的に油膜切れを起していると考えられます。疲労摩耗粒子・繰返し応力を受けて発生。観察された摩耗粒子の中でも切削粒子、シビア粒子は、注意が必要です。減速機で切削摩耗が発生した場合、減速機内部で使用されている転がり軸受が切削摩耗により生じた軌道面の損傷が起点となって、寿命が分の程度に低下することがあることから、切削摩耗には十分注意する必要があります。切削摩耗の発生原因となる混入異物が残留している場合、この異物により切削摩耗が継続して発生する可能性があります。シビア粒子は、凝着摩耗に分類されます。これらの摩耗粒子は、軌道面で凝着、破断を繰り返し、この過程で生じる移着粒子が成長して摩耗粒子となります。そのため、軌道面では局部的に油膜切れが発生していることを示しています。この状態が継続した場合、摩耗粒子のサイズは徐々に大型化していき、軸受の損傷に至る場合がありますので、傾向監視が必要です。Iカップリング発光分光分析【SOAP-T】検出された金属元素から発生箇所を推定すると、以下の通りでした。鉄、鉛、銅、ニッケル・軸受等リン、モリブデン・添加剤亜鉛、カルシウム、アルミニウム、ナトリウム・外部混入異物SOAP-Tの結果、亜鉛が比較的高い値でした。ご提供頂いた新油ダフニースーパーギヤには、添加剤として含まれていないことから、異種油の混入、または油名の誤り、その他の亜鉛を使用した箇所の溶出・摩耗が考えられます。亜鉛メッキ等であった場合、耐食性が低下して腐食に進展することが懸念されます。バックラッシご提供いただいた減速機に関する情報からハスバ歯車の組み合わせの段減速機構であり、この歯車の構成から接触点箇所のバックラッシを求めました。尚、油量が不明でしたので、Lと仮定しました。ギヤのバックラッシの増加量を求めた結果、接触点箇所でバックラッシの増加量は、約.μmと推定されます。バックラッシ増加分の上限値は、メーカにより差異はあるものの、当社の推奨するバックラッシは、一般に推奨されるμmを管理目安にしています。この値に比較して十分に小さい値です。
報告No.109-09136 報告No.113-00494 | 分析No.109-001160 分析No.113-002043 | 113-002043 | 対象設備は継続使用可能と判断します。但し、摩耗促進の要因となる固形のカルシウム化合物がやや高い値で検出されたことから以下の対策を推奨します。対策定期的な分析固形のカルシウム化合物がコンロッドメタルやクランクメタル等に噛み込み、切削摩耗を促進させる懸念があるため、定期的に分析を実施し、摩耗状態を監視することを推奨します。総合的に判断した結果、は許容範囲内にあり、機器は継続使用可能と判定しますが、摺動部の摩耗が認められたため、定期的に潤滑油分析を実施し、摩耗推移を監視することが有用と考えます。フェログラフィー【定量分析：Is値】Is値は異常摩耗の早期発見パラメータのつで、摩耗状態を定量化するために用います。Is値はの乗と、やや高い値でしたが、損傷領域であるの乗程度には到達しておらず問題ないと判定します。フェログラフィー【定性分析：摩耗粒子の摩耗形態観察】比較的多く観察された粒子は、以下の通りです。正常な摩耗粒子・潤滑状態が正常なマイルド摩耗により発生。シビア粒子・潤滑状態がやや厳しい凝着摩耗により発生。極微小領域で油膜切れが発生したことを示します。観察された摩耗粒子の中でもシビア粒子は、摩擦面が将来的に異常摩耗へ進展する可能性を示唆しているため、傾向監視が有用と思われます。詳細は、別紙傾向監視が必要な摩耗粒子をご覧ください。Iカップリング発光分光分析【SOAP-T】検出された金属元素と想定される発生箇所は、以下の通りです。鉄、鉛、銅、クロム、錫・エンジン部品等リン、亜鉛、カルシウム、モリブデン・添加剤アルミニウム、ケイ素、ナトリウム、マグネシウム、ホウ素・外部混入異物シリンダライナ、ピストンリングの摩耗SOAP-Tで鉄がppm検出され、フェログラフィーで鉄系のシビア粒子が観察されたことから、鉄を主成分とした部品、例えばシリンダライナやピストンリング等が摩耗している可能性があります。しかし、異常摩耗を示す大型摩耗粒子は観察されず、また、本設備の油量をLと仮定し、検出された鉄濃度から計算される摩耗体積は約mmと少量であることから、シリンダライナおよびピストンリング等は、継続使用可能な状態にあると判断します。コンロッドメタル、クランクメタルの摩耗SOAP-Tで錫がppm、鉛が、銅が検出されたことから、コンロッドメタル、クランクメタルが摩耗していると推定されます。現時点では低濃度であることから継続使用可能と判断しますが、今後、摩耗が進行し異常摩耗に進展することを防止するため、摩耗推移の監視が有用です。詳細は、別紙コンロッドメタル・クランクメタルの摩耗をご覧ください。固形カルシウム化合物の生成SOAP-Tでカルシウムがppm検出されました。この固形カルシウムは、潤滑油に混入した燃焼ガス中の酸成分がカルシウム添加剤と中和反応して生成される比較的硬い化合物のため、摺動面に噛み込み、切削摩耗が進行することが懸念されます。詳細は、別紙固形カルシウム化合物の生成をご覧ください。
報告No.106-4509 報告No.106-4509 | 分析No.106-00265 分析No.106-00267 | 106-00267 | 提供情報にストレーナサイズが不明となっていたため、ストレーナの影響を織り込んだ診断を行う事は出来ないが、使用されているストレーナサイズが一般的に使用される数μmレベルの精密なストレーナであった場合、添加剤が劣化してスラッジ化したものが認められるため、ストレーナ目詰まりの原因となる可能性が考えられた。分析の結果、重量汚染度が.mg/mlと＃－と同程度の高い値を示していた。重量汚染度の上昇原因となっている汚染物は、＃－同様に添加剤成分のモリブデン、マグネシウム、亜鉛、リンがスラッジとして析出し、これに摩耗で発生した鉄、銅などが混合して粘性のある劣化物になっていると推定された。これらのことは、異常摩耗の早期発見パラメータである潤滑状態指数はの乗とやや高いものの、摩耗の形態はマイルド摩耗と呼ぶ比較的小さな粒子が大勢を占めること計数汚染度は良好の範囲にあるものの、重量汚染度が.mg/mlと高い値を示し、フィルタ表面が茶褐色になっていること油中金属濃度の結果、ギヤやベアリングなどの鉄系材料の摩耗、モリブデン、マグネシウム、亜鉛、リンなどの添加剤の析出が検出されたこと以上のことから判断した。
報告No.109-09136 報告No.112-00176 | 分析No.109-001160 分析No.112-000722 | 112-000722 | 減速機は継続使用可能な状態にあると判断します。但し、今後も摩耗の進行を傾向監視するため、以下の対策を推奨します。定期的な分析凝着摩耗の進行を監視するため、定期的に分析を実施し、分析データによる摩耗の進行状況を確認することを推奨します。バックラッシによる評価トライボ診断では、バックラッシの増加量を分析結果から計算できますので、構造が確認できる図面、ギヤの形式、歯形、モジュール、歯数、歯幅、油入替後の稼働時間ならびに分解点検後の稼働時間をお知らせ下さい。計算結果をご報告いたします。フェログラフィーIs値は異常摩耗の早期発見パラメータのつで、摩耗粒子を定量化するために用います。前回に比較してIs値はの乗から乗に低下し、潤滑状態は正常と判断できます。摩耗粒子の形態で比較的多く観察された粒子は、潤滑状態が正常な場合に発生する摩耗粒子金属潤滑部が局部的に油膜切れを起して発生するシビア粒子でした。これらの摩耗粒子が観察された場合、潤滑部で発生している摩耗形態は、正常なマイルド摩耗潤滑状態がやや厳しい凝着摩耗であることが分かります。Iカップリング発光分光分析【SOAP-T】検出された金属元素は、SOAP-Tの結果表に示すように、鉄、リン、カルシウム、ナトリウム、モリブデンでした。検出された金属元素から発生箇所を推定すると鉄・ギヤ・軸受等リン、モリブデン・オイル添加剤カルシウム、ナトリウム・外部混入異物であると思われます。このうち、機械部品が摩耗したと思われる元素はのグループです。前回同様に計数汚染度はNAS級以上と当社推奨の管理限界値を超えていました。フェログラフィーの結果から、汚染度が高い要因は、摩耗によるものと思われます。
報告No.109-09136 報告No.112-00667 | 分析No.109-001160 分析No.112-003086 | 112-003086 | 分析の結果、粘度は当社推奨の管理限界値以下であり、IRで新油と使用油のスペクトルパターンが一致していない箇所が確認されました。さらに、油中の汚染度が高いことから、以下の対策を推奨します。軸受分析の結果、軸受は継続使用可能な状態にあると判断します。但し、将来的な摩耗進行の有無を確認するためにも傾向監視を継続することが有効です。異種油の混入および油名の確認分析データから新油と一致しないデータが確認されたことから、油名が違っている可能性があります。油は設備の条件にあった適正な性能のものを使用することが重要であるため、油名を再確認することを推奨します。濾過油中の汚染度が高いことから、摩耗粒子や異物等が軸受軌道面に噛み込むことによる摩耗の進行が懸念されるため、濾過を推奨します。定期的な分析および分析周期の検討定期的に分析を実施することにより、データの変化から異常の兆候を早期に発見することが可能となります。また、今回は対象設備の初回分析であるため、あと最低でも回分析を実施し、分析データの変化から今後の分析周期を検討することを推奨します。今後、切削摩耗や疲労摩耗の進行が懸念されるため、出来るだけ早めに回目の分析を実施することを推奨します。はフェログラフィーおよびSOAP-Tの結果から総合的に判断した結果、継続使用は可能ですが、機器の機能を保持するためにも傾向管理が有用と考えます。フェログラフィー【定量分析：Is値】Is値は異常摩耗の早期発見パラメータのつで、摩耗粒子を定量化するために用います。今回のIs値はの乗と高い値でした。フェログラフィー【定性分析：摩耗粒子および摩耗形態観察】分析結果から比較的多く観察された摩耗粒子は、以下の通りでした。切削粒子・異物や金属表面の微小突起による切削摩耗により発生。疲労摩耗粒子・繰返し応力を受けて発生。赤錆・フレッティングにより発生。フリクションポリマ・局部的に高圧・高温となる場合に発生。観察された摩耗粒子の中でも切削粒子、フレッティングは、注意が必要です。摩耗形態の中でも切削摩耗は摩耗進行速度が速く、転がり軸受でこの摩耗形態が発生した場合には寿命が分の程度に低下することも知られており、切削摩耗により生じた軌道面の損傷が起点となって、転がり軸受の寿命となるフレーキングに進展することから、傾向監視が必要です。フレッティングは、・軸と転がり軸受の内輪内面・軸受箱と転がり軸受の外輪外面・転がり軸受の軌道輪と転動体の箇所で発生する可能性があります。フレッティング粒子は酸化して硬いため、軸受軌道面に噛み込んだ場合はその傷が疲労剥離の起点となり、疲労摩耗へと進展することが想定されます。Iカップリング発光分光分析【SOAP-T】検出された金属元素から発生箇所を推定すると、以下の通りでした。鉄、銅、ニッケル、亜鉛・軸受等リン、モリブデン・添加剤カルシウム、バリウム、ナトリウム・外部混入異物計数汚染度は、NAS級以上と当社推奨の管理限界値を超えていました。SOAP-Tで油の添加剤成分であるリンが検出され、フィルタ表面の異物観察で表面が茶褐色で鉄錆、砂等が観察されたことから、汚染度が高い要因は、摩耗とスラッジ、そして外部混入異物の影響と思われます。水分、酸価、IRの各データは良好でした。粘度粘度は、mm/sと新油値mm/sに比較して粘度変化率が-％となっており、当社推奨の管理限界値である±％を超えていました。IRで新油と使用油のスペクトルがほぼ一致していることから、粘度グレードが違う可能性が考えられます。
報告No.109-09136 | 分析No.109-001160 | 113-001968 | 減速機減速機は継続使用可能な状態にあると判断します。但し、将来的な摩耗進行の有無を確認するためにも傾向監視を継続することが有効です。潤滑油潤滑油は粘度の上昇が確認されました。また、油名が不明であることから、性能評価をすることが出来ませんでしたので、に示す内容をご確認ください。定期的な分析摩耗推移の傾向を把握し、摩耗進行の将来予測を行うために、定期的に分析を実施することを推奨します。粘度グレードの再確認、更油ご提供いただいた情報では粘度グレードがVGであるにもかかわらず、試料油の粘度は.mm/sと粘度グレードが異なっていました。粘度グレードの再確認および粘度が適正でない場合は、更油を推奨します。新油の分析粘度、酸価は、油の性能を評価するパラメータの一種です。油の性能低下は、新油との比較が必要なことから、未使用油の提供および分析による比較評価を推奨します。はフェログラフィーおよびSOAP-Tの結果から総合的に判断した結果、継続使用は可能ですが、機器の機能を保持するためにも傾向管理が有用と考えます。フェログラフィー【定量分析：Is値】Is値は異常摩耗の早期発見パラメータのつで、摩耗を定量化するために用います。Is値はの乗と低い値でした。フェログラフィー【定性分析：摩耗粒子の形態観察】比較的多く観察された粒子は、以下の通りです。正常な摩耗粒子・潤滑状態が正常なマイルド摩耗により発生。切削粒子・異物や金属表面の微小突起による切削摩耗により発生。シビア粒子・潤滑状態がやや厳しい凝着摩耗により発生。金属潤滑部が局部的に油膜切れを起していると考えられます。観察された摩耗粒子の中でも切削粒子、シビア粒子は、将来的に異常摩耗へ進展する可能性を示唆しており、中でもシビア粒子は、約μmサイズのシビア粒子が観察されていることから、傾向監視が必要と思われます。詳細は、別紙傾向監視が必要な摩耗粒子をご覧ください。Iカップリング発光分光分析【SOAP-T】摩耗発生箇所は、以下のように推定します。鉄、鉛、銅、アンチモン、錫・ギヤ、軸受等リン、亜鉛、モリブデン、バリウム・添加剤カルシウム、アルミニウム、ケイ素、ナトリウム、マグネシウム・外部混入異物銅を使用した箇所の溶出・摩耗SOAP-Tの結果、銅がppm検出されたことから、銅を使用した箇所の溶出・摩耗が発生していると思われます。銅は、転がり軸受の保持器で使用されている場合があり、保持器の摩耗が進行することで転動体とのギャップが大きくなると共に振動が増大し、摩耗の進行につながることが懸念されます。さらに、銅以外にも鉛、錫、アンチモンが検出されたことから、材質は鉛青銅であると推定します。この材質は、すべり軸受の材料として資料されていることがあります。減速機の構造にもよりますが、遊星歯車減速機の場合、すべり軸受から摩耗している可能性が考えられます。粘度粘度は.mm/sでした。尚、本試料油の粘度グレードがVGであることを基に評価すると、粘度変化率は+.％で、当社推奨の管理限界値である±％を超えていました。適正な粘度範囲で使用していない場合、粘性抵抗が増大することにより、油温が上昇して、油劣化の進行に繋がることが懸念されます。新油との比較による評価が必要です。水分はppmと当社推奨の管理限界値以下であり、良好でした。酸価は.mgKOH/gでした。新油との比較による評価が必要です。
報告No.109-09136 報告No.111-00728 | 分析No.109-001160 分析No.111-003702 | 111-003702 | 対象設備は継続使用可能な状態にあると判断します。但し、SOAP-Tによる分析の結果で、軸受の摩耗を促進するカルシウム濃度が比較的高く検出され、更に潤滑油は粘度が低下し、加えて水分濃度も高い値となっていました。弊社の研究結果によれば、SOAP-Tで高濃度に検出された場合、メタル材質より若干硬いカルシウムの影響により軸受メタルの摩耗は加速的に進行するため、更油、或いは潤滑油の濾過が必要となります。そのため以下の対策を推奨します。更油ディーゼルエンジン中にSOAP-Tでカルシウムが検出された場合、そのカルシウムは硫酸カルシウムになっていることが知られています。このカルシウムは、いわゆる石膏であり、軸受の軟質金属に食い込んだり、埋め込まれたりして潤滑中に相手材を切削し、結果として軸受寿命が短くなることが弊社の研究結果から判明しています。本試料油は、このカルシウム濃度が比較的高いため軸受メタルの摩耗が促進する可能性が極めて高く、また粘度低下も確認されており、油膜切れなどによる摩耗の発生が懸念されます。さらに水分濃度も高く、この影響により金属表面で腐食摩耗が発生し、発生した鉄錆等の粒子が潤滑部に噛み込み摩耗が進行することがあります。これらを総合的に判断し更油を推奨します。定期的な分析摩耗の進行が懸念されるため、今後は定期的に分析を実施し、摩耗の進行状況を確認することを推奨します。フェログラフィーIs値は異常摩耗の早期発見パラメータのつで、摩耗粒子を定量化するために用います。今回のIs値はの乗であり、潤滑状態は厳しいと判断できます。摩耗粒子の形態で比較的多く観察された粒子は、潤滑状態が正常な場合に発生する摩耗粒子でした。これらの摩耗粒子が観察された場合、潤滑部で発生している摩耗形態は、正常なマイルド摩耗であることが分かります。Iカップリング発光分光分析供試の潤滑油を分析した結果、検出された金属元素は、SOAP-Tの結果表に示すように、鉄、鉛、銅、ニッケル、リン、亜鉛、カルシウム、バリウム、ナトリウム、モリブデンでした。検出されたこれらの金属元素から発生箇所を推定すると鉄、鉛、銅・エンジン部品ニッケル、リン、亜鉛、カルシウム、ナトリウム・オイル添加剤バリウム、モリブデン・外部混入異物であると思われます。このうち、機械部品が摩耗したと思われる元素はのグループです。カルシウムなどの析出SOAP-Tでカルシウムが.ppm検出されました。この影響については、別紙カルシウムなどの析出をご覧ください。鉛および銅を使用した箇所の摩耗・溶出SOAP-Tで鉛がppm、銅がppm検出されました。鉛および銅の影響については、別紙鉛および銅を使用した箇所の摩耗・溶出を御覧ください。計数汚染度計数汚染度はNAS級以上と汚染されていました。フィルタ表面の異物観察で鉄錆、砂等が観察されたことから、汚染度が高い要因は、摩耗と外部混入異物の影響と思われます。粒度分布粒度分布は.～μmの範囲にあり、.μmにピークが確認されました。μm以下の粒子が多いことから、燃焼して発生したすす等が油中粒子の主成分であることが推測できます。粘度粘度は、mm/sと新油値のmm/sに比較して粘度変化率が-％となっており、当社推奨の管理限界値である±％を超えていました。ディーゼルエンジンオイルの粘度低下は、別紙内燃機関における粘度の低下を御覧下さい。水分はppmと当社推奨の管理限界値を超えていました。今後、水分の影響でエンジン内部に錆が発生し、その影響で摩耗が発生する懸念があります。
報告No.109-09094 報告No.112-00124 | 分析No.109-000916 分析No.112-000496 | 112-000496_date121122 | グリースおよび軸受は継続使用可能な状態にあると判断します。はフェログラフィーおよびSOAP-Tの結果から総合的に判断した結果、正常な状態にあると考えられます。フェログラフィー【定性分析：摩耗粒子および摩耗形態観察】分析結果から比較的多く観察された粒子は、以下の通りでした。正常な摩耗粒子・潤滑状態が正常なマイルド摩耗により発生。Iカップリング発光分光分析【SOAP-T】検出された金属元素から発生箇所を推定すると、以下の通りでした。鉄、鉛、アンチモン、ニッケル、錫・軸受等リン、亜鉛、カルシウム、アルミニウム、ケイ素、ナトリウム、モリブデン・添加剤、増ちょう剤、外部混入異物グリースの物理的性状滴点、酸価、IRの各データは良好でした。尚、ちょう度は油量が不足していたため、測定することはできませんでした。≪状態監視とパラメータ≫分析の目的および各分析のパラメータは以下の通りです。特性低下目的：グリースの分析結果から、グリースの物理的性状や劣化傾向などを確認する。酸価JISK赤外線吸収スペクトルJISKちょう度JISK滴点JISK摩耗目的：グリース中の摩耗粒子を分析する事により、回転・摺動部の潤滑状態、摩耗劣化の程度、余寿命などを解析する。摩耗診断電子顕微鏡観察JISKX線マイクロアナリシス油中金属濃度JISK≪分析結果≫特性低下酸価：良好酸価.mgKOH/gは管理基本値の.mgKOH/g以内にあることから問題は無いと判断します。赤外線吸収スペクトル：良好ちょう度：油量不足のため測定することは来ませんでした。滴点：良好滴点はと管理基本値のに比較し大きな変化はないことから問題は無いと判断します。摩耗摩耗診断：良好摩耗診断の結果、潤滑状態が正常な場合に発生する摩耗粒子が比較的多く観察されました。電子顕微鏡観察・X線マイクロアナリシス：今回は実施していません。油中金属濃度：良好油中金属濃度の結果、摩耗により発生する鉄、鉛、アンチモン、ニッケル、錫、油の添加剤成分や増ちょう剤等であるリン、亜鉛、カルシウム、アルミニウム、ケイ素、ナトリウム、モリブデンが検出されたものの、良好と判断します。
報告No.109-09136 報告No.112-00382 | 分析No.109-001160 分析No.112-001577 | 112-001577_date121126 | 潤滑油および対象設備は継続使用可能な状態にあると判断します。但し、今後も摩耗の進行を傾向監視するため、以下の対策を推奨します。次回点検でピストンリングの点検と更油当該機の油中からカルシウム化合物がやや高い濃度で検出されたため、この化合物がコンロッドメタルやクランクメタルの摩耗を促進させる懸念があります。化合物発生の原因は、ピストンリングの摩耗によって燃焼ガスのシール性が低下し、燃焼ガス中の硫黄分と油中のカルシウム添加剤が反応するためと考えられます。そのため、次回点検では第一にピストンリングの摩耗状態の点検を推奨すると共に、第二に、更油を推奨します。更油或いは部分更油による水分濃度の調整水分の影響により金属表面で腐食摩耗が発生し、発生した鉄錆等の粒子が潤滑部に噛み込み摩耗が進行することがありますので、更油或いは部分更油などにより相対的に水分濃度を低くするなどの方法を推奨します。定期的な分析凝着摩耗の進行を監視するため、定期的に分析を実施し、分析データによる摩耗の進行状況を確認することを推奨します。はフェログラフィーおよびSOAP-Tの結果から総合的に判断した結果、やや厳しい状態にあると考えられます。フェログラフィー【定量分析：Is値】Is値は異常摩耗の早期発見パラメータのつで、摩耗粒子を定量化するために用います。前回に比較してIs値はの乗から変化はないものの、やや高い値でした。フェログラフィー【定性分析：摩耗粒子および摩耗形態観察】分析結果から比較的多く観察された粒子は、以下の通りでした。正常な摩耗粒子・潤滑状態が正常なマイルド摩耗により発生。黒錆・潤滑状態がやや厳しい凝着摩耗により発生。金属接触が厳しく、且つ、高い摩擦熱が発生していると考えられます。Iカップリング発光分光分析【SOAP-T】検出された金属元素から発生箇所を推定すると、以下の通りでした。鉄、鉛、銅・軸受等リン、亜鉛、カルシウム、モリブデン・添加剤アルミニウム、ナトリウム・外部混入異物カルシウムの析出前回に比較してSOAP-Tでカルシウムがppmからに減少しているものの、やや高い値でした。エンジン油中にカルシウム化合物が高い濃度で検出された場合、この化合物がコンロッドメタルやクランクメタル摺動面に噛み込んで摩耗させたり、メタルに埋め込まれて摩耗を促進させたりする原因になるなどの悪影響を生じることが当社の研究結果から判明しています。この影響については、別紙カルシウムの析出をご覧ください。クランクメタルの摩耗前回に比較してSOAP-Tで銅がppmからppmに増加していたことから、銅を使用した箇所の溶出・摩耗が進行していると推定されます。銅を使用した箇所は、クランクメタルが考えられます。ディーゼルエンジンのクランクメタルは積層構造になっており、クランクメタルの最表面はホワイトメタル層が存在し、その下にニッケル層、さらにその下には銅と鉛の合金であるケルメット層が存在します。ディーゼルエンジンのメタルは、設計上、油膜が正常に形成される流体潤滑が基本であることから、通常の使用においては摩耗しにくいと思われますが、メタルの潤滑部に流体潤滑になりにくい部分が発生するとメタル表面の軟質金属部が摩耗しメタル部のすぐ下のニッケル部まで摩耗し始め、ホワイトメタル層の主成分である錫や鉛、そしてメタルの第二層のニッケルやバックメタルの銅が検出されます。今後、摩耗が進行した場合、軸受が焼付を起こす可能性があるため、注意が必要です。その他の銅を使用した箇所の溶出・摩耗その他に潤滑油系統内で銅を使用している箇所は、潤滑油冷却器の配管などが考えられます。この箇所で溶出・摩耗が発生する場合は以下のことが考えられます。潤滑油冷却器の配管で摩耗していた場合、配管取付け部に緩みが生じて配管が振動し、継手部が外れたり、亀裂が生じて冷却水の混入にいたる場合があります。亜鉛系添加剤の影響により、潤滑油冷却器の配管で溶出していた場合、ピンホールが発生して冷却水の混入に至る場合があります。今後、油劣化の進行や水分濃度が上昇することに注意が必要です。計数汚染度前回に比較して計数汚染度はNAS級と変化はないものの、汚染されていました。フィルタ表面の異物観察で鉄錆、砂等が観察されたことから、汚染度が高い要因は、摩耗と外部混入異物の影響と思われます。粒度分布粒度分布は.～μmの範囲にあり、.μmにピークが確認されました。μm以下の粒子が多いことから、燃焼して発生したすす等であることが分かります。IRは良好でした。今回は正式な油名が分からないことから、同一メーカのマリンFW-と比較しました。粘度粘度は、.mm/sとマリンFW-の新油値mm/sに比較して、粘度変化率は-.％で、当社推奨の管理限界値である±％を超えていました。水分は、ppmと当社推奨の管理限界値を超えていました。今後、水分の影響でエンジン内部に錆が発生し、その影響で摩耗が発生する懸念があります。酸価はmgKOH/gと新油値のmgKOH/g以下にあり、良好でした。塩基価は.mgKOH/gと当社推奨の管理限界値の.mgKOH/g以上にあり、良好でした。
報告No.109-09136 報告No.113-00630 | 分析No.109-001160 分析No.113-002694 | 113-002694_date140423 | 分析の結果、SOAP法で検出された油中金属の主な元素は、鉄、銅、錫で、他には極微量の鉛、亜鉛、アンチモンなどでした。今回の分析では、ベアリングの状態を確認することが目的となっていますが、ベアリングの状態を知るにはベアリング鋼の含有成分であるクロムが検出されるかが判断根拠となります。今回の分析結果では、このクロムが検出されておらず、また、観察された摩耗粒子も、良好な潤滑状態で発生する比較的小さなサイズであったことから、ベアリングは継続使用可能な状態にあると判断します。但し、今後の摩耗推移を確認するためにも傾向監視を継続することが有効です。尚、潤滑油は劣化していないものの、汚染度は非常に高く、SOAP-Tで銅が比較的高い値で検出され、摩耗粒子の表面にすべり線と呼ぶ金属同士の接触痕の見られる粒子が多数観察されていることから、潤滑油変色の原因は、材料がニッケルブロンズであるウォームギヤの摩耗粒子と考えられます。定期的な分析今後の摩耗推移を監視するため、定期的な分析実施を推奨します。濾過または更油油中の汚染度が高いことから、摩耗粒子や異物等の夾雑物が潤滑部に噛み込むことによる摩耗の進行が懸念されるため、濾過または更油を推奨します。異常摩耗の早期発見のパラメータであるIs値は、レベルとやや高い値でした。フェログラフィーで観察された代表的な粒子は以下の通りです。正常な摩耗粒子・潤滑状態が正常なマイルド摩耗により発生。切削粒子・異物や金属表面の微小突起による切削摩耗により発生。シビア粒子・潤滑状態がやや厳しい凝着摩耗により発生。極微小領域で油膜切れが発生したことを示します。疲労摩耗粒子・繰返し応力による金属疲労で発生。大型化するとフレーキングやスポーリングの発生が懸念されます。銅系粒子・銅を使用した箇所から発生したと考えられます。切削粒子、シビア粒子は、摩擦面が将来的に異常摩耗へ進展する可能性を示唆しているため、傾向監視が有用と思われます。詳細は、別紙傾向監視が必要な摩耗粒子をご覧ください。SOAP-Tの結果、銅が比較的高い値で検出されました。材料がニッケルブロンズであるウォームギヤから発生した摩耗粒子の影響と考えられます。SEM・XMASEM・XMEによって観察された摩耗粒子にベアリングから発生した摩耗粒子があるか判断しました。油中の鉄を主成分した摩耗粒子の発生箇所は、表aに示すようにウォームギヤとベアリングの種類が考えられます。表鉄系材料の組成割合ウォームギヤとベアリングの成分の違いをみると、ニッケルおよびモリブデンの有無によって、粒子の発生箇所を判断できると考えられますが、XMAの性能上、測定対象の元素の割合が％となることはなく、少なからず検出されてしまうため、有無による判断ができないことから、ニッケルとモリブデンの割合によって、粒子の発生箇所を推定しました。ウォームギヤの材料である錫CMはモリブデンに対してニッケルが～倍程度の比となっていることが分かることから、観察された摩耗粒子のニッケル、モリブデンの比を確認しました。別紙電子顕微鏡およびXMAによる摩耗粒子の組成割合表に示すXMAの結果から、ニッケルおよびモリブデンを抽出し、比較すると表bのようになります。表XMAによる摩耗粒子の組成表bから、モリブデンに対するニッケルの割合が～％以下であるものがほとんどであり、観察された鉄系の摩耗粒子はウォームギヤではなく、ベアリングから発生したものが主体的であると考えられます。ベアリングからの摩耗が確認されましたが、摩耗粒子の形態観察の結果、摩耗粒子のサイズは比較的小さく、直ちに異常となるような粒子は確認されなかったことから、ベアリングは継続使用可能な状態にあると判断します。計数汚染度はNAS級を上回っており、当社推奨の管理限界値を超えていました。フィルタ残渣に金属片が確認されたことから、汚染度が高い要因は摩耗と外部混入異物と思われます。粘度は良好です。水分はppmと新油値ppmに比較してやや高い値でした。使用油であるシンテッソHTは、グリコール系の合成ギヤオイルであるため、水分を吸収しやすい特性があります。今後は定期的な分析により、水分濃度の増加とともに水分の影響による腐食摩耗の発生に注意し管理されることを推奨します。酸価・IR酸価は.mgKOH/gと新油値.mgKOH/g以上にあるものの、IRで油の酸化劣化により発生するカルボン酸の吸収が確認されないことから、良好です。但し、新油のIRスペクトルと一致しない箇所が若干確認されたことからから、異種油の混入の可能性が考えられます。
|  | 113-001979 | 対象設備は継続使用可能な状態にあると判断します。但し、今後の摩耗進行の有無を確認するためにも傾向監視を継続することが有効です。に示す内容をご確認ください。潤滑油潤滑油は油名が不明であることから、性能評価をすることが出来ませんでした。に示す内容をご確認ください。定期的な分析摩耗推移の傾向を把握し、摩耗進行の将来予測を行うために、定期的に分析を実施することを推奨します。新油の分析粘度、塩基価は、油の性能を評価するパラメータの一種です。油の性能低下は、新油との比較が必要なことから、未使用油の提供および分析による比較評価を推奨します。はフェログラフィーおよびSOAP-Tの結果から総合的に判断した結果、継続使用は可能ですが、機器の機能を保持するためにも傾向管理が有用と考えます。フェログラフィー【定量分析：Is値】Is値は異常摩耗の早期発見パラメータのつで、摩耗を定量化するために用います。Is値はの乗とやや高い値でした。フェログラフィー【定性分析：摩耗粒子の形態観察】比較的多く観察された粒子は、以下の通りです。正常な摩耗粒子・潤滑状態が正常なマイルド摩耗により発生。シビア粒子・潤滑状態がやや厳しい凝着摩耗により発生。金属潤滑部が局部的に油膜切れを起していると考えられます。黒錆・潤滑状態がやや厳しい凝着摩耗により発生。局部的に金属接触が厳しく、且つ、高い摩擦熱が発生していると考えられます。観察された摩耗粒子の中でもシビア粒子、黒錆は、将来的に異常摩耗へ進展する可能性を示唆しているため、傾向監視が必要と思われます。詳細は、別紙傾向監視が必要な摩耗粒子をご覧ください。Iカップリング発光分光分析【SOAP-T】摩耗発生箇所は、以下のように推定します。鉄、鉛、銅、クロム、アンチモン、錫・エンジン部品等リン、亜鉛、カルシウム、ホウ素、モリブデン・添加剤アルミニウム、ナトリウム、マグネシウム・外部混入異物コンロッドメタル或いはクランクメタル等の摩耗SOAP-Tで錫がppm、鉛が、アンチモンがppm、銅が検出されたことから、コンロッドメタル或いはクランクメタル等が摩耗していると推定します。詳細は、別紙コンロッドメタル・クランクメタルの摩耗をご覧ください。固形カルシウム化合物の生成SOAP-Tでカルシウムがppm検出されました。ディーゼルエンジンオイル中に検出されるカルシウムは、燃焼ガス中に含まれている硫黄分と反応して微小サイズの硫酸カルシウム、いわゆる石膏が生成されます。この影響については、別紙固形カルシウム化合物の生成をご覧ください。粘度粘度はmm/sでした。新油との比較による評価が必要です。水分はppmと当社推奨の管理限界値以下であり、良好でした。塩基価は.mgKOH/gでした。新油との比較による評価が必要です。
報告No.109-09136 報告No.112-00643 | 分析No.109-001160 分析No.112-002877 | 112-002877 | 分析の結果、油の劣化は確認されていないものの、粘度は当社推奨の管理限界値以下であり、IRの結果で新油と使用油のスペクトルパターンが一致していない箇所が確認されました。異種油の混入、または油名が違う可能性がありますので、以下の対策を推奨します。減速機減速機は継続使用可能な状態にあると判断します。但し、ギヤ歯面や軌道面では局部的に高圧・高温の箇所が発生していることから、以下の対策を推奨します。異種油の混入および油名の確認分析データから新油と一致しないデータが確認されたことから、異種油の混入または油名が違っている可能性があります。油は設備の条件にあった適正な性能のものを使用することが重要であるため、異種油の混入の有無、油名を再確認することを推奨します。定期的な分析および分析周期の検討定期的に分析を実施することにより、データの変化から異常の兆候を早期に発見することが可能となります。また、今回は対象設備の初回分析であるため、あと最低でも回分析を実施し、分析データの変化から今後の分析周期を検討することを推奨します。今後、摩耗の進行が懸念されるため、出来るだけ早めに回目の分析を実施することを推奨します。はフェログラフィーおよびSOAP-Tの結果から総合的に判断した結果、継続使用は可能ですが、機器の機能を保持するためにも傾向管理が有用と考えます。フェログラフィー【定量分析：Is値】Is値は異常摩耗の早期発見パラメータのつで、摩耗粒子を定量化するために用います。今回のIs値はの乗と高い値でした。フェログラフィー【定性分析：摩耗粒子および摩耗形態観察】分析結果から比較的多く観察された摩耗粒子は、以下の通りでした。フリクションポリマ・局部的に高圧・高温となる場合に発生。Iカップリング発光分光分析【SOAP-T】検出された金属元素から発生箇所を推定すると、以下の通りでした。鉄、ニッケル、亜鉛・ギヤ、軸受等リン、モリブデン・添加剤カルシウム、バリウム、アルミニウム、ナトリウム・外部混入異物SOAP-Tの結果、リンがppm検出されました。当社にある新油モービルギヤのデータには、リン濃度は桁含まれていることから、添加剤の消耗、異種油の混入、または油名の誤りなどが考えられます。リンは、極圧添加剤として含まれています。極圧添加剤は、金属表面と化学反応を起こし、金属より融点の低い化合物を生成し、これが潤滑材として働き摩耗を防止しています。そのため、リンの消耗が進行した場合、潤滑部では油膜が形成されにくくなり、摩耗が進行しやすくなるため、注意が必要です。は良好と判断します。計数汚染度計数汚染度は、NAS級と当社推奨の管理限界値NAS級以下であり、良好と判断します。重量汚染度は、.mg/mlでした。光学顕微鏡写真重量汚染度で濾過したフィルタ表面上の夾雑物を光学顕微鏡で観察した結果、茶褐色の粘ちょう物、金属片、鉄錆、砂等が観察されました。粘度は当社推奨の管理限界値以下であり、IRの結果で新油と使用油のスペクトルパターンが一致していない箇所が確認されました。粘度粘度は、mm/sと新油値mm/sに比較して、粘度変化率は-.％で、当社推奨の管理限界値である±％を超えていました。適正な粘度範囲で使用していない場合、潤滑部で油膜切れが発生し、摩耗の進行に繋がることが懸念されます。水分は、.と当社推奨の管理限界値の以下であり、良好と判断します。酸価は、.mgKOH/gと新油値.mgKOH/g以下であり、良好と判断します。IRIRの結果、新油と使用油のスペクトルパターンが一致していない箇所が確認されました。
報告No.106-4509 報告No.106-4509 | 分析No.106-00263 分析No.106-00263 | 106-00263 | 提供情報にストレーナサイズが不明となっていたため、ストレーナの影響を織り込んだ診断を行う事は出来ないが、使用されているストレーナサイズが一般的に使用される数μmレベルの精密なストレーナであった場合、添加剤が劣化してスラッジ化したものが認められるため、ストレーナ目詰まりの原因となる可能性が考えられた。尚、摩耗粒子の観察結果から、増速機の潤滑状態は良好であると判断できた。分析の結果、重量汚染度が.mg/mlと＃－の分の程度であるが、それでもやや高いと考えられた。重量汚染度の上昇原因となっている汚染物は、＃－同様に添加剤成分のモリブデン、マグネシウム、亜鉛、リンがスラッジとして析出し、これに摩耗で発生した鉄、銅などが混合して粘性のあるスラッジになっていると推定された。これらのことは、異常摩耗の早期発見パラメータである潤滑状態指数はの乗と高いものの、摩耗の形態はマイルド摩耗と呼ぶ比較的小さな粒子が大勢を占めること計数汚染度は良好の範囲にあるものの、重量汚染度が.mg/mlと高い値を示し、フィルタ表面が茶褐色になっていること油中金属濃度の結果、ギヤやベアリングなどの鉄系材料の摩耗、モリブデン、マグネシウム、亜鉛、リンなどの添加剤の析出、外部から混入したカリウム、アルミニウムが検出されたこと以上のことから判断した。
報告No.109-09136 報告No.110-00344 | 分析No.109-001160 分析No.110-001534 | 110-001534 | 摩耗状態前回に比較してSOAP／D－SOAPの結果、鉄およびモリブデン濃度に大きな変化はなく、異常摩耗の早期発見パラメータであるフェログラフィーのIs値がのマイナス乗と良好でした。但し、SOAPの結果で銅が前回のppmから今回ppmにppm増加していました。原因として以下の点が考えられます。油の添加剤成分である亜鉛系添加剤と銅が反応して溶出する。冷却用蛇管にフィンがついていた場合、振動により摩耗する。及びの現象が同時に起こる。今回の原因は、分析の結果からの可能性が高いと推定されます。汚染度前回に比較して計数汚染度はNAS級からNAS級にランク減少し、良好でした。前回同様にIR、RBOTの各データは良好と判断できる結果でしたが、RBOTがminと前回minからヶ月でmin減少していました。潤滑油および軸受は継続使用可能な状態にあるものの、銅の溶出とRBOTの低下が確認されたため、以下の対策が必要です。銅の発生状況の監視銅の溶出および摩耗が発生している場合、以下の点に注意が必要です。）冷却蛇管が溶解、又は、摩耗している場合、蛇管にピンホールが発生することへの注意が必要です。この場合、潤滑油に水分が混入しますので、水分濃度を監視することを推奨します。）油中の銅濃度が以上になった場合、別添資料鉱油の酸化に対する金属触媒の影響に示すとおり油の劣化速度が加速しますので、銅濃度は以下で管理されることを推奨します。銅分が増加傾向を示すような場合、油種の変更が必要です。RBOTの減少傾向の監視RBOTの結果、minと前回のminに比較してヶ月でmin減少していたため、この減少傾向から油の余寿命を求めました。その結果、別紙表および図に示す通り、本試料油は前回採油から起算して日後の年月日まで使用可能であることが分かりました。当面は、ヶ月に度分析を実施し、余寿命を確認することを推奨します。
報告No.109-09136 報告No.113-00463 | 分析No.109-001160 分析No.113-001915 | 113-001915_date140218 | 潤滑油および軸受は継続使用可能な状態にあると判断します。但し、将来的な摩耗進行の有無を確認するためにも傾向監視を継続することが有効です。また、潤滑油中の汚染度が高く、今後、油中夾雑物の摺動面への噛み込みによる摩耗の進行が懸念されます。さらに、粘度、IR、SOAP-Tで新油と一致しないデータが確認されました。更油油中の汚染度が高いことから、摩耗粒子や異物等が軸受摺動面に噛み込むことによる摩耗の進行が懸念されるため、更油を推奨します。更油をする際には、油槽内を清掃し、更油する新油もNAS級程度の清浄な潤滑油を更油することを推奨します。油名の確認分析データから新油と一致しないデータが確認されたことから、油名が違っている可能性があります。油は設備の条件にあった適正な性能のものを使用することが重要であるため、油名を再確認することを推奨します。定期的な分析今後懸念される摩耗の進行を監視するため、定期的に分析を実施することを推奨します。診断結果粘度が当社推奨の管理限界値を超えており、IRの結果で新油のIRスペクトルと一致しない箇所が確認されました。粘度前回に比較して今回の粘度は、mm/sからmm/sに上昇していました。新油値mm/sに比較して粘度変化率は+％で、当社推奨の管理限界値である±％以内を超えていました。SOAP-Tの結果と併せて判断すると、油名の誤りが考えられます。適正な粘度範囲で使用していない場合、粘性抵抗が増大することにより、油温が上昇して、油劣化の進行に繋がることが懸念されます。水分前回に比較して今回の水分は、ppmからppmに減少していました。当社推奨の管理限界値の以下であり、良好と判断します。酸価・IR潤滑油の酸化劣化は、酸価およびIRの結果から総合的に判断します。前回に比較して今回の酸価は、.mgKOH/gから.mgKOH/gに低下していました。新油値.mgKOH/g以下であり、IRの結果で酸化劣化の兆候を示すカルボン酸の吸収が確認されていないことから、良好と判断します。但し、新油のIRスペクトルと一致しない箇所が確認されたことから、異種油の混入、または油名の誤りなどが考えられます。計数汚染度は当社推奨の管理限界値を超えていました。フィルタ表面の異物観察で金属片、鉄錆、砂等が観察されたことから、汚染度が高い要因は、摩耗と外部混入異物の影響と思われます。計数汚染度前回同様に今回の計数汚染度はNAS級を上回っており、当社推奨の管理限界値NAS級を超えていました。重量汚染度前回に比較して今回の重量汚染度は、mg/mlからmg/mlに低下し、当社推奨の管理限界値mg/ml以下であり、良好と判断します。光学顕微鏡写真重量汚染度で濾過したフィルタ表面上の夾雑物を光学顕微鏡で観察した結果、鉄錆、砂等が観察されました。総合的に判断した結果、は許容範囲内にあり、機器は継続使用可能と判定しますが、摺動部の摩耗が認められたため、定期的に潤滑油分析を実施し、摩耗推移を監視することが有用と考えます。フェログラフィー【異常摩耗指数：Is値】Is値は異常摩耗の早期発見パラメータのつで、摩耗程度を定量化するために用います。今回のIs値はの乗と高い値であるものの、前回に比較してIs値の上昇傾向は確認されませんでした。フェログラフィー【定性分析：摩耗粒子の形態観察】観察された代表的な粒子は、以下の通りでした。正常な摩耗粒子・潤滑状態が正常なマイルド摩耗により発生。シビア粒子・潤滑状態がやや厳しい凝着摩耗により発生。金属潤滑部が局部的に油膜切れを起していると考えられます。観察された摩耗粒子の中でもシビア粒子は、摩擦面が将来的に異常摩耗へ進展する可能性を示唆しているため、傾向監視が必要と思われます。詳細は、別紙傾向監視が必要な摩耗粒子をご覧ください。Iカップリング発光分光分析【SOAP-T】検出された金属元素と、想定される発生箇所は、以下の通りです。鉄、銅・軸受等カルシウム、ケイ素、ナトリウム、モリブデン・外部混入異物SOAP-Tの結果、使用油であるモービルDTEメディアムに～桁オーダーで含まれているはずのリン、亜鉛が、～ppmしか検出されなかったことから、油名の誤りが考えられます。
|  | 113-000940 | 油中の汚染度が高い値であるものの、サイズ毎の粒子数を見てみると～μmの粒子のみがNAS級と高いことから、汚染度が高いのは、本試料に添加されているモリブデンの影響の可能性が考えられるため、潤滑油は継続使用可能と判断します。減速機減速機は継続使用可能であるため、分解点検の必要はないと判断します。但し、将来的な摩耗進行の有無を確認するためにも傾向監視を継続することが有効です。新油との比較による評価を示す粘度、酸価のデータは新油データを基準として評価しています。今後分析を実施する場合は、使用している新油を同時に分析することをご検討下さい。定期的なトライボ診断実施定期的な分析を実施することにより、データの変化から異常の兆候を早期に発見することが可能となります。今後懸念される切削摩耗、疲労摩耗の進行を監視するため、定期的なトライボ診断の実施を推奨します。バックラッシによる評価トライボ診断では、構造が確認できる図面、ギヤの形式、歯形、モジュール、歯数、歯幅、油入替後の稼働時間ならびに分解点検後の稼働時間の情報を基に、ギヤのバックラッシの増加量を分析結果から計算し評価することが可能です。を示す粘度、酸価のデータは新油データを基準として評価しています。今後分析を実施する場合は、使用している新油を同時に分析することをご検討下さい。粘度粘度は、.mm/sでした。仮に本試料がVGの油であるとすると、粘度変化率は+.％であり、当社推奨の管理限界値である±％以内にあり、良好と判断できます。水分は.ppmと当社推奨の管理限界値以下にあり、良好と判断します。酸価・IR酸価劣化の進行度は、酸価およびIRの結果から総合的に判断します。酸価は、.mgKOH/gでした。油名が不明であることから、酸価の新油値との比較ができませんでしたが、IRの結果で油劣化の兆候を示すカルボン酸の吸収が確認されていないことから、良好と判断します。計数汚染度が当社推奨の管理限界値を超えていました。但し、粒子数が高いのは～μのサイズであり、添加剤のモリブデンの影響で値が高くなっている可能性があります。計数汚染度計数汚染度はNAS級と当社推奨の限界値を超えていました。但し、粒子数が高いのは～μのサイズであり、添加剤のモリブデンの影響で値が高くなっている可能性があります。重量汚染度は.mg/mlでした。光学顕微鏡写真重量汚染度で濾過したフィルタ表面上の夾雑物を光学顕微鏡で観察した結果、金属片、鉄錆、砂等が観察されました。はフェログラフィーおよびSOAP-Tの結果から総合的に判断した結果、継続使用は可能ですが、今後の機器の機能を確認するためにも傾向管理が有用と考えます。フェログラフィー【定量分析：Is値】Is値は異常摩耗の早期発見パラメータのつで、摩耗粒子を定量化するために用います。減速機の場合、潤滑状態が良好であればIs値はの乗以下となり、潤滑状態が厳しくなるにつれてIs値は上昇していきます。今回のIs値は、の乗と低い値でした。フェログラフィー【定性分析：摩耗粒子および摩耗形態観察】分析結果から観察された代表的な粒子は、以下の通りでした。切削粒子・異物や金属表面の微小突起による切削摩耗により発生。疲労摩耗粒子・繰返し応力を受けて発生。観察された摩耗粒子の中でも切削粒子は、将来的な摩耗の進行に繋がる可能性を示唆しているため、傾向監視が必要と思われます。減速機で切削摩耗が発生した場合、減速機内部で使用されている転がり軸受が切削摩耗により生じた軌道面の損傷が起点となって寿命が分の程度に低下することがあることから、切削摩耗には十分注意する必要があります。切削摩耗の発生原因となる混入異物が残留している場合、この異物により切削摩耗が継続して発生する可能性があります。Iカップリング発光分光分析【SOAP-T】検出された金属元素から発生箇所を推定すると、以下の通りでした。鉄、鉛、銅、錫・ギヤ、軸受等リン、亜鉛、モリブデン・添加剤カルシウム、ケイ素、ナトリウム、ホウ素・外部混入異物
報告No.109-09136 | 分析No.109-001160 | 113-000899 | 分析の結果、水分が.ppmと新油値のppmよりも高い値であることが分かりました。この水分は油面が上下に変動するさいに、いわゆる呼吸現象のようにして油槽内に入った外気の微量水分が蓄積して高くなったと思われます。水分濃度が高いと、亜鉛系の添加剤が加水分解を起こしてスラッジ化したり、摺動面で異常摩耗が発生しやすくなったり、或いは、金属表面の腐食につながるなどの影響が出やすくなります。そのため、部分更油により油中水分濃度を相対的に低下させるか、油量が少ない場合は更油するなどの措置を推奨します。また、汚染度は、計数汚染度がNAS級と当社が推奨する汚染度の管理限界値に到達し、重量汚染度がmg/mlと当社推奨の管理限界値を超えていました。SOAP-Tで油の添加剤成分であるカルシウムが検出され、フィルタ表面の異物観察で金属片、鉄錆等が観察されたことから、汚染度が高い要因は、摩耗とスラッジ、そして外部混入異物の影響と推定されました。対象設備現時点において、対象設備は継続使用可能な状態にあると判断しますが、SOAP-Tの鉄および銅濃度が高濃度であり、且つ、汚染度と水分濃度が高いことから、今後バルブ類の動作障害やフィルタの目詰まりが発生することが懸念されるため、に示す対策を推奨します。更油および油槽内の清掃汚染度と水分濃度が高いことから、これらの影響で今後バルブ類の動作障害やフィルタの目詰まりが発生することが懸念されるため、更油を推奨します。更油をする際には、油槽内を清掃し、更油する新油もNAS級程度の清浄な潤滑油を更油することを併せて推奨します。尚、一部の潤滑油を抜いて新油を補給する部分更油を実施する場合は、精密な濾過機による濾過が合わせて必要です。はフェログラフィーおよびSOAP-Tの結果から総合的に判断した結果、正常な潤滑状態を保持しつつも、局部的に摩擦熱が高いことが確認されました。フェログラフィー【定量分析：Is値】Is値は異常摩耗の早期発見パラメータのつで、摩耗粒子を定量化するために用います。今回のIs値はの乗とやや高い値でした。フェログラフィー【定性分析：摩耗粒子および摩耗形態観察】分析結果から比較的多く観察された摩耗粒子は、以下の通りでした。正常な摩耗粒子・潤滑状態が正常なマイルド摩耗により発生。黒錆・潤滑状態がやや厳しい凝着摩耗により発生。金属接触が厳しく、且つ、高い摩擦熱が発生していると考えられます。フリクションポリマ・局部的に高圧・高温となる場合に発生。Iカップリング発光分光分析【SOAP-T】検出された金属元素から発生箇所を推定すると、以下の通りでした。鉄、鉛、銅・シリンダ内壁やブッシュ、ポンプ内部リン、亜鉛、カルシウム・添加剤アルミニウム、ナトリウム、モリブデン・外部混入異物計数汚染度は当社推奨の管理限界値に到達し、重量汚染度は当社推奨の管理限界値を超えていました。計数汚染度計数汚染度は、NAS級と当社推奨の管理限界値のNAS級に到達していました。重量汚染度は、mg/mlと当社推奨の管理限界値のmg/mlを超えていました。酸価、IRの各データは良好でした。水分は、.pmと新油値のppmよりも高い値であることから、水分が混入したと思われます。継続使用した場合、金属表面が腐食して発生する腐食摩耗に進展することが懸念されます。
報告No.109-09136 報告No.111-00666 | 分析No.109-001160 分析No.111-003362 | 111-003362_date120321 | トライボロジーを活用した設備診断法による結果、潤滑油および減速機は継続使用可能な状態にあると判断します。今後も定期的なトライボロジーを活用した設備診断法によるCBMの実施を推奨します。定期的な分析分析の結果で観察された摩耗粒子の一部には、異物の噛み込みにより発生する切削粒子や潤滑面で油膜が破断して金属同士が接触して発生した凝着摩耗粒子と呼ぶ粒子が観察されました。ただし、潤滑状態の異常を早期に発見するパラメータであるIs値が正常な範囲と判断できるの乗であったものの、切削粒子や凝着摩耗粒子が比較的多く観察され、さらには潤滑油の汚染度もNAS級以上と汚染されていることから、汚染の要因は、歯面の摩耗と外部から混入した砂やスラッジなどであることがわかります。本試料の場合は、外部混入異物やスラッジにより汚染度が高いものの、現時点では潤滑状態の悪化に大きく影響を与えるほどではなく潤滑状態は正常な範囲にあると判断できますが、砂などの外部異物は、歯車よりも硬度が高く、歯面の摩耗進行に影響をあたえることから、定期的に分析を実施し、摩耗の進行状況を確認することを推奨します。バックラッシによる評価バックラッシは、歯車をスムーズに無理なく回転させるために必要な歯面間の遊びのことで、歯車が円滑に回転するために必要なものです。バックラッシが少なすぎると潤滑不良や歯車の両歯面が接触して騒音が増大したり、摩耗の原因になったりします。また反対に、広すぎると歯面同士の適切な噛み合いが悪くなり歯車が破損しやすくなることがあります。トライボロジーを活用した設備診断法では、潤滑油中の鉄の濃度分析の結果から歯車の歯面がどの程度摩耗してバックラッシを増加させているかを求めることができることから、ご提供いただいた減速機に関する情報から、使用されているギヤはスパイラルベベルギヤであるとして、歯車をかみ合わせたときの、歯面間の遊びを求めてみました。なお、今回提供して頂いた情報の中で歯幅が不明でしたのでmmと仮定しました。その結果、減速機のギヤ歯面に摩耗が集中していたと仮定した場合、バックラッシの増加量はμmと推定されました。バックラッシの量は、各機械メーカのノウハウであるため、一律には決まっていませんが、一般には数十μmから数百μmとされており、評価はこの値を参考としましたが、分析結果から求めたバックラッシ増加量は、一般に用いられるバックラッシの範囲に比較して十分に小さい値であることがわかります。ただし、今回求めたバックラッシの増加量は、計算に必要なすべてのパラメータがそろっていない仮定の数値も入っていることから、正確なバックラッシの増加量を計算するためにも、歯幅、油入替後の稼働時間ならびに分解点検後の稼働時間などの情報をお知らせ下さい。計算結果をご報告いたします。フェログラフィー異常摩耗の早期発見パラメータとして摩耗粒子を定量化して評価するフェログラフィーのIs値は、潤滑状態が正常なの乗でした。摩耗粒子の形態で比較的多く観察された粒子は、潤滑状態が正常な場合に発生する摩耗粒子異物の噛み込みにより発生する切削粒子金属潤滑部が局部的に油膜切れを起して発生するシビア粒子でした。これらの摩耗粒子が観察された場合、潤滑部で発生している摩耗形態は、正常なマイルド摩耗異物による切削摩耗潤滑状態がやや厳しい凝着摩耗であり、そして局部的ではあるものの高圧・高温の箇所が発生していることも分かります。減速機で切削摩耗が発生した場合、減速機内部で使用されている転がり軸受が切削摩耗により生じた軌道面の損傷が起点となって寿命が分の程度に低下することがあることから、切削摩耗には十分注意する必要があります。切削摩耗の発生原因となる混入異物が残留している場合、この異物により切削摩耗が継続して発生する可能性があります。フリクションポリマは、潤滑油がギヤ歯面や軌道面に押し込められ高圧状態になると同時に、圧縮熱により高温状態になった結果、基油自身が重合反応を起こし生成することが知られています。そのため、高圧高温状態の解消がなされなければ、潤滑油の劣化が進行し、粘度上昇に因る潤滑異常に進展する場合があります。Iカップリング発光分光分析供試の潤滑油を分析した結果、検出された金属元素は、SOAP-Tの結果表に示すように、鉄、鉛、銅、アンチモン、錫、リン、亜鉛、カルシウム、アルミニウム、ナトリウム、モリブデンでした。検出されたこれらの金属元素から発生箇所を推定すると鉄、鉛、銅、アンチモン、錫、亜鉛・ギヤ・軸受等リン、モリブデン・オイル添加剤カルシウム、アルミニウム、ナトリウム・外部混入異物であると思われます。このうち、機械部品が摩耗したと思われる元素はのグループです。計数汚染度は当社推奨の管理限界値を超えていました。フィルタ表面の異物観察で表面が茶褐色で金属片、鉄錆、砂等が観察されたことから、汚染度が高い要因は、摩耗とスラッジ、そして外部混入異物の影響と思われます。潤滑油は、摩耗状態もやや厳しい状態であるものの、潤滑状態にすぐに悪影響を与える領域に達していませんので、今後の運転時間や運転状況が、特に変化のない運転であれば、少なくても潤滑油の使用は、年間は継続使用可能な状態にあると判断します。今後、NAS等級のμm以上のレンジ粒子数の上昇と摩耗状態を注視するために定期的な分析を実施し、汚染度の進行状況を確認することを推奨します。潤滑は、H.～Hの間、時間使用されましたが、粘度、水分、酸価、IRの各項目のデータは総合的に判断して良好でした。潤滑油は、今後の運転時間や運転状況が、特に変化のない運転であれば、少なくても年間は継続使用可能な状態にあると判断します。粘度は良好と判断します。粘度は、当社推奨の管理限界値内にあり、潤滑状態も正常な範囲にあることからも良好な状態であると判断します。水分は良好と判断します。水分は、当社推奨の管理限界値の以下にあり良好と判断します。酸価は良好と判断します。酸価は、新油値.mgKOH/g以内にあり良好と判断します。IRは良好と判断します。IRの結果、IRチャートに示すように新油に比較して変化がなく、油劣化兆候を示すカルボン酸の吸収も確認されていなかったことから良好と判断します。
報告No.109-09136 | 分析No.109-001160 | 113-000900 | 分析の結果、水分がppmと新油値のppmよりも高い値であることが分かりました。この水分は油面が上下に変動するさいに、いわゆる呼吸現象のようにして油槽内に入った外気の微量水分が蓄積して高くなったと思われます。水分濃度が高いと、亜鉛系の添加剤が加水分解を起こしてスラッジ化したり、摺動面で異常摩耗が発生しやすくなったり、或いは、金属表面の腐食につながるなどの影響が出やすくなります。そのため、部分更油により油中水分濃度を相対的に低下させるか、油量が少ない場合は更油するなどの措置を推奨します。また、汚染度は、重量汚染度がmg/mlと当社が推奨する汚染度の管理限界値を超えていました。SOAP-Tで油の添加剤成分であるカルシウムが検出され、フィルタ表面の異物観察で金属片、鉄錆等が観察されたことから、汚染度が高い要因は、摩耗とスラッジ、そして外部混入異物の影響と推定されました。対象設備現時点において、対象設備は継続使用可能な状態にあると判断しますが、SOAP-Tの鉄、鉛、銅濃度が高濃度であり、且つ、汚染度と水分濃度が高いことから、今後バルブ類の動作障害やフィルタの目詰まりが発生することが懸念されるため、に示す対策を推奨します。更油および油槽内の清掃汚染度と水分濃度が高いことから、これらの影響で今後バルブ類の動作障害やフィルタの目詰まりが発生することが懸念されるため、更油を推奨します。更油をする際には、油槽内を清掃し、更油する新油もNAS級程度の清浄な潤滑油を更油することを併せて推奨します。尚、一部の潤滑油を抜いて新油を補給する部分更油を実施する場合は、精密な濾過機による濾過が合わせて必要です。はフェログラフィーおよびSOAP-Tの結果から総合的に判断した結果、正常な潤滑状態を保持しつつも、局部的に摩擦熱が高いことが確認されました。フェログラフィー【定量分析：Is値】Is値は異常摩耗の早期発見パラメータのつで、摩耗粒子を定量化するために用います。今回のIs値はの乗と高い値でした。フェログラフィー【定性分析：摩耗粒子および摩耗形態観察】分析結果から比較的多く観察された摩耗粒子は、以下の通りでした。正常な摩耗粒子・潤滑状態が正常なマイルド摩耗により発生。黒錆・潤滑状態がやや厳しい凝着摩耗により発生。金属接触が厳しく、且つ、高い摩擦熱が発生していると考えられます。フリクションポリマ・局部的に高圧・高温となる場合に発生。Iカップリング発光分光分析【SOAP-T】検出された金属元素から発生箇所を推定すると、以下の通りでした。鉄、鉛、銅、錫・シリンダ内壁やブッシュ、ポンプ内部リン、亜鉛、カルシウム・添加剤アルミニウム、ナトリウム、モリブデン・外部混入異物重量汚染度は当社推奨の管理限界値を超えていました。計数汚染度計数汚染度は、NAS級と当社推奨の管理限界値のNAS級以下であり、良好でした。重量汚染度は、mg/mlと当社推奨の管理限界値のmg/mlを超えていました。酸価、IRの各データは良好でした。水分は、pmと新油値のppmよりも高い値であることから、水分が混入したと思われます。継続使用した場合、金属表面が腐食して発生する腐食摩耗に進展することが懸念されます。
|  | 113-000033 | 潤滑油の劣化はなく、汚染度は良好な範囲にあることから、継続使用可能と判断します。軸受は継続使用可能な状態にあると判断します。但し、将来的な摩耗進行の有無を確認するために、今後も引き続き傾向監視を継続するよう推奨します。摩耗進行の監視疲労摩耗の進行を監視するために、定期的に分析を実施し、進行状況を確認されることを推奨します。はフェログラフィーおよびSOAPの結果から総合的に判断した結果、継続使用は可能ですが、機器の機能を確認するためにも傾向管理が有用と考えます。フェログラフィー【定量分析：Is値】Is値は異常摩耗の早期発見パラメータのつで、摩耗粒子を定量化するために用います。今回のIs値はの乗と低い値でした。フェログラフィー【定性分析：摩耗粒子および摩耗形態観察】分析結果から比較的多く観察された粒子は、以下の通りでした。疲労摩耗粒子・繰返し応力を受けて発生。Iカップリング発光分光分析【SOAP】検出された金属元素から発生箇所を推定すると、以下の通りでした。鉄、鉛、銅、ニッケル・ギヤ、軸受等リン、亜鉛、カルシウム、マグネシウム・添加剤ナトリウム、モリブデン・外部混入異物粘度、水分、IR酸化度の各データは良好でした。
報告No.109-09136 報告No.113-00261 | 分析No.109-001160 分析No.113-000995 | 113-000995 | 分析の結果、、汚染度は共に良好な状態にあることから、継続使用可能な状態にあると判断します。軸受は継続使用可能な状態にあると判断します。但し、摩耗粒子の形態観察で疲労摩耗粒子および黒錆が比較的多く観察されたことから、に示す対策を推奨します。定期的な分析今後懸念される凝着摩耗および疲労摩耗の進行を監視するため、定期的に分析を実施することを推奨します。最適な採油方法本試料油は、機器停止中に廃油口から採油されているため、分析データが高濃度に出ていると推定されます。正確なデータによる診断を行うためにも、今後の採油は、極力運転中もしくは停止直後の油槽中層部から実施されることを推奨します。はフェログラフィーおよびSOAP-Tの結果から総合的に判断した結果、継続使用は可能ですが、今後の機器の機能を確認するためにも傾向管理が有用と考えます。フェログラフィー【定量分析：Is値】Is値は異常摩耗の早期発見パラメータのつで、摩耗程度を定量化するために用います。今回のIs値はの乗とやや高い値でした。フェログラフィー【定性分析：摩耗粒子および摩耗形態観察】分析結果から観察された代表的な粒子は、以下の通りでした。疲労摩耗粒子・繰返し応力を受けて発生。黒錆・潤滑状態がやや厳しい凝着摩耗により発生。金属接触が厳しく、且つ、高い摩擦熱が発生していると考えられます。赤錆、砂等・外部から混入したと考えられます。観察された摩耗粒子の中でも黒錆は、将来的な摩耗の進行に繋がる可能性を示唆しているため、傾向監視が必要と思われます。黒錆は、凝着摩耗に分類されます。これらの摩耗粒子は、軌道面で凝着、破断を繰り返し、この過程で生じる移着粒子が成長して摩耗粒子となります。そのため、軌道面では局部的に油膜切れが発生していることを示しています。この状態が継続した場合、摩耗粒子のサイズは徐々に大型化していき、最終的には軸受の損傷に至る場合があります。さらに、観察された摩耗粒子の中には、μmサイズの大型の疲労摩耗粒子が観察されました。疲労摩耗粒子は、視野に個と少ないことから、直ちに異常ではないものの、将来的な摩耗の進行に繋がる可能性を示唆しているため、傾向監視が必要と思われます。Iカップリング発光分光分析【SOAP-T】検出された金属元素から発生箇所を推定すると、以下の通りでした。検出された金属元素 分類 鉄、銅、錫、亜鉛 軸受等 リン、モリブデン 添加剤 カルシウム、バリウム、アルミニウム、ケイ素、ナトリウム 外部混入異物 計数汚染度は、NAS級と当社推奨の管理限界値以下であり、良好でした。粘度、水分、全酸価、IRの各データは、良好でした。
報告No.109-09136 報告No.114-00001 | 分析No.109-001160 分析No.114-000002 | 114-000002 | 潤滑油は物理的性状が良好の範囲にあるものの、汚染度が高い値でした。停止中のドレンバルブからの採油によってサンプルが高濃度なっていることや、添加されているモリブデンの影響で汚染度が高くなっている可能性が考えられますが、念のため汚染物の潤滑部への噛み込みによる摩耗を監視することが有用です。軸受は継続使用可能な状態にあると判断します。但し、今後の摩耗推移を確認するためにも傾向監視を継続することが有効です。定期的な分析今後の摩耗推移を監視するため、定期的な分析実施を推奨します。最適な採油方法本試料油は、機器停止中にドレンバルブから採油されているため、別紙油中粒子の沈降の影響に示すように、油中粒子が油槽底部に沈降し、分析データが高濃度に出ている可能性があります。正確なデータによる診断を行うためにも、今後の採油は、極力運転中もしくは停止直後の油槽中層部から実施されることを推奨します。異常摩耗の早期発見のパラメータであるIs値は、前回のレベルからレベルに上昇して、やや高い値でした。また、潤滑部の摩耗が認められたため、定期的に潤滑油分析を実施し、摩耗推移を監視することが有用と考えます。疲労摩耗粒子・繰返し応力による金属疲労で発生。大型化するとフレーキングの発生が懸念されます。D-SOAPの結果、錫がppmと前回のppmに比較して増加がみられないことから、スラスト軸受の摩耗は安定していると考えられます。計数汚染度は前回同様にNAS級を上回っており、当社推奨の管理限界値を超えていました。フィルタ残渣に金属片、粘ちょう物、鉄錆等が観察されたことから、汚染度が高い要因は、摩耗粒子、スラッジ、外部混入異物、添加剤のモリブデンの影響と考えられます。粘度、水分、酸価、IRの各データは良好でした。
報告No.109-09136 報告No.112-00382 | 分析No.109-001160 分析No.112-001577 | 112-001577_date121114 | 潤滑油および対象設備は継続使用可能な状態にあると判断します。但し、今後も摩耗の進行を傾向監視するため、以下の対策を推奨します。次回点検でピストンリングの点検と更油当該機の油中からカルシウム化合物がやや高い濃度で検出されたため、この化合物がコンロッドメタルやクランクメタルの摩耗を促進させる懸念があります。化合物発生の原因は、ピストンリングの摩耗によって燃焼ガスのシール性が低下し、燃焼ガス中の硫黄分と油中のカルシウム添加剤が反応するためと考えられます。そのため、次回点検では第一にピストンリングの摩耗状態の点検を推奨すると共に、第二に、更油を推奨します。更油或いは部分更油による水分濃度の調整水分の影響により金属表面で腐食摩耗が発生し、発生した鉄錆等の粒子が潤滑部に噛み込み摩耗が進行することがありますので、更油或いは部分更油などにより相対的に水分濃度を低くするなどの方法を推奨します。定期的な分析凝着摩耗の進行を監視するため、定期的に分析を実施し、分析データによる摩耗の進行状況を確認することを推奨します。はフェログラフィーおよびSOAP-Tの結果から総合的に判断した結果、やや厳しい状態にあると考えられます。フェログラフィー【定量分析：Is値】Is値は異常摩耗の早期発見パラメータのつで、摩耗粒子を定量化するために用います。前回に比較してIs値はの乗から変化はないものの、やや高い値でした。フェログラフィー【定性分析：摩耗粒子および摩耗形態観察】分析結果から比較的多く観察された粒子は、以下の通りでした。正常な摩耗粒子・潤滑状態が正常なマイルド摩耗により発生。黒錆・潤滑状態がやや厳しい凝着摩耗により発生。金属接触が厳しく、且つ、高い摩擦熱が発生していると考えられます。Iカップリング発光分光分析【SOAP-T】検出された金属元素から発生箇所を推定すると、以下の通りでした。鉄、鉛、銅・軸受等リン、亜鉛、カルシウム、モリブデン・添加剤アルミニウム、ナトリウム・外部混入異物カルシウムの析出前回に比較してSOAP-Tでカルシウムがppmからに減少しているものの、やや高い値でした。エンジン油中にカルシウム化合物が高い濃度で検出された場合、この化合物がコンロッドメタルやクランクメタル摺動面に噛み込んで摩耗させたり、メタルに埋め込まれて摩耗を促進させたりする原因になるなどの悪影響を生じることが当社の研究結果から判明しています。この影響については、別紙カルシウムの析出をご覧ください。クランクメタルの摩耗前回に比較してSOAP-Tで銅がppmからppmに増加していたことから、銅を使用した箇所の溶出・摩耗が進行していると推定されます。銅を使用した箇所は、クランクメタルが考えられます。ディーゼルエンジンのクランクメタルは積層構造になっており、クランクメタルの最表面はホワイトメタル層が存在し、その下にニッケル層、さらにその下には銅と鉛の合金であるケルメット層が存在します。ディーゼルエンジンのメタルは、設計上、油膜が正常に形成される流体潤滑が基本であることから、通常の使用においては摩耗しにくいと思われますが、メタルの潤滑部に流体潤滑になりにくい部分が発生するとメタル表面の軟質金属部が摩耗しメタル部のすぐ下のニッケル部まで摩耗し始め、ホワイトメタル層の主成分である錫や鉛、そしてメタルの第二層のニッケルやバックメタルの銅が検出されます。今後、摩耗が進行した場合、軸受が焼付を起こす可能性があるため、注意が必要です。その他の銅を使用した箇所の溶出・摩耗その他に潤滑油系統内で銅を使用している箇所は、潤滑油冷却器の配管などが考えられます。この箇所で溶出・摩耗が発生する場合は以下のことが考えられます。潤滑油冷却器の配管で摩耗していた場合、配管取付け部に緩みが生じて配管が振動し、継手部が外れたり、亀裂が生じて冷却水の混入にいたる場合があります。亜鉛系添加剤の影響により、潤滑油冷却器の配管で溶出していた場合、ピンホールが発生して冷却水の混入に至る場合があります。今後、油劣化の進行や水分濃度が上昇することに注意が必要です。計数汚染度前回に比較して計数汚染度はNAS級と変化はないものの、汚染されていました。フィルタ表面の異物観察で鉄錆、砂等が観察されたことから、汚染度が高い要因は、摩耗と外部混入異物の影響と思われます。粒度分布粒度分布は.～μmの範囲にあり、.μmにピークが確認されました。μm以下の粒子が多いことから、燃焼して発生したすす等であることが分かります。IRは良好でした。今回は正式な油名が分からないことから、同一メーカのマリンFW-と比較しました。粘度粘度は、.mm/sとマリンFW-の新油値mm/sに比較して、粘度変化率は-.％で、当社推奨の管理限界値である±％を超えていました。水分は、ppmと当社推奨の管理限界値を超えていました。今後、水分の影響でエンジン内部に錆が発生し、その影響で摩耗が発生する懸念があります。酸価はmgKOH/gと新油値のmgKOH/g以下にあり、良好でした。塩基価は.mgKOH/gと当社推奨の管理限界値の.mgKOH/g以上にあり、良好でした。
報告No.104-6070 | 分析No.104-01939 | 104-01939 | 回目の初期試験を実施した結果、摩耗は安定していると判断します。これらのことは、前回に比較して、計数汚染度は等級に変化はなく、SOAP／D-SOAPの鉄及びモリブデン濃度に変化がないこと異常摩耗の早期発見パラメータであるフェログラフィーのIs値が、.と良好の範囲にあること以上のことから判断しました。
報告No.109-09136 | 分析No.109-001160 | 113-002903 | 今回までに回実施してきた分析の結果、摩耗状態に関するパラメータは良好の範囲にあったことから、現時点では減速機の分解点検は必要ないと判断します。定期的な分析年間に回分析を実施し、その分析結果が良好であったことから、今後は年毎に定期的な分析を行い、摩耗推移を監視することを推奨します。は、フェログラフィーおよびSOAP/D-SOAPの結果から総合的に判断した結果、正常な状態にあると考えられます。フェログラフィー【異常摩耗指数：Is値】Is値は異常摩耗の早期発見パラメータのつで、摩耗粒子を定量化するために用います。前回に比較してIs値は-レベルからレベルに上昇しているものの、正常値です。表の限界値到達予測時間は、減速機におけるIs値の限界値の目安に到達する時間を示しており、直ちに異常となるわけではないことから、参考値として考え、今後も分析による傾向監視を継続することが有用です。フェログラフィー【定性分析：摩耗粒子および摩耗形態観察】観察された全ての粒子量は少でした。Iカップリング発光分光分析【SOAP-T】検出された金属元素から発生箇所を推定すると、以下の通りでした。鉄、亜鉛・ギヤ、軸受等リン、モリブデン・添加剤アルミニウム・外部混入異物
報告No.109-09136 報告No.111-00728 | 分析No.109-001160 分析No.111-003701 | 111-003701 | 対象設備は継続使用可能な状態にあると判断します。但し、SOAP-Tによる分析の結果で、軸受の摩耗を促進するカルシウム濃度が比較的高く検出され、更に潤滑油は粘度が低下していました。弊社の研究結果によれば、SOAP-Tで高濃度に検出された場合、メタル材質より若干硬いカルシウムの影響により軸受メタルの摩耗は加速的に進行するため、更油、或いは潤滑油の濾過が必要となります。そのため以下の対策を推奨します。更油ディーゼルエンジン中にSOAP-Tでカルシウムが検出された場合、そのカルシウムは硫酸カルシウムになっていることが知られています。このカルシウムは、いわゆる石膏であり、軸受の軟質金属に食い込んだり、埋め込まれたりして潤滑中に相手材を切削し、結果として軸受寿命が短くなることが弊社の研究結果から判明しています。本試料油は、このカルシウム濃度が比較的高いため軸受メタルの摩耗が促進する可能性が極めて高く、また粘度低下も確認されており、油膜切れなどによる摩耗の発生が懸念されることから、更油を推奨します。定期的な分析摩耗の進行が懸念されるため、今後は定期的に分析を実施し、摩耗の進行状況を確認することを推奨します。フェログラフィーIs値は異常摩耗の早期発見パラメータのつで、摩耗粒子を定量化するために用います。今回のIs値はの乗であり、潤滑状態は厳しいと判断できます。摩耗粒子の形態で比較的多く観察された粒子は、潤滑状態が正常な場合に発生する摩耗粒子でした。これらの摩耗粒子が観察された場合、潤滑部で発生している摩耗形態は、正常なマイルド摩耗であることが分かります。Iカップリング発光分光分析供試の潤滑油を分析した結果、検出された金属元素は、SOAP-Tの結果表に示すように、鉄、鉛、銅、ニッケル、リン、亜鉛、カルシウム、バリウム、ナトリウム、モリブデンでした。検出されたこれらの金属元素から発生箇所を推定すると鉄、鉛、銅、錫・エンジン部品ニッケル、リン、亜鉛、カルシウム、ナトリウム・オイル添加剤バリウム、モリブデン・外部混入異物であると思われます。このうち、機械部品が摩耗したと思われる元素はのグループです。カルシウムなどの析出SOAP-Tでカルシウムが.ppm検出されました。この影響については、別紙カルシウムなどの析出をご覧ください。銅を使用した箇所の摩耗・溶出SOAP-Tで銅がppm検出されました。銅の影響については、別紙鉛および銅を使用した箇所の摩耗・溶出を御覧ください。計数汚染度計数汚染度はNAS級以上と汚染されていました。フィルタ表面の異物観察で金属片、鉄錆、砂等が観察されたことから、汚染度が高い要因は、摩耗と外部混入異物の影響と思われます。粒度分布粒度分布は.～.μmの範囲にあり、.μmにピークが確認されました。μm以下の粒子が多いことから、燃焼して発生したすす等が油中粒子の主成分であることが推測できます。粘度粘度は、mm/sと新油値のmm/sに比較して粘度変化率が-％となっており、当社推奨の管理限界値である±％を超えていました。ディーゼルエンジンオイルの粘度低下は、別紙内燃機関における粘度の低下を御覧下さい。
報告No.109-09136 報告No.111-00666 | 分析No.109-001160 分析No.111-003350 | 111-003350 | トライボロジーを活用した設備診断法による結果、潤滑油および減速機は継続使用可能な状態にあると判断します。今後も定期的なトライボロジーを活用した設備診断法によるCBMの実施を推奨します。定期的な分析摩耗の進行を監視するため、定期的に分析を実施し、摩耗の進行状況を確認することを推奨します。バックラッシによる評価バックラッシは、歯車をスムーズに無理なく回転させるために必要な歯面間の遊びのことで、歯車が円滑に回転するために必要なものです。バックラッシが少なすぎると潤滑不良や歯車の両歯面が接触して騒音が増大したり、摩耗の原因になったりします。また反対に、広すぎると歯面同士の適切な噛み合いが悪くなり歯車が破損しやすくなることがあります。トライボロジーを活用した設備診断法では、潤滑油中の鉄の濃度分析の結果から歯車の歯面がどの程度摩耗してバックラッシを増加させているかを求めることができることから、ご提供いただいた減速機に関する情報から、使用されているギヤはスパイラルベベルギヤであるとして、歯車をかみ合わせたときの、歯面間の遊びを求めてみました。なお、今回提供して頂いた情報の中で歯幅が不明でしたのでmmと仮定しました。その結果、減速機のギヤ歯面に摩耗が集中していたと仮定した場合、バックラッシの増加量は.μmと推定されました。バックラッシの量は、各機械メーカのノウハウであるため、一律には決まっていませんが、一般には数十μmから数百μmとされており、評価はこの値を参考としましたが、分析結果から求めたバックラッシ増加量は、一般に用いられるバックラッシの範囲に比較して十分に小さい値であることがわかります。ただし、今回求めたバックラッシの増加量は、計算に必要なすべてのパラメータがそろっていない仮定の数値も入っていることから、正確なバックラッシの増加量を計算するためにも、歯幅、油入替後の稼働時間ならびに分解点検後の稼働時間などの情報をお知らせ下さい。計算結果をご報告いたします。フェログラフィー異常摩耗の早期発見パラメータとして摩耗粒子を定量化して評価するフェログラフィーのIs値は、潤滑状態が正常なの乗でした。摩耗粒子の形態で比較的多く観察された粒子は、潤滑状態が正常な場合に発生する摩耗粒子でした。これらの摩耗粒子が観察された場合、潤滑部で発生している摩耗形態は、正常なマイルド摩耗であることが分かります。Iカップリング発光分光分析供試の潤滑油を分析した結果、検出された金属元素は、SOAP-Tの結果表に示すように、鉄、鉛、リン、亜鉛、カルシウム、バリウム、アルミニウム、ナトリウム、モリブデンでした。検出されたこれらの金属元素から発生箇所を推定すると鉄、鉛、亜鉛・ギヤ・軸受等リン、モリブデン・オイル添加剤カルシウム、バリウム、アルミニウム、ナトリウム・外部混入異物であると思われます。このうち、機械部品が摩耗したと思われる元素はのグループです。計数汚染度はやや高い値でした。フィルタ表面の異物観察で金属片、鉄錆、砂等が観察されたことから、汚染度が高い要因は、摩耗と外部混入異物の影響と思われます。外部混入異物は、潤滑油を精密に濾過することで除去でき、そのことで歯車の歯面損傷を予防でき、寿命が大きく延伸化できることから、汚染度の管理を標準化するとともに、今回は濾過により汚染度の回復を図ることを推奨します。粘度、水分、酸価、IRの各データは良好でした。
報告No.109-09136 | 分析No.109-001160 | 113-002901 | 今回までに回実施してきた分析の結果、摩耗状態に関するパラメータは良好の範囲にあったことから、現時点では減速機の分解点検は必要ないと判断します。定期的な分析年間に回分析を実施し、その分析結果が良好であったことから、今後は年毎に定期的な分析を行い、摩耗推移を監視することを推奨します。は、フェログラフィーおよびSOAP/D-SOAPの結果から総合的に判断した結果、正常な状態にあると考えられます。フェログラフィー【異常摩耗指数：Is値】Is値は異常摩耗の早期発見パラメータのつで、摩耗粒子を定量化するために用います。前回に比較してIs値は-レベルからレベルに上昇しているものの、正常値です。表の限界値到達予測時間は、減速機におけるIs値の限界値の目安に到達する時間を示しており、直ちに異常となるわけではないことから、参考値として考え、今後も分析による傾向監視を継続することが有用です。フェログラフィー【定性分析：摩耗粒子および摩耗形態観察】観察された全ての粒子量は少でした。Iカップリング発光分光分析【SOAP-T】検出された金属元素から発生箇所を推定すると、以下の通りでした。鉄、亜鉛・ギヤ、軸受等リン、モリブデン・添加剤カルシウム、アルミニウム・外部混入異物
報告No.109-09094 報告No.112-00124 | 分析No.109-000916 分析No.112-000506 | 112-000506_date121122 | 対象設備は継続使用可能な状態にあると判断します。但し、ちょう度が低下していたため、以下の対策を推奨します。グリースの交換ちょう度が低下し、グリースが硬化していることが確認されたことから、ギヤ歯面で油膜切れが発生することが懸念されるため、グリースを交換することを推奨します。はフェログラフィーおよびSOAP-Tの結果から総合的に判断した結果、正常な状態にあると考えられます。フェログラフィー【定性分析：摩耗粒子および摩耗形態観察】分析結果から比較的多く観察された粒子は、以下の通りでした。正常な摩耗粒子・潤滑状態が正常なマイルド摩耗により発生。Iカップリング発光分光分析【SOAP-T】検出された金属元素から発生箇所を推定すると、以下の通りでした。鉄、鉛、アンチモン、ニッケル、錫・ギヤ等リン、カルシウム、アルミニウム、ナトリウム、モリブデン・添加剤、増ちょう剤、外部混入異物グリースの物理的性状滴点、酸価、IRの各データは良好でした。ちょう度ちょう度値と管理基本値に比較して低下し、○○管理下限値であるを超えていることから、硬化していることが分かりました。硬化したグリースを使用した場合、油分の流動性がなくなり、ギヤで良好な油膜が保持されにくくなる可能性があります。≪状態監視とパラメータ≫分析の目的および各分析のパラメータは以下の通りです。特性低下目的：グリースの分析結果から、グリースの物理的性状や劣化傾向などを確認する。酸価JISK赤外線吸収スペクトルJISKちょう度JISK滴点JISK摩耗目的：グリース中の摩耗粒子を分析する事により、回転・摺動部の潤滑状態、摩耗劣化の程度、余寿命などを解析する。摩耗診断電子顕微鏡観察JISKX線マイクロアナリシス油中金属濃度JISK≪分析結果≫特性低下酸価：良好酸価mgKOH/gは管理基本値の.mgKOH/gに比較し高くはあるものの、有機物・有機化合物試験の結果で油劣化の兆候を示すカルボン酸の吸収が見られないことから問題は無いと判断します。赤外線吸収スペクトル：良好ちょう度：要処置ちょう度値はと○○管理下限値であるを超えていました。滴点：良好滴点はと管理基本値のに比較し大きな変化はないことから、問題は無いと判断します。摩耗摩耗診断：良好摩耗診断の結果、潤滑状態が正常な場合に発生する摩耗粒子が比較的多く観察されました。電子顕微鏡観察・X線マイクロアナリシス：今回は実施していません。油中金属濃度：良好油中金属濃度の結果、摩耗により発生する鉄、鉛、アンチモン、ニッケル、錫、油の添加剤成分や増ちょう剤等であるリン、カルシウム、アルミニウム、ナトリウム、モリブデンが検出されたものの、良好と判断します。
報告No.109-09136 報告No.113-00064 | 分析No.109-001160 分析No.113-000239 | 113-000239 | 潤滑油の劣化はなく、汚染度は良好な範囲にあることから、継続使用可能と判断します。減速機減速機は継続使用可能な状態にあると判断します。は、フェログラフィーおよびSOAP-Tのデータから総合的に解析した結果、正常な状態にあると考えられます。フェログラフィー【定量分析：Is値】Is値は異常摩耗の早期発見パラメータのつで、摩耗程度を定量化するために用います。今回のIs値はの乗と、低い値でした。フェログラフィー【定性分析：摩耗粒子および摩耗形態観察】分析結果から観察された全ての粒子量は少でした。Iカップリング発光分光分析【SOAP-T】検出された金属元素から発生箇所を推定すると、以下の通りでした。鉄、ニッケル、亜鉛・ギヤ、軸受等リン・添加剤カルシウム、アルミニウム、ケイ素、ナトリウム、モリブデン・外部混入異物尚、新油に含まれていないモリブデンが検出されました。管理のために添加剤として投与された可能性があります。計数汚染度は当社推奨の管理限界値以下にあり、良好でした。．潤滑油の劣化状態粘度、水分、酸価、IRの各データは良好でした。
報告No.109-09136 報告No.114-00050 | 分析No.109-001160 分析No.114-000141 | 114-000141 | スパイラルベベルピニオンギヤが損傷した。目的ギヤ損傷後の潤滑油を分析し、損傷時の状態を確認すると共に、損傷原因を探る。ギヤ折損の原因の考察ギヤが欠損するなど、歯面が損傷する原因として考えられるのは、一般に使用している潤滑油の性能低下により摩耗が進展する場合と、材料内部の異物などに応力が集中し、結果として材料力学的な疲労剥離により摩耗が進展したり、あるいは一気に脆性破壊する場合などがあり、時には両者が同時進行することもあります。今回の分析では、使用油を分析し、その結果からギヤ損傷につながる原因を調査します。からのアプローチギヤ折損時に使用していた潤滑油を分析した結果、油自体には劣化は確認されず、歯面に噛み込んで摩耗を促進させる要因となる油中の汚染物も少なく、汚染度は良好な範囲にあります。これらに加え、油膜形成が不良になり、歯面同士が金属接触して発生する凝着摩耗も見られていません。以上により、今回のギヤの損傷は、潤滑油の劣化や性能低下に因るものではないことが分かります。材料力学的アプローチ摩耗粒子の形態を観察した結果、疲労摩耗の特徴的な形態であるでμm以下の疲労摩耗粒子が比較的多く観察されています。このことから、ギヤ歯面の表面では疲労による摩耗が発生していたことが確認できます。しかし、ギヤの一部が大きく破壊損傷に至る過程で発生する数十μmを超える大型の疲労摩耗粒子は観察されておらず、ギヤ構成成分である鉄濃度も低いことから、今回の損傷は、疲労剥離が起点となったとは考えにくいと思われます。つまり、今回、御提供いただいた写真aのような損傷は、スポーリングの一種であるケースクラッシングによる損傷の可能性が高いと推定されます。ケースクラッシングは、ギヤ歯面に高い荷重が加わり、母材と表面の硬化層の間に入った亀裂が進展し、歯面の硬化層が一様の深さで広範囲に剥離することにより起こります。ケースクラッシングの発生は、一般に歯面の硬化層の深さが不足している場合に発生し易いことがわかっており、今回のケースではこのことが要因となった可能性が考えられます。写真損傷箇所分析結果減速機の摩耗状態異常摩耗の早期発見のパラメータであるIs値は、レベルと低い値です。フェログラフィーで観察された代表的な粒子は、以下の通りです。正常な摩耗粒子・潤滑状態が正常なマイルド摩耗により発生。疲労摩耗粒子・繰返し応力による金属疲労で発生。大型化するとフレーキングおよびスポーリングの発生が懸念されます。観察された粒子を電子顕微鏡・X線マイクロアナリシスで詳細に分析した結果、粒子には鉄、クロム、マンガン、モリブデンが比較的多く含まれており、成分割合から粒子はギヤ歯面から発生していると推定されます。計数汚染度はNAS級と良好です。粘度、水分、酸価、IRの各データは良好です。
報告No.109-09136 報告No.112-00589 | 分析No.109-001160 分析No.112-002459 | 112-002459_date130403 | 分析の結果、潤滑油の劣化はなく、汚染度は良好な範囲にあることから、継続使用可能な状態にあると判断します。但し、異種油の混入、または油名が違う可能性がありますので、以下の対策を推奨します。減速機分析の結果、減速機は継続使用可能な状態にあると判断します。但し、凝着摩耗や疲労摩耗が発生しており、今後も摩耗の進行を傾向監視するため、以下の対策を推奨します。定期的な分析定期的に分析を実施することにより、データの変化から異常の兆候を早期に発見することが可能となります。また、今回は対象設備の初回分析であるため、あと最低でも回分析を実施し、分析データの変化から今後の分析周期を検討することを推奨します。今後、凝着摩耗や疲労摩耗の進行が懸念されるため、出来るだけ早めに回目の分析を実施することを推奨します。油名の再確認分析データから新油と一致しないデータが確認されたことから、油名が違っている可能性があります。油は設備の条件にあった適正な性能のものを使用することが重要であるため、油名を再確認することを推奨します。粘度は当社推奨の管理限界値を超えていました。粘度粘度は、.mm/sと新油値mm/sに比較して、粘度変化率は+％で、当社推奨の管理限界値である±％を超えていました。IRチャートの結果、新油と使用油のスペクトルパターンはほぼ一致していることから、粘度グレードが違う可能性が考えられます。水分は、ppmと当社推奨の管理限界値の以下であり、良好と判断します。酸価は、.mgKOH/gと新油値.mgKOH/g以上であるものの、IRの結果で油劣化の兆候を示すカルボン酸の吸収が確認されていないことから、良好と判断します。IRIRチャートの結果、新油と使用油のスペクトルパターンはほぼ一致し、また、油劣化の兆候を示すカルボン酸の吸収が確認されていないことから、良好と判断します。は良好と判断します。計数汚染度計数汚染度は、NAS級と当社推奨の管理限界値NAS級以下であり、良好と判断します。重量汚染度は、.mg/mlでした。光学顕微鏡写真重量汚染度で濾過したフィルタ表面上の夾雑物を光学顕微鏡で観察した結果、金属片、鉄錆、砂等が観察されました。はフェログラフィーおよびSOAP-Tの結果から総合的に判断した結果、継続使用は可能ですが、機器の機能を保持するためにも傾向管理が有用と考えます。フェログラフィー【定量分析：Is値】Is値は異常摩耗の早期発見パラメータのつで、摩耗粒子を定量化するために用います。今回のIs値はの乗と低い値でした。フェログラフィー【定性分析：摩耗粒子および摩耗形態観察】観察された代表的な摩耗粒子は、以下の通りでした。シビア粒子・潤滑状態がやや厳しい凝着摩耗により発生。金属潤滑部が局部的に油膜切れを起していると考えられます。疲労摩耗粒子・繰返し応力を受けて発生。観察された摩耗粒子の中でもシビア粒子は、注意が必要です。シビア粒子は、凝着摩耗に分類されます。これらの摩耗粒子は、軌道面で凝着、破断を繰り返し、この過程で生じる移着粒子が成長して摩耗粒子となります。そのため、軌道面では局部的に油膜切れが発生していることを示しています。この状態が継続した場合、摩耗粒子のサイズは徐々に大型化していき、軸受の損傷に至る場合がありますので、傾向監視が必要です。Iカップリング発光分光分析【SOAP-T】検出された金属元素から発生箇所を推定すると、以下の通りでした。鉄、鉛、ニッケル・ギヤ、軸受等リン、モリブデン・添加剤カルシウム、アルミニウム、ナトリウム・外部混入異物バックラッシご提供いただいた減速機に関する情報からハスバ歯車の組み合わせの段減速機構であり、この歯車の構成から接触点箇所のバックラッシを求めました。尚、油量が不明でしたので、Lと仮定しました。ギヤのバックラッシの増加量を求めた結果、接触点箇所でバックラッシの増加量は、約.μmと推定されます。バックラッシ増加分の上限値は、メーカにより差異はあるものの、当社の推奨するバックラッシは、一般に推奨されるμmを管理目安にしています。この値に比較して十分に小さい値です。
報告No.5317 | 分析No.98-02391 分析No. | 9802391 | SOAPの結果、グリースの添加剤成分と思われるモリブデンがppm、ケイ素が、アルミニウムがppm、マグネシウムがppm検出されました。さらに、摩耗により発生した鉄がppm、ニッケルがppm、鉛がppm検出されました。D－SOAPの結果、摩耗により発生した鉄が、錫がppm検出され、油の添加剤成分が析出して発生しているモリブデンが検出された。さらに、外部から混入した夾雑物と思われるナトリウムが.ppm、カルシウムが.ppm検出されました。フェログラフィーの結果、～μmサイズの鉄系粒子が支配的でした。また、これらの粒子形状は、三日月状、ブロック状であり、この特徴的な形状から、ウォームギヤ部で油膜が切れて、局部的に厳しい接触が発生していることが推定されました。ウォームギヤ等の材質と検出された金属元素との比較により摩耗の発生箇所が推定できますので、ご連絡下さい。尚、油膜切れが発生していることが推定されますので、ウォームギヤ部を洗浄し、新しいグリースを塗布されることを推奨します。
|  | 113-001491 | 主ポンプC側軸受は使用可能な状態であり、分解点検で軸受部品を交換する必要はないと判断します。定期的なトライボ診断実施今後の適切な分解点検時期を見出すためにも、定期的な分析による傾向監視により、軸受の潤滑と摩耗の進行状態を確認するよう推奨します。はフェログラフィーおよびSOAP-Tの結果から総合的に判断した結果、継続使用は可能ですが、今後の摩耗進行を確認するためにも傾向管理が有用と考えます。フェログラフィー【定性分析：摩耗粒子および摩耗形態観察】観察された代表的な摩耗粒子は、以下の通りでした。シビア粒子・潤滑状態がやや厳しい凝着摩耗により発生。金属潤滑部が局部的に油膜切れを起していると考えられます。黒錆・潤滑状態がやや厳しい凝着摩耗により発生。局部的に金属接触が厳しく、且つ、高い摩擦熱が発生していると考えられます。シビア粒子は凝着摩耗に分類されます。この摩耗粒子は、軸受軌道面で凝着、破断を繰り返し、この過程で生じる移着粒子が成長して摩耗粒子となります。そのため、軸受軌道面では局部的に油膜切れが発生していることを示しています。この状態が継続した場合、摩耗粒子のサイズは徐々に大型化していき、設備の損傷に至る場合がありますので、傾向監視が必要です。黒錆は、凝着摩耗に分類されます。この摩耗粒子は、油膜切れによる軸受軌道面での金属同士の接触時に起こる高い摩擦熱によって鉄が酸化され発生します。この状態が継続した場合、軸受軌道面で焼付が発生し、設備の損傷に至る場合があります。Iカップリング発光分光分析【SOAP-T】検出された金属元素から発生箇所を推定すると、以下の通りでした。鉄、鉛、銅、クロム、アンチモン、錫・軸受等リン、亜鉛、カルシウム、バリウム、アルミニウム、ケイ素、ナトリウム、マグネシウム、モリブデン・添加剤、増ちょう剤、外部混入異物銅が比較的高い値であり、銅を使用した箇所の摩耗が懸念されます。転がり軸受の場合、保持器で銅を使用していることがあり、本軸受の保持器が銅である場合、今後、摩耗が進行することで転動体とのギャップが大きくなると共に振動が増大し、摩耗の進行につながることが懸念されます。
報告No.109-09136 報告No.113-00756 | 分析No.109-001160 分析No.113-001507 | 113-001507 | 分析の結果、前回に比較して鉄濃度は減少し、Is値は低下していることから摩耗状態は安定しており、現時点では減速機の状態は健全であると判断します。尚、現時点では良好な状態にあると判断できますが、分解点検の必要性を検討するために、後回分析を行い、本分析結果を含めた合計回のデータが健全な範囲にあるかを確認することが重要です。定期的な分析定期的な分析を実施することにより、データの変化から異常の兆候を早期に発見することが可能となります。将来的な摩耗の進行を監視するため、定期的に分析を実施することを推奨します。は、フェログラフィーおよびSOAP/D-SOAPSOAP-Tの結果から総合的に判断した結果、正常な状態にあると考えられます。フェログラフィー【異常摩耗指数：Is値】Is値は異常摩耗の早期発見パラメータのつで、摩耗粒子を定量化するために用います。前回に比較してIs値はの乗からマイナス乗に桁低下しており、摩耗状態は安定していると考えられます。フェログラフィー【定性分析：摩耗粒子および摩耗形態観察】分析結果から観察された全ての粒子量は少でした。Iカップリング発光分光分析【SOAP-T】検出された金属元素から発生箇所を推定すると、以下の通りでした。鉄、銅、錫、亜鉛・ギヤ、軸受等リン、モリブデン・添加剤カルシウム、アルミニウム、ナトリウム・外部混入異物
|  | 112-002387 | フェログラフィーおよびSOAP-Tの結果から総合的に判断した結果、傾向管理が必要な状態にあると考えられます。フェログラフィー【定量分析：Is値】Is値は異常摩耗の早期発見パラメータのつで、摩耗粒子を定量化するために用います。今回のIs値はの乗と低い値でした。フェログラフィー【定性分析：摩耗粒子および摩耗形態観察】分析結果から比較的多く観察された粒子は、以下の通りでした。正常な摩耗粒子・潤滑状態が正常なマイルド摩耗により発生。切削粒子・異物や金属表面の微小突起による切削摩耗により発生。シビア粒子・潤滑状態がやや厳しい凝着摩耗により発生。疲労摩耗粒子・繰返し応力を受けて発生。フリクションポリマ・局部的に高圧・高温となる場合に発生。観察された摩耗粒子の中でも切削粒子、フリクションポリマは、注意が必要です。減速機で切削摩耗が発生した場合、減速機内部で使用されている転がり軸受が切削摩耗により生じた軌道面の損傷が起点となって、寿命が分の程度に低下することがあることから、切削摩耗には十分注意する必要があります。切削摩耗の発生原因となる混入異物が残留している場合、この異物により切削摩耗が継続して発生する可能性があります。フリクションポリマは、潤滑油がギヤ歯面および軌道面に押し込められ高圧状態になると同時に、圧縮熱により高温状態になった結果、基油自身が重合反応を起こし生成することが知られています。そのため、高圧高温状態の解消がなされなければ、潤滑油の劣化が進行し、粘度上昇に因る潤滑異常に進展する場合があります。Iカップリング発光分光分析【SOAP-T】検出された金属元素から発生箇所を推定すると、以下の通りでした。鉄、鉛、銅、アンチモン、錫、亜鉛・ギヤ、軸受等リン、モリブデン・添加剤カルシウム、アルミニウム、ナトリウム・外部混入異物バックラッシご提供いただいた減速機に関する情報から、スパイラルベベルギヤであり、この部分のバックラッシを求めました。モジュールが不明でしたのでと仮定しました。その結果、減速機のギヤ歯面に摩耗が集中していたと仮定した場合、バックラッシの増加量は約μmと推定されました。バックラッシ増加分の上限値は、メーカにより差異はあるものの、当社の推奨するバックラッシは、一般に推奨されるμmを管理目安にしています。この値に比較して十分に小さい値です。．粘度、水分、酸価の各データは良好でした。
報告No.109-09136 報告No.111-00666 | 分析No.109-001160 分析No.111-003356 | 111-003356_date120321 | トライボロジーを活用した設備診断法による結果、潤滑油および減速機は継続使用可能な状態にあると判断します。今後も定期的なトライボロジーを活用した設備診断法によるCBMの実施を推奨します。定期的な分析摩耗の進行を監視するため、定期的に分析を実施し、摩耗の進行状況を確認することを推奨します。バックラッシによる評価トライボロジーを活用した設備診断法では、バックラッシの増加量を分析結果から計算できますので、構造が確認できる図面、ギヤの形式、歯形、モジュール、歯数、歯幅、油入替後の稼働時間ならびに分解点検後の稼働時間をお知らせ下さい。計算結果をご報告いたします。フェログラフィー異常摩耗の早期発見パラメータとして摩耗粒子を定量化して評価するフェログラフィーのIs値は、潤滑状態が正常なの乗でした。摩耗粒子の形態で比較的多く観察された粒子は、潤滑状態が正常な場合に発生する摩耗粒子外部から混入したと思われる樹脂等でした。これらの摩耗粒子が観察された場合、潤滑部で発生している摩耗形態は、正常なマイルド摩耗であることが分かります。Iカップリング発光分光分析供試の潤滑油を分析した結果、検出された金属元素は、SOAP-Tの結果表に示すように、鉄、リン、亜鉛、カルシウム、アルミニウム、ナトリウム、ホウ素、モリブデンでした。検出されたこれらの金属元素から発生箇所を推定すると鉄、亜鉛・ギヤ・軸受等リン、モリブデン・オイル添加剤カルシウム、アルミニウム、ナトリウム、ホウ素・外部混入異物であると思われます。このうち、機械部品が摩耗したと思われる元素はのグループです。計数汚染度はNAS級で、当社推奨の管理限界値に到達していませんでした。フィルタ表面の異物観察で表面が茶褐色で金属片、鉄錆、砂等が観察されたことから、汚染度の要因は、摩耗とスラッジ、そして外部混入異物の影響と思われます。潤滑油は、今後の運転時間や運転状況が特に変化のない運転であれば、少なくても年間は継続使用可能な状態にあると判断します。今後、汚染度の進行状況を確認するために定期的な分析を実施することを推奨します。潤滑は、H.～Hの間、.時間使用されましたが、粘度、水分、酸価、IRの各項目のデータは総合的に判断して良好でした。潤滑油は、今後の運転時間や運転状況が特に変化のない運転であれば、少なくても年間は継続使用可能な状態にあると判断します。粘度は良好と判断します。粘度は、当社推奨の管理限界値内にあり、潤滑状態も正常な範囲にあることからも良好な状態であると判断します。水分は良好と判断します。水分は、当社推奨の管理限界値の以下にあり良好と判断します。酸価は良好と判断します。酸価は、新油値.mgKOH/g以内にあり良好と判断します。IRは良好と判断します。IRの結果、IRチャートに示すように新油に比較して変化がなく、油劣化兆候を示すカルボン酸の吸収も確認されていなかったことから良好と判断します。
報告No.109-09136 報告No.113-00158 | 分析No.109-001160 分析No.113-000574 | 113-000574 | グリース中の摩耗粒子を観察した結果、摩耗粒子の形態観察で転がり軸受表面に高い荷重が繰り返し加わり表面剥離したμm前後の疲労摩耗粒子、銅合金が観察され、SOAP-Tの鉄および銅が高濃度でした。これらの粒子が観察された場合、転がり軸受の表面では、マイクロフレーキングと呼ばれる、マイクロピットが発生していると推定されます。観察された摩耗粒子は、流動性の悪いグリース中に含まれているものであるため、今回の結果が転がり軸受の平均的な摩耗であるとは判断しにくいものの、少なくてもマイクロピットが発生していることと、保持器の摩耗が確認されたことから、以下の対策を推奨します。転がり軸受の点検継続使用した場合、摩耗の進行により、振動が増大し、フレーキングに進展することが懸念されるため、念のため、転がり軸受の点検を推奨します。はフェログラフィーおよびSOAP-Tの結果から総合的に判断した結果、点検を前提に傾向監視を実施する必要があると考えます。フェログラフィー【定性分析：摩耗粒子および摩耗形態観察】観察された代表的な摩耗粒子は、以下の通りでした。疲労摩耗粒子・繰返し応力を受けて発生。銅系粒子・保持器の摩耗により発生。Iカップリング発光分光分析【SOAP-T】検出された金属元素から発生箇所を推定すると、以下の通りでした。鉄、鉛、銅、クロム、アンチモン、ニッケル、錫・軸受等リン、亜鉛、カルシウム、バリウム、アルミニウム、ナトリウム、マグネシウム、モリブデン・添加剤、増ちょう剤、外部混入異物銅が比較的高い値でした。転がり軸受の型番から保持器の摩耗であると推定されます。保持器が摩耗した場合、転動体とのギャップが大きくなると共に振動が増大し、摩耗の進行に繋がることが懸念されます。
報告No.109-09136 報告No.112-00092 | 分析No.109-001160 分析No.112-000317 | 112-000317 | ストレーナ空気抜弁から採油したにも関わらず、汚染度の分析データは清浄でした。このことから、軸受および潤滑油は継続使用可能な状態にあると判断します。但し、今後も摩耗の進行を傾向監視するため、以下の対策を推奨します。定期的な分析凝着摩耗と疲労摩耗の進行を監視するため、定期的に分析を実施し、分析データによる摩耗の進行状況を確認することを推奨します。最適な採油方法本試料油は、機器停止中にストレーナ空気抜弁から採油されています。機器が停止している状態では、別紙油中粒子の沈降の影響に示すように油槽内で撹拌がなくなり固形物が沈降するため、油中汚染度は高くなると推定されます。今後の採油は、極力運転中もしくは停止直後の油槽中層部から実施されることを推奨します。フェログラフィーIs値は異常摩耗の早期発見パラメータのつで、摩耗粒子を定量化するために用います。今回のIs値はの乗であり、潤滑状態はやや厳しいと判断できます。摩耗粒子の形態で比較的多く観察された粒子は、潤滑状態が正常な場合に発生する摩耗粒子金属潤滑部が局部的に油膜切れを起して発生するシビア粒子繰返し応力を受けて発生する疲労摩耗粒子局部的に高圧・高温となる場合に発生するフリクションポリマでした。これらの摩耗粒子が観察された場合、潤滑部で発生している摩耗形態は、正常なマイルド摩耗潤滑状態がやや厳しい凝着摩耗疲労による疲労摩耗であり、そして局部的ではあるものの高圧・高温の箇所が発生していることも分かります。フリクションポリマは、潤滑油が軌道面に押し込められ高圧状態になると同時に、圧縮熱により高温状態になった結果、基油自身が重合反応を起こし生成することが知られています。そのため、高圧高温状態の解消がなされなければ、潤滑油の劣化が進行し、粘度上昇に因る潤滑異常に進展する場合があります。Iカップリング発光分光分析【SOAP-T】検出された金属元素は、SOAP-Tの結果表に示すように、鉄、ニッケル、リン、亜鉛、カルシウム、アルミニウム、ナトリウム、モリブデンでした。検出された金属元素から発生箇所を推定すると鉄、ニッケル、亜鉛・軸受等リン、モリブデン・オイル添加剤カルシウム、アルミニウム、ナトリウム・外部混入異物であると思われます。このうち、機械部品が摩耗したと思われる元素はのグループです。尚、SOAPでダフニースーパーギヤに添加剤として含まれているリンが検出されませんでした。リンが検出されない要因は、油名が違うか、或いは、リンが消耗した可能性が考えられます。IRの結果、新油とスペクトルが一致したことから、今回はリンが消耗したと推定されます。このリンは、極圧添加剤の成分であり、リン濃度の低下は極圧添加剤が消耗していることを示します。今後、軌道面で金属同士が接触して発生する凝着摩耗が発生し、軸受の摩耗速度が加速することが懸念されます。計数汚染度は良好でした。粘度、水分、酸価、IRの各データは良好でした。
|  | 113-001363 | 分析の結果、潤滑油の劣化は確認されなかったことから、継続使用可能と判断します。但し、油中の汚染度がやや高いことから、異物の噛み込みによる摩耗が懸念されますのでに示す対策を推奨します。減速機減速機は継続使用可能な状態であるため、分解点検の必要はないと判断します。但し、将来的な摩耗進行の有無を確認するためにも傾向監視を継続することが有効です。尚、バックラッシ増加量の評価をした結果、上限値に比較して十分低い値であり、余寿命は約年と推定されました。但し、今回の計算は仮定に基づいて行っているため、参考値としてお考え下さい。定期的なトライボ診断実施定期的な分析を実施することにより、データの変化から異常の兆候を早期に発見することが可能となります。今後懸念される汚染度の増加および摩耗の進行を監視するため、定期的なトライボ診断の実施を推奨します。は良好でした。粘度粘度は、.mm/sと、新油値の.mm/sに比較して粘度変化率が-％となり、当社推奨の管理限界値である±％以内であり、良好と判断します。水分はと当社推奨の管理限界値以下であり、良好と判断します。酸価・IR酸価劣化の進行度は、酸価およびIRの結果から総合的に判断します。酸価は、.mgKOH/gと新油値.mgKOH/g以下であり、IRの結果で油劣化の兆候を示すカルボン酸の吸収が確認されていないことから、油は劣化していないと判断します。計数汚染度は当社推奨の管理限界値以下であるものの、やや高い値でした。計数汚染度計数汚染度はNAS級と当社推奨の管理限界値NAS級以下であるものの、やや高い値でした。重量汚染度はmg/mlでした。光学顕微鏡写真重量汚染度で濾過したフィルタ表面上の夾雑物を光学顕微鏡で観察した結果、フィルタ表面が茶褐色であり、金属片、スラッジ、鉄錆、砂等が観察されました。はフェログラフィーおよびSOAP-Tの結果から総合的に判断した結果、継続使用は可能ですが、今後の機器の機能を確認するためにも傾向管理が有用と考えます。フェログラフィー【定量分析：Is値】Is値は異常摩耗の早期発見パラメータのつで、摩耗粒子を定量化するために用います。今回のIs値は、の乗と低い値でした。フェログラフィー【定性分析：摩耗粒子および摩耗形態観察】分析結果から観察された代表的な粒子は、以下の通りでした。正常な摩耗粒子・潤滑状態が正常なマイルド摩耗により発生。Iカップリング発光分光分析【SOAP-T】検出された金属元素から発生箇所を推定すると、以下の通りでした。鉄、銅、アンチモン、錫、亜鉛・ギヤ歯面、軸受等リン、モリブデン・添加剤カルシウム、アルミニウム、ケイ素、ナトリウム、マグネシウム・外部混入異物SOAP-Tの結果、亜鉛が検出されました。亜鉛を使用した箇所の溶出・摩耗が発生していると思われます。亜鉛メッキ等であった場合、耐食性が低下して腐食に進展することが懸念されます。バックラッシ検出された鉄濃度を基にバックラッシ増加量の計算を行いました。今回、歯車の歯幅、モジュール、歯数が不明でした。よって、鳥江号主ポンプ減速機の仕様を当てはめて、バックラッシの増加量を計算しました。その結果、今回検出された鉄がギヤ歯面から、平均的に摩耗して発生していたと仮定した場合、バックラッシの増加量は以下の通りと推定されます。表バックラッシ増加量接触箇所 バックラッシ増加量上限値 バックラッシ増加量 内歯車-遊星歯車 . 約. 遊星歯車-太陽歯車 . 約 バックラッシの初期値が不明であるため、増加量の上限値を適正なバックラッシの最大値と最小値の差としました。今回の推定されたバックラッシ増加量は上限値に比較して十分に小さい値であり、良好であると推定できます。バックラッシの増加量を基に余寿命を計算したところ、上限値に達する稼働時間は約時間後となり、本設備の平均年稼働時間が時間であることから、約年使用可能と推定されます。但し、今回の計算は仮定に基づいて行っているため、参考値としてお考え下さい。
報告No.109-09136 報告No.112-00509 | 分析No.109-001160 分析No.112-002104 | 112-002104_date120118 | トライボ診断の結果から、ギヤおよび軸受の状態を確認する。トライボ診断の結果で前回同様にフレッティングにより発生する赤錆が多く観察されました。この赤錆は、前回のSEMとXMAによる分析の結果からギヤ歯面のフレッティングにより発生したと推定されていますが、バックラッシの増加量は、ギヤの情報に示す仮定と実際に大きな違いがなければ、ギヤ歯面の状態は良好であると思われます。振動診断の結果から軸受の内輪が損傷していることが確認されましたが、トライボ診断の結果からは、現状では軸受の継続使用は問題ない状態にあると思われます。但し、前回の採油箇所はストレーナ空気抜き、今回は減速機ボトムから採油を実施していることから、今回の採油箇所では、異常の兆候を示す大型の摩耗粒子が発生していたとしても、ストレーナに捕捉される可能性があることから、前回までの採油箇所からの試料に比較して清浄な状態になり、分析結果からは異常を確認することが出来ない可能性があると考えられます。修理時期の妥当性を検証する。振動診断の結果から運転時間時間で振動加速度が.m/sと振動値の管理限界値を超えていたものの、トライボ診断の結果では、異常な数値が見られなかったことから、振動法により修理した今回の時期は、潤滑油分析の結果とは以下の点で必ずしも一致していないと思われました。転がり軸受の寿命を示すフレーキングにより発生した疲労摩耗粒子が観察されていないことフェログラフィーのIs値がの乗と低いことD-SOAPの鉄に大きな変化はないこと計数汚染度はランク低下したこと採油箇所の統一前回の採油箇所はストレーナ空気抜き、今回は減速機ボトムから採油を実施しました。今回の採油箇所では、異常の兆候を示す大型の摩耗粒子が発生していたとしても、異常な状態で発生する大型の摩耗粒子はストレーナに捕捉され、前回までの採油箇所からの試料に比較して清浄な状態になり、分析結果からは異常を確認することが出来ない可能性が考えられます。また、採油箇所を変更すると、分析データの変動が大きいため、今後は、採油箇所を統一することを推奨します。ミル減速機ベアリングの劣化診断に適した分析の追加これまでミル減速機の劣化診断は、主にギヤのバックラッシ増加量の推定からギヤの余寿命を評価し、分解点検の要否を判定する方法でした。しかしこの方法では、減速機のベアリングの劣化損傷に対しては、期待通りの評価精度が得られていない可能性が確認できました。そこで、新たにミル減速機ベアリングの劣化評価に適した分析を追加し、より精度の高い状態監視診断を実施することを推奨します。診断手法概要ストレーナに捕捉された摩耗粒子を分析し、粒子サイズから疲労摩耗の状態を定性評価すると共に、摩耗量から推定したベアリング表面の疲労剥離面積率と損傷ベアリングの疲労剥離面積率を比較することにより劣化状態を定量評価する。方法ストレーナ捕捉物の洗浄、採取組成解析によるベアリング摩耗の同定摩耗粒子サイズによる状態評価粒度分布と鉄濃度より摩耗量を算出ベアリング表面の疲労摩耗剥離面積率の推算基準値との比較による状態評価※基準値は要相談疲労剥離面積率の増加率から余寿命を予測今後のミル減速機劣化診断の内容ギヤの劣化評価潤滑油：計数汚染度、フェログラフィー、油中金属濃度分析周期：基本は年毎、異常検知した場合は異常度の程度に応じて適宜判断ベアリングの劣化評価ストレーナ補足物：SEM、XMA、粒度分布、油中金属濃度分析周期：基本は年毎、異常検知した場合異常度の程度に応じて適宜判断今後は、ギヤ劣化評価とベアリング劣化評価を合わせてミル減速機の総合劣化判断とする。定期的な分析摩耗の進行を監視するため、定期的に分析を実施し、分析データによる摩耗の進行状況を確認することを推奨します。バックラッシによる評価トライボ診断では、バックラッシの増加量を分析結果から計算できますが、今回はギヤの情報を仮定して計算しております。後述のバックラッシ量の計算精度を上げ、結論の信頼性を高めるためには、モジュール、歯幅、油量、油入替後の稼働時間ならびに分解点検後の稼働時間をお知らせ下さい。計算結果をご報告いたします。はフェログラフィーおよびSOAP-Tの結果から総合的に判断した結果、ベアリングには微振動が原因で発生するフレッティング粒子が発生していました。フレッティングは転がり軸受にとって突発的な異常につながりやすい現象であるため、トライボ診断と振動診断を併用し継続して傾向監視する必要があると考えます。フェログラフィー【定量分析：Is値】Is値は異常摩耗の早期発見パラメータのつで、摩耗粒子を定量化するために用います。前回に比較してIs値はの乗から変化はなく、低い値でした。フェログラフィー【定性分析：摩耗粒子および摩耗形態観察】分析結果から比較的多く観察された粒子は、以下の通りでした。正常な摩耗粒子・潤滑状態が正常なマイルド摩耗により発生。赤錆・フレッティングにより発生。観察された摩耗粒子の中でも赤錆は、注意が必要です。フレッティングは、・軸と転がり軸受の内輪内面・軸受箱と転がり軸受の外輪外面・転がり軸受の軌道輪と転動体・ギヤ歯面の箇所で発生する可能性があります。今回フレッティングが発生している箇所は、ギヤ歯面であると推定されます。一般に、ギヤ、転がり軸受でフレッティング粒子が見られる場合は、軸ブレ、或いは、キーの緩み、そしてベアリングのクリープが発生していることがあります。特に、キー溝が緩んでいる場合は徐々に振動値が上昇することがあり、また、酸化により硬化したフレッティング粒子が軸受軌道面やギヤ歯面に噛み込み、その傷が疲労剥離の起点となって疲労摩耗へと進展することもあるため、振動監視と潤滑油分析による状態監視が必要です。Iカップリング発光分光分析【SOAP-T】検出された金属元素から発生箇所を推定すると、以下の通りでした。鉄、銅・軸受、ギヤ等リン、モリブデン・添加剤カルシウム、アルミニウム、ナトリウム・外部混入異物バックラッシ増加量減速機の構造から、最も負荷が大きく、摩耗が進行しやすい箇所はスパイラルベベルギヤとスパイラルベベルピニオンと推定されます。このSBGとSBPが接触する歯面におけるピッチ線上の摩耗量を分析結果から定量的に評価しました。ここでは、ベベルギヤのモジュール、歯幅、油量が不明であったため、モジュールを、歯幅をmm、油量をLと仮定して、この部分が摩耗した場合のバックラッシの増加分を分析結果から推定しました。鉄濃度から求めたバックラッシ増加量は.μmとなります。これらの仮定に間違いがなければ、減速機の稼動に全く影響がない状態にあることが分かります。転がり軸受の状態転がり軸受から発生したと思われる疲労摩耗粒子は観察されませんでした。前回と今回の採油箇所が違い、今回の試料はストレーナ通過後の試料であることから、異常の兆候を示す大型の摩耗粒子が発生していたとしても、ストレーナに捕捉されて、採取することが出来なかった可能性が考えられます。今後、ギヤ歯面からと推定されるフレッティングにより発生した赤錆が転がり軸受の軌道面に噛み込みさらに摩耗が進行し、転がり軸受の寿命の指標となるフレーキングに進展することが懸念されます。計数汚染度は、前回に比較してNAS級からNAS級にランク低下し、当社推奨の管理限界値内にあり、良好でした。粘度、水分、酸価、IRの各データは良好でした。
報告No.106-4509 報告No.106-4509 | 分析No.106-00254 分析No.106-00258 | 106-00258 | 提供情報にストレーナサイズが不明となっていたため、ストレーナの影響を織り込んだ診断を行う事は出来ないが、使用されているストレーナサイズが一般的に使用される数μmレベルの精密なストレーナであった場合、添加剤が劣化してスラッジ化したものが認められるため、ストレーナ目詰まりの原因となる可能性が考えられた。尚、摩耗粒子の観察結果から、増速機の潤滑状態は良好であると判断できた。分析の結果、重量汚染度がmg/mlと＃－の倍の高い値を示していた。重量汚染度の上昇原因となっている汚染物は、＃－同様に添加剤成分のモリブデン、マグネシウム、亜鉛、リンがスラッジとして析出し、これに摩耗で発生した鉄、銅などが混合して粘性のあるスラッジになっていると推定された。これらのことは、異常摩耗の早期発見パラメータである潤滑状態指数はの乗とやや高いものの、摩耗の形態はマイルド摩耗と呼ぶ比較的小さな粒子が大勢を占めること計数汚染度は良好の範囲にあるものの、重量汚染度がmg/mlと高い値を示し、フィルタ表面が茶褐色になっていること油中金属濃度の結果、ギヤやベアリングなどの鉄系材料の摩耗、モリブデン、マグネシウム、亜鉛、リンなどの添加剤の析出が検出されたこと以上のことから判断した。
報告No.109-09136 報告No.112-00032 | 分析No.109-001160 分析No.112-000084 | 112-000084 | 本試料油が、油槽内部を代表するような形で採油されているとすれば、本減速機は継続使用可能な状態にあり、分解点検の実施は不要と判断します。バックラッシによる評価トライボ診断では、バックラッシの増加量を分析結果から計算できますので、ギヤの形式、歯形、モジュール、歯数、歯幅、油入替後の稼働時間ならびに分解点検後の稼働時間をお知らせ下さい。計算結果をご報告いたします。フェログラフィーIs値は異常摩耗の早期発見パラメータのつで、摩耗粒子を定量化するために用います。今回のIs値はの乗であり、潤滑状態は正常と判断できます。Iカップリング発光分光分析供試の潤滑油を分析した結果、検出された金属元素は、SOAP-Tの結果表に示すように、鉄、リン、カルシウム、ナトリウム、ホウ素、モリブデンでした。検出された金属元素から発生箇所を推定すると鉄・ギヤ・軸受等リン、モリブデン・オイル添加剤カルシウム、ナトリウム、ホウ素・外部混入異物であると思われます。このうち、機械部品が摩耗したと思われる元素はのグループです。計数汚染度は良好でした。
報告No.109-09136 報告No.112-00589 | 分析No.109-001160 分析No.112-002484 | 112-002484_date130403 | 分析の結果、潤滑油の劣化は確認されていないことから、継続使用可能な状態にあると判断します。但し、油中の汚染度が高く、汚染物がギヤ歯面や軌道面に噛み込み摩耗が進行することが懸念されるため、以下の対策を推奨します。減速機分析の結果、減速機は継続使用可能な状態にあると判断します。但し、疲労摩耗が発生しており、今後も摩耗の進行を傾向監視するため、以下の対策を推奨します。濾過油中の汚染度が高いことから、摩耗粒子や異物等がギヤ歯面や軸受軌道面に噛み込むことによる摩耗の進行が懸念されるため、濾過を推奨します。定期的な分析定期的に分析を実施することにより、データの変化から異常の兆候を早期に発見することが可能となります。また、今回は対象設備の初回分析であるため、あと最低でも回分析を実施し、分析データの変化から今後の分析周期を検討することを推奨します。今後、疲労摩耗の進行が懸念されるため、出来るだけ早めに回目の分析を実施することを推奨します。は良好と判断します。粘度粘度は、.mm/sと新油値.mm/sに比較して、粘度変化率は+.％で、当社推奨の管理限界値である±％以内であり、良好と判断します。水分は、ppmと当社推奨の管理限界値の以下であり、良好と判断します。酸価は、.mgKOH/gと新油値.mgKOH/g以下であり、良好と判断します。IRIRチャートの結果、新油と使用油のスペクトルパターンはほぼ一致し、また、油劣化の兆候を示すカルボン酸の吸収が確認されていないことから、良好と判断します。計数汚染度は当社推奨の管理限界値を超えていました。計数汚染度計数汚染度は、NAS級以上と当社推奨の管理限界値NAS級を超えていました。重量汚染度は、.mg/mlでした。光学顕微鏡写真重量汚染度で濾過したフィルタ表面上の夾雑物を光学顕微鏡で観察した結果、金属片、鉄錆、砂等が観察されました。はフェログラフィーおよびSOAP-Tの結果から総合的に判断した結果、継続使用は可能ですが、機器の機能を保持するためにも傾向管理が有用と考えます。フェログラフィー【定量分析：Is値】Is値は異常摩耗の早期発見パラメータのつで、摩耗粒子を定量化するために用います。今回のIs値はの乗と低い値でした。フェログラフィー【定性分析：摩耗粒子および摩耗形態観察】観察された代表的な摩耗粒子は、以下の通りでした。疲労摩耗粒子・繰返し応力を受けて発生。Iカップリング発光分光分析【SOAP-T】検出された金属元素から発生箇所を推定すると、以下の通りでした。鉄、ニッケル、錫・ギヤ、軸受等リン、モリブデン・添加剤カルシウム、アルミニウム、ナトリウム・外部混入異物バックラッシご提供いただいた減速機に関する情報からハスバ歯車の組み合わせの段減速機構であり、この歯車の構成から接触点箇所のバックラッシを求めました。尚、ギヤの情報が不明でしたので、φ減速機の情報を使用しました。ギヤのバックラッシの増加量を求めた結果、接触点箇所でバックラッシの増加量は、約.μmと推定されます。バックラッシ増加分の上限値は、メーカにより差異はあるものの、当社の推奨するバックラッシは、一般に推奨されるμmを管理目安にしています。この値に比較して十分に小さい値です。
|  | 113-001364 | 分析の結果、潤滑油の劣化はなく、汚染度は良好な範囲にあることから、継続使用可能と判断します。減速機減速機は継続使用可能な状態であるため、分解点検の必要はないと判断します。但し、将来的な摩耗進行の有無を確認するためにも傾向監視を継続することが有効です。尚、バックラッシ増加量の評価をした結果、上限値に比較して十分低い値であり、余寿命は約年と推定されました。但し、今回の計算は仮定に基づいて行っているため、参考値としてお考え下さい。定期的なトライボ診断実施定期的な分析を実施することにより、データの変化から異常の兆候を早期に発見することが可能となります。今後懸念される摩耗の進行を監視するため、定期的なトライボ診断の実施を推奨します。は良好でした。粘度粘度は、.mm/sと、新油値の.mm/sに比較して粘度変化率が-％となり、当社推奨の管理限界値である±％以内であり、良好と判断します。水分はppmと当社推奨の管理限界値以下であり、良好と判断します。酸価・IR酸価劣化の進行度は、酸価およびIRの結果から総合的に判断します。酸価は、.mgKOH/gと新油値.mgKOH/g以下であり、IRの結果で油劣化の兆候を示すカルボン酸の吸収が確認されていないことから、油は劣化していないと判断します。は良好でした。計数汚染度計数汚染度はNAS級と当社推奨の管理限界値NAS級以下であり、良好でした。重量汚染度はmg/mlでした。光学顕微鏡写真重量汚染度で濾過したフィルタ表面上の夾雑物を光学顕微鏡で観察した結果、フィルタ表面が茶褐色であり、金属片、スラッジ、鉄錆、砂等が観察されました。はフェログラフィーおよびSOAP-Tの結果から総合的に判断した結果、継続使用は可能ですが、今後の機器の機能を確認するためにも傾向管理が有用と考えます。フェログラフィー【定量分析：Is値】Is値は異常摩耗の早期発見パラメータのつで、摩耗粒子を定量化するために用います。今回のIs値は、の乗と低い値でした。フェログラフィー【定性分析：摩耗粒子および摩耗形態観察】分析結果から観察された代表的な粒子は、以下の通りでした。正常な摩耗粒子・潤滑状態が正常なマイルド摩耗により発生。Iカップリング発光分光分析【SOAP-T】検出された金属元素から発生箇所を推定すると、以下の通りでした。鉄、銅、錫、亜鉛・ギヤ歯面、軸受等リン、モリブデン・添加剤カルシウム、アルミニウム、ケイ素、ナトリウム、マグネシウム・外部混入異物SOAP-Tの結果、亜鉛がppm検出されました。亜鉛を使用した箇所の溶出・摩耗が発生していると思われます。亜鉛メッキ等であった場合、耐食性が低下して腐食に進展することが懸念されます。バックラッシ検出された鉄濃度を基にバックラッシ増加量の計算を行いました。今回、歯車の歯幅、モジュール、歯数が不明でした。よって、鳥江号主ポンプ減速機の仕様を当てはめて、バックラッシの増加量を計算しました。その結果、今回検出された鉄がギヤ歯面から、平均的に摩耗して発生していたと仮定した場合、バックラッシの増加量は以下の通りと推定されます。表バックラッシ増加量接触箇所 バックラッシ増加量上限値 バックラッシ増加量 内歯車-遊星歯車 . 約 遊星歯車-太陽歯車 . 約 バックラッシの初期値が不明であるため、増加量の上限値を適正なバックラッシの最大値と最小値の差としました。今回の推定されたバックラッシ増加量は上限値に比較して十分に小さい値であり、良好であると推定できます。バックラッシの増加量を基に余寿命を計算したところ、上限値に達する稼働時間は約時間後となり、本設備の平均年稼働時間が時間であることから、約年使用可能と推定されます。但し、今回の計算は仮定に基づいて行っているため、参考値としてお考え下さい。
報告No.109-09136 報告No.110-00176 | 分析No.109-001160 分析No.110-000696 | 110-000696 | ・摩耗状態前回に比較してSOAP／D－SOAPの結果、鉄およびモリブデン濃度に大きな変化はなく、異常摩耗の早期発見パラメータであるフェログラフィーのIs値がのマイナス乗と良好でした。・汚染度前回に比較して計数汚染度はNAS級からNAS級にランク増加していました。光学顕微鏡写真の結果、外部から混入した砂や鉄錆等の異物が比較的多く観察されたことから、汚染の要因は外部から混入した異物によるものと考えられました。計数汚染度が増加しているものの、汚染の要因が摩耗ではなく、外部から混入した少量の異物であることと、管理限界値内にあることから良好と判断します。・前回同様に粘度、水分、全酸価、IR、RBOTの各データは良好でした。
報告No.109-09136 報告No.111-00666 | 分析No.109-001160 分析No.111-003355 | 111-003355_date120321 | トライボロジーを活用した設備診断法による結果、潤滑油および減速機は継続使用可能な状態にあると判断します。今後も定期的なトライボロジーを活用した設備診断法によるCBMの実施を推奨します。定期的な分析分析の結果で観察された摩耗粒子は、異物の噛み込みにより発生する切削粒子と呼ぶ粒子が観察されました。ただし、潤滑状態の異常を早期に発見するパラメータであるIs値が正常な範囲と判断できるの乗であったものの、切削粒子が比較的多く観察され、さらに潤滑油の汚染度もNAS級以上と汚染されており、汚染の要因は、歯面の摩耗と外部から混入した砂などであることがわかります。本試料の場合は、摩耗粒子や外部混入異物により汚染度が高いものの、現時点では潤滑状態の悪化に大きく影響を与えるほどではなく潤滑状態は正常な範囲にあると判断できますが、砂などの外部異物は、歯車よりも硬度が高く、歯面の摩耗進行に影響をあたえることから、定期的に分析を実施し、摩耗の進行状況を確認することを推奨します。バックラッシによる評価バックラッシは、歯車をスムーズに無理なく回転させるために必要な歯面間の遊びのことで、歯車が円滑に回転するために必要なものです。バックラッシが少なすぎると潤滑不良や歯車の両歯面が接触して騒音が増大したり、摩耗の原因になったりします。また反対に、広すぎると歯面同士の適切な噛み合いが悪くなり歯車が破損しやすくなることがあります。トライボロジーを活用した設備診断法では、潤滑油中の鉄の濃度分析の結果から歯車の歯面がどの程度摩耗してバックラッシを増加させているかを求めることができることから、ご提供いただいた減速機に関する情報から、使用されているギヤはスパイラルベベルギヤであるとして、歯車をかみ合わせたときの、歯面間の遊びを求めてみました。なお、今回提供して頂いた情報の中でモジュール、歯幅が不明でしたのでモジュールを、歯幅をmmと仮定しました。その結果、減速機のギヤ歯面に摩耗が集中していたと仮定した場合、バックラッシの増加量は.μmと推定されました。バックラッシの量は、各機械メーカのノウハウであるため、一律には決まっていませんが、一般には数十μmから数百μmとされており、評価はこの値を参考としましたが、分析結果から求めたバックラッシ増加量は、一般に用いられるバックラッシの範囲に比較して十分に小さい値であることがわかります。ただし、今回求めたバックラッシの増加量は、計算に必要なすべてのパラメータがそろっていない仮定の数値も入っていることから、正確なバックラッシの増加量を計算するためにも、モジュール、歯幅、油入替後の稼働時間ならびに分解点検後の稼働時間などの情報をお知らせ下さい。計算結果をご報告いたします。フェログラフィー異常摩耗の早期発見パラメータとして摩耗粒子を定量化して評価するフェログラフィーのIs値は、潤滑状態が正常なの乗でした。摩耗粒子の形態で比較的多く観察された粒子は、潤滑状態が正常な場合に発生する摩耗粒子異物の噛み込みにより発生する切削粒子でした。これらの摩耗粒子が観察された場合、潤滑部で発生している摩耗形態は、正常なマイルド摩耗異物による切削摩耗であることが分かります。減速機で切削摩耗が発生した場合、減速機内部で使用されている転がり軸受が切削摩耗により生じた軌道面の損傷が起点となって寿命が分の程度に低下することがあることから、切削摩耗には十分注意する必要があります。切削摩耗の発生原因となる混入異物が残留している場合、この異物により切削摩耗が継続して発生する可能性があります。Iカップリング発光分光分析供試の潤滑油を分析した結果、検出された金属元素は、SOAP-Tの結果表に示すように、鉄、鉛、銅、リン、亜鉛、カルシウム、アルミニウム、ナトリウム、モリブデンでした。検出されたこれらの金属元素から発生箇所を推定すると鉄、鉛、銅、亜鉛・ギヤ・軸受等リン、モリブデン・オイル添加剤カルシウム、アルミニウム、ナトリウム・外部混入異物であると思われます。このうち、機械部品が摩耗したと思われる元素はのグループです。計数汚染度は当社推奨の管理限界値を超えていました。フィルタ表面の異物観察で表面が茶褐色で金属片、鉄錆、砂等が観察されたことから、汚染度が高い要因は、摩耗とスラッジ、そして外部混入異物の影響と思われます。摩耗状態は正常な状態であり潤滑状態にすぐに悪影響を与える領域に達していませんので、今後の運転時間や運転状況が、特に変化のない運転であれば、少なくても潤滑油は、年間は継続使用可能な状態にあると判断します。今後、NAS等級のμm以上のレンジ粒子数の上昇を注視するために定期的な分析を実施し、汚染度の進行状況を確認することを推奨します。潤滑は、H.～Hの間、時間使用されましたが、粘度、水分、酸価、IRの各項目のデータは総合的に判断して良好でした。潤滑油は、今後の運転時間や運転状況が、特に変化のない運転であれば、少なくても年間は継続使用可能な状態にあると判断します。粘度は良好と判断します。粘度は、当社推奨の管理限界値内にあり、潤滑状態も正常な範囲にあることからも良好な状態であると判断します。水分は良好と判断します。水分は、当社推奨の管理限界値の以下にあり良好と判断します。酸価は良好と判断します。酸価は、新油値.mgKOH/g以内にあり良好と判断します。IRは良好と判断します。IRの結果、IRチャートに示すように新油に比較して変化がなく、油劣化兆候を示すカルボン酸の吸収も確認されていなかったことから良好と判断します。
|  | 113-001523 | 分析の結果、油中の汚染度が高い値でした。但し、今回の採油条件はデータが高濃度に出る可能性があり、また、サイズ毎で粒子数をみてみると、～μmサイズの粒子数が多く、本試料油はモリブデンが添加されていることから、採油条件とモリブデンの影響で汚染度が高くなっている可能性があります。減速機減速機は使用可能な状態であり、分解点検でギヤ歯面の修繕や軸受部品を交換する必要はないと判断します。定期的なトライボ診断実施今後の適切な分解点検時期を見出すためにも、定期的な分析による傾向監視により減速機の潤滑と摩耗の進行状態を確認するよう推奨します。最適な採油方法本試料油は、機器停止中にドレン口から採油されているため、分析データが高濃度に出ていると推定されます。正確なデータによる診断を行うためにも、今後の採油は、極力運転中もしくは停止直後の油槽中層部から実施されることを推奨します。は良好でした。粘度粘度は、mm/sと新油値の.mm/sに比較して粘度変化率が-％となっており、当社推奨の管理限界値である±％以内にあり、良好と判断します。水分は.ppmと当社推奨の管理限界値以下にあり、良好と判断します。酸価・IR酸価劣化の進行度は、酸価およびIRの結果から総合的に判断します。酸価は、.mgKOH/gと新油値.mgKOH/g以下であり、IRの結果で油劣化の兆候を示すカルボン酸の吸収が確認されていないことから、油は劣化していないと判断します。計数汚染度が当社推奨の管理限界値を超えていました。フィルタ表面の異物観察で金属片、粘ちょう物、鉄錆、砂等が観察されたこと、また、本試料油はモリブデンが添加されていることから、汚染度が高い要因は、摩耗、スラッジ、外部混入異物、モリブデンの影響と思われます。計数汚染度計数汚染度はNAS級以上と当社推奨の管理限界値NAS級を超えていました。重量汚染度はmg/mlでした。光学顕微鏡写真重量汚染度で濾過したフィルタ表面上の夾雑物を光学顕微鏡で観察した結果、金属片、スラッジ、鉄錆、砂等が観察されました。はフェログラフィーおよびSOAP-Tの結果から総合的に判断した結果、継続使用は可能ですが、今後の機器の機能を確認するためにも傾向管理が有用と考えます。フェログラフィー【定量分析：Is値】Is値は異常摩耗の早期発見パラメータのつで、摩耗粒子を定量化するために用います。今回のIs値は、の乗と低い値でした。フェログラフィー【定性分析：摩耗粒子および摩耗形態観察】分析結果から観察された代表的な粒子は、以下の通りでした。正常な摩耗粒子・潤滑状態が正常なマイルド摩耗により発生。シビア粒子・潤滑状態がやや厳しい凝着摩耗により発生。金属潤滑部が局部的に油膜切れを起していると考えられます。疲労摩耗粒子・繰返し応力を受けて発生。観察された摩耗粒子の中でもシビア粒子は、将来的な摩耗の進行に繋がる可能性を示唆しているため、傾向監視が必要と思われます。シビア粒子は、凝着摩耗に分類されます。この摩耗粒子は、ギヤ歯面や軸受軌道面で凝着、破断を繰り返し、この過程で生じる移着粒子が成長して摩耗粒子となります。そのため、ギヤ歯面や軸受軌道面では局部的に油膜切れが発生していることを示しています。この状態が継続した場合、摩耗粒子のサイズは徐々に大型化していき、設備の損傷に至る場合がありますので、傾向監視が必要です。Iカップリング発光分光分析【SOAP-T】検出された金属元素から発生箇所を推定すると、以下の通りでした。鉄、鉛、銅、アンチモン、錫、亜鉛・ギヤ歯面、軸受等リン、モリブデン・添加剤カルシウム、バリウム、ケイ素、ナトリウム、マグネシウム・外部混入異物鉛を使用した箇所の溶出・摩耗SOAP-Tで鉛がppm検出されたことから、潤滑系統内で鉛を使用した箇所の溶出、摩耗が発生している可能性があります。今後、別紙鉱油の酸化に対する金属触媒の影響に示すように濃度の増加に伴い酸化速度が速まることが懸念されます。亜鉛を使用した箇所の溶出・摩耗SOAP-Tの結果、亜鉛が.ppm検出されました。亜鉛を使用した箇所の溶出・摩耗が発生していると思われます。亜鉛メッキ等であった場合、耐食性が低下して腐食に進展することが懸念されます。バックラッシ検出された鉄濃度を基にバックラッシ増加量の計算を行いました。今回、油量、歯車の歯幅、モジュール、歯数、遊星歯車の数が不明でした。よって、油量をL歯幅をmm、モジュールを、太陽歯車、遊星歯車、太陽歯車の歯数をそれぞれ、、遊星歯車の数をと仮定し、バックラッシの増加量を計算しました。その結果、今回検出された鉄がギヤ歯面から、平均的に摩耗して発生していたと仮定した場合、バックラッシの増加量は以下の通りと推定されます。表バックラッシ増加量接触箇所 バックラッシ増加量上限値[μm] バックラッシ増加量[μm] 余寿命[年] 内歯車-遊星歯車 . 約. 遊星歯車-太陽歯車 . 約. バックラッシの初期値が不明であるため、増加量の上限値を適正なバックラッシの最大値と最小値の差としました。今回の推定されたバックラッシ増加量は上限値に比較して十分に小さい値であり、良好であると推定できます。但し、今回の計算は仮定に基づいて行っているため、参考値としてお考え下さい。
|  | 112-002080 | 潤滑油および対象設備は継続使用可能な状態にあると判断します。但し、今後も摩耗の進行を傾向監視するため、以下の対策を推奨します。摩耗の監視クランクメタル、ピストンリングなどの摩耗の進行を監視するために、定期的に分析を実施し、進行状況を確認されることを推奨します。はフェログラフィーおよびSOAPの結果から総合的に判断した結果、やや厳しい状態にあると考えられます。フェログラフィー【定量分析：Is値】Is値は異常摩耗の早期発見パラメータのつで、摩耗粒子を定量化するために用います。今回のIs値はの乗とやや高い値でした。フェログラフィー【定性分析：摩耗粒子および摩耗形態観察】分析結果から比較的多く観察された粒子は、以下の通りでした。正常な摩耗粒子・潤滑状態が正常なマイルド摩耗により発生。切削粒子・異物や金属表面の微小突起による切削摩耗により発生。シビア粒子・潤滑状態がやや厳しい凝着摩耗により発生。金属潤滑部が局部的に油膜切れを起していると考えられます。フリクションポリマ・局部的に高圧・高温となる場合に発生。観察された摩耗粒子の中でも切削粒子、フリクションポリマは、注意が必要です。切削摩耗は、他の摩耗形態に比較して摩耗進行速度が速く注意が必要で、定期的なトライボ診断による状態監視が必要と考えます。切削摩耗の原因となる混入異物が残留している場合、この異物により切削摩耗が継続して発生する可能性があります。フリクションポリマは、潤滑油が摺動面に押し込められ高圧状態になると同時に、圧縮熱により高温状態になった結果、基油自身が重合反応を起こし生成することが知られています。そのため、高圧高温状態の解消がなされなければ、潤滑油の劣化が進行し、粘度上昇に因る潤滑異常に進展する場合があります。Iカップリング発光分光分析【SOAP】検出された金属元素から発生箇所を推定すると、以下の通りでした。鉄、ニッケル・エンジン部品リン、亜鉛、カルシウム、マグネシウム、モリブデン・添加剤アルミニウム、ナトリウム・外部混入異物粘度、水分、塩基価、IR酸化度は良好でした。
報告No.109-09136 報告No.112-00589 | 分析No.109-001160 分析No.112-002470 | 112-002470_date130403 | 分析の結果、潤滑油の劣化はなく、汚染度は良好な範囲にあることから、継続使用可能な状態にあると判断します。減速機分析の結果、減速機は継続使用可能な状態にあると判断します。但し、疲労摩耗が発生しており、今後も摩耗の進行を傾向監視するため、以下の対策を推奨します。定期的な分析定期的に分析を実施することにより、データの変化から異常の兆候を早期に発見することが可能となります。また、今回は対象設備の初回分析であるため、あと最低でも回分析を実施し、分析データの変化から今後の分析周期を検討することを推奨します。今後、疲労摩耗の進行が懸念されるため、出来るだけ早めに回目の分析を実施することを推奨します。は良好と判断します。粘度粘度は、.mm/sと新油値.mm/sに比較して、粘度変化率は-％で、当社推奨の管理限界値である±％以内であり、良好と判断します。水分は、.ppmと当社推奨の管理限界値の以下であり、良好と判断します。酸価は、.mgKOH/gと新油値.mgKOH/g以下であり、良好と判断します。IRIRチャートの結果、新油と使用油のスペクトルパターンはほぼ一致し、また、油劣化の兆候を示すカルボン酸の吸収が確認されていないことから、良好と判断します。は良好と判断します。計数汚染度計数汚染度は、NAS級と当社推奨の管理限界値NAS級以下であり、良好と判断します。重量汚染度は、.mg/mlでした。光学顕微鏡写真重量汚染度で濾過したフィルタ表面上の夾雑物を光学顕微鏡で観察した結果、金属片、鉄錆、砂等が観察されました。はフェログラフィーおよびSOAP-Tの結果から総合的に判断した結果、継続使用は可能ですが、機器の機能を保持するためにも傾向管理が有用と考えます。フェログラフィー【定量分析：Is値】Is値は異常摩耗の早期発見パラメータのつで、摩耗粒子を定量化するために用います。今回のIs値はの乗と低い値でした。フェログラフィー【定性分析：摩耗粒子および摩耗形態観察】観察された代表的な摩耗粒子は、以下の通りでした。疲労摩耗粒子・繰返し応力を受けて発生。Iカップリング発光分光分析【SOAP-T】検出された金属元素から発生箇所を推定すると、以下の通りでした。鉄、鉛、亜鉛・ギヤ、軸受等リン、モリブデン・添加剤カルシウム、アルミニウム、ナトリウム・外部混入異物バックラッシご提供いただいた減速機に関する情報からハスバ歯車の組み合わせの段減速機構であり、この歯車の構成から接触点箇所のバックラッシを求めました。尚、ギヤの情報が不明でしたので、φ減速機の情報を使用しました。ギヤのバックラッシの増加量を求めた結果、接触点箇所でバックラッシの増加量は、約.μmと推定されます。バックラッシ増加分の上限値は、メーカにより差異はあるものの、当社の推奨するバックラッシは、一般に推奨されるμmを管理目安にしています。この値に比較して十分に小さい値です。
報告No.104-6035 | 分析No.104-00548 | 104-00548 | オーバーホール後回目の初期試験を実施した結果、摩耗は安定していると判断します。これらのことは、前回に比較して、計数汚染度に変化がなく、SOAP／D-SOAPの鉄及びモリブデン濃度に大きな変化がないこと異常摩耗の早期発見パラメータであるフェログラフィーのIs値が、.と良好の範囲にあること以上のことから判断しました。
報告No.109-09136 報告No.112-00589 | 分析No.109-001160 分析No.112-002475 | 112-002475_date130403 | 分析の結果、潤滑油の劣化は確認されていないことから、継続使用可能な状態にあると判断します。但し、油中の汚染度が高く、汚染物がギヤ歯面や軌道面に噛み込み摩耗が進行することが懸念されるため、以下の対策を推奨します。減速機分析の結果、減速機は継続使用可能な状態にあると判断します。但し、切削摩耗や疲労摩耗が発生しており、今後も摩耗の進行を傾向監視するため、以下の対策を推奨します。濾過または更油油中の汚染度が高いことから、摩耗粒子や異物等がギヤ歯面や軸受軌道面に噛み込むことによる摩耗の進行が懸念されるため、濾過または更油を推奨します。定期的な分析定期的に分析を実施することにより、データの変化から異常の兆候を早期に発見することが可能となります。また、今回は対象設備の初回分析であるため、あと最低でも回分析を実施し、分析データの変化から今後の分析周期を検討することを推奨します。今後、切削摩耗や疲労摩耗の進行が懸念されるため、出来るだけ早めに回目の分析を実施することを推奨します。は良好と判断します。粘度粘度は、mm/sと新油値mm/sに比較して、粘度変化率は+％で、当社推奨の管理限界値である±％以内であり、良好と判断します。水分は、と当社推奨の管理限界値の以下であり、良好と判断します。酸価は、.mgKOH/gと新油値以下であり、良好と判断します。IRIRチャートの結果、油劣化の兆候を示すカルボン酸の吸収が確認されていないことから、良好と判断します。計数汚染度は当社推奨の管理限界値を超えていました。計数汚染度計数汚染度は、NAS級以上と当社推奨の管理限界値NAS級を超えていました。重量汚染度は、.mg/mlと当社推奨の管理限界値mg/ml以下であり、良好と判断します。光学顕微鏡写真重量汚染度で濾過したフィルタ表面上の夾雑物を光学顕微鏡で観察した結果、金属片、鉄錆、砂等が観察されました。はフェログラフィーおよびSOAP-Tの結果から総合的に判断した結果、継続使用は可能ですが、機器の機能を保持するためにも傾向管理が有用と考えます。フェログラフィー【定量分析：Is値】Is値は異常摩耗の早期発見パラメータのつで、摩耗粒子を定量化するために用います。今回のIs値はの乗とやや高い値でした。フェログラフィー【定性分析：摩耗粒子および摩耗形態観察】観察された代表的な摩耗粒子は、以下の通りでした。切削粒子・異物や金属表面の微小突起による切削摩耗により発生。疲労摩耗粒子・繰返し応力を受けて発生。観察された摩耗粒子の中でも切削粒子は、注意が必要です。減速機で切削摩耗が発生した場合、減速機内部で使用されている転がり軸受が切削摩耗により生じた軌道面の損傷が起点となって、寿命が分の程度に低下することがあることから、切削摩耗には十分注意する必要があります。切削摩耗の発生原因となる混入異物が残留している場合、この異物により切削摩耗が継続して発生する可能性があります。Iカップリング発光分光分析【SOAP-T】検出された金属元素から発生箇所を推定すると、以下の通りでした。鉄、ニッケル・ギヤ、軸受等リン・添加剤カルシウム、ナトリウム、モリブデン・外部混入異物バックラッシご提供いただいた減速機に関する情報からハスバ歯車の組み合わせの段減速機構であり、この歯車の構成から接触点箇所のバックラッシを求めました。尚、油量が不明でしたのでLと仮定しました。ギヤのバックラッシの増加量を求めた結果、接触点箇所でバックラッシの増加量は、約.μmと推定されます。バックラッシ増加分の上限値は、メーカにより差異はあるものの、当社の推奨するバックラッシは、一般に推奨されるμmを管理目安にしています。この値に比較して十分に小さい値です。
報告No.109-09136 報告No.113-00468 | 分析No.109-001160 分析No.113-001917 | 113-001917_date140218 | 対象設備は継続使用可能な状態にあると判断します。但し、摩耗促進の要因となる固形のカルシウム化合物が高い値で検出されたことから以下の対策を推奨します。対策更油固形のカルシウム化合物が高い濃度で検出されたため、この化合物がコンロッドメタルやクランクメタルの摩耗を促進させる可能性があることから、更油を推奨します。次回点検でピストンリング、シリンダライナの点検カルシウム化合物発生の原因は、ピストンリングやシリンダライナの摩耗によって燃焼ガスのシール性が低下し、燃焼ガス中の硫黄分と油中のカルシウム添加剤が中和反応するためと考えられます。そのため、次回点検ではピストンリングおよびシリンダライナの摩耗状態の点検を推奨します。定期的な分析今後懸念される摩耗の進行を監視するため、定期的に分析を実施することを推奨します。診断結果は良好と判断します。粘度前回に比較して今回の粘度は、mm/sから.mm/sに上昇していました。新油値mm/sに比較して、粘度変化率は+％で、当社推奨の管理限界値である±％以内であり、良好と判断します。水分前回に比較して今回の水分は、ppmからppmに増加しているものの、当社推奨の管理限界値の以下であり、良好と判断します。酸価・塩基価・IR潤滑油の酸化劣化は、酸価、塩基価、IRの結果から総合的に判断します。前回に比較して今回の酸価は、mgKOH/gからmgKOH/gに上昇していました。塩基価は前回に比較して.mgKOH/gから.mgKOH/gに低下しているものの、当社推奨の管理限界値mgKOH/g以上にあり、IRの結果で酸化劣化の兆候を示すカルボン酸の吸収が確認されていないことから、良好と判断します。計数汚染度前回同様に今回の計数汚染度は、NAS級を上回っており、汚染されていました。重量汚染度前回に比較して今回の重量汚染度は、mg/mlから.mg/mlに増加していました。光学顕微鏡写真重量汚染度で濾過したフィルタ表面上の夾雑物を光学顕微鏡で観察した結果、金属片、スラッジ、鉄錆、砂等が観察されました。粒度分布粒度分布は、.～.μmの範囲にあり、.μmにピークが確認されました。μm以下の粒子が多いことから、燃焼して発生したすす等であることが分かります。総合的に判断した結果、は許容範囲内にあり、機器は継続使用可能と判定しますが、摺動部の摩耗が認められたため、定期的に潤滑油分析を実施し、摩耗推移を監視することが有用と考えます。フェログラフィー【異常摩耗指数：Is値】Is値は異常摩耗の早期発見パラメータのつで、摩耗程度を定量化するために用います。今回のIs値はの乗と、やや高い値でした。また、前回に比較してIs値の上昇が確認されたことから、Is値の上昇傾向および限界値到達予測を表に示しました。Is値が限界値に達するのは年月と推定されました。フェログラフィー【定性分析：摩耗粒子の形態観察】観察された代表的な粒子は、以下の通りでした。正常な摩耗粒子・潤滑状態が正常なマイルド摩耗により発生。切削粒子・異物や金属表面の微小突起による切削摩耗により発生。シビア粒子・潤滑状態がやや厳しい凝着摩耗により発生。極微小領域で油膜切れが発生したことを示します。観察された摩耗粒子の中でも切削粒子、シビア粒子は、摩擦面が将来的に異常摩耗へ進展する可能性を示唆しているため、傾向監視が有用と思われます。詳細は、別紙傾向監視が必要な摩耗粒子をご覧ください。Iカップリング発光分光分析【SOAP-T】検出された金属元素と、想定される発生箇所は、以下の通りです。鉄、鉛、銅、クロム、アンチモン、錫・エンジン部品リン、亜鉛、カルシウム・添加剤アルミニウム、ケイ素、ナトリウム、マグネシウム、モリブデン・外部混入異物シリンダライナ、ピストンリングの摩耗SOAP-Tで鉄が.ppmと比較的高い値で検出され、フェログラフィーで鉄系のシビア粒子が観察されたことから、鉄を主成分とした部品、例えばシリンダライナやピストンリング等が摩耗している可能性があるため、今後の摩耗進行の監視が有用です。コンロッドメタル、クランクメタルの摩耗SOAP-Tで錫が.ppm、鉛が、銅が検出されたことから、コンロッドメタル、クランクメタルが摩耗していると推定されます。現時点では低濃度であることから継続使用可能と判断しますが、今後、摩耗が進行し異常摩耗に進展することを防止するため、摩耗推移の監視が有用です。詳細は、別紙コンロッドメタル・クランクメタルの摩耗をご覧ください。固形カルシウム化合物の生成SOAP-Tでカルシウムがppm検出されました。この固形カルシウムは、潤滑油に混入した燃焼ガス中の酸成分がカルシウム添加剤と中和反応して生成される比較的硬い化合物のため、摺動面に噛み込み、切削摩耗が進行することが懸念されます。詳細は、別紙固形カルシウム化合物の生成をご覧ください。
報告No.109-09136 | 分析No.109-001160 | 113-002699 | 潤滑油は汚染度が高い値でした。～μmサイズの粒子数が多いことから潤滑油に添加されているモリブデンの影響で高い値となっている可能性が考えられますが、念のため汚染度の増加傾向を監視することが有効です。対象設備は継続使用可能な状態にあると判断します。但し、今後の摩耗推移を確認するためにも傾向監視を継続することが有効です。定期的な分析今後の摩耗推移を監視するため、定期的な分析実施を推奨します。アンチモンとアルミニウムの使用箇所油中金属分析の結果から、アンチモンとアルミニウムが比較的高い濃度で検出されています。これらの金属のうち、アンチモンは一般に耐熱性を上げる目的で添加される事が多く、耐熱のゴムや樹脂のシールに使用されたり、或いは、アルミ合金の添加剤として使用されたりすることがあります。提供して頂いた図面を検討しましたが、これらの金属を使用する箇所を特定することができませんでした。但し、可能性としては、軸受のシール材に使用されている可能性も考えられ、この部分の摩耗もありえますので、念のためシール部の目視点検を推奨します。異常摩耗の兆候を示す摩耗粒子が顕著に観察されず、異常摩耗の早期発見のパラメータであるIs値が、前回のレベルからレベルに低下しているものの、やや高い値であることから、定期的に潤滑油分析を実施し、摩耗推移を監視することが有用と考えます。水分は良好です。計数汚染度計数汚染度は前回同様、NAS級を上回っており、当社推奨の管理限界値を超えていました。～μmサイズの粒子数が多いことから潤滑油に添加されているモリブデンの影響で高い値となっている可能性が考えられますが、念のため汚染度の増加傾向を監視することが有効です。潤滑油の劣化状態粘度、酸価、IRの各データは良好です。
報告No.109-09136 報告No.113-00039 | 分析No.109-001160 分析No.113-000107 | 113-000107 | 油の劣化は確認されていないものの、汚染度が高いことから、以下の対策を推奨します。軸受は継続使用可能な状態にあると判断します。但し、将来的な摩耗進行の有無を確認するためにも傾向監視を継続することが有効です。更油および油槽内の清掃潤滑油は、比較的高い濃度になっていることが分かりました。これらの汚染は、転がり軸受の摩耗によるものと推定され、油槽内はこれらの摩耗粒子などにより汚染されていると思われます。このまま使用を継続した場合、汚染粒子により摩耗が促進する可能性があるため、更油を推奨します。尚、更油をする際には、油槽内を清掃し、更油する新油もNAS級程度になるよう推奨します。定期的な分析定期的な分析を実施することにより、データの変化から異常の兆候を早期に発見することが可能となります。今後懸念される切削摩耗、疲労摩耗の進行を監視するため、定期的に分析を実施することを推奨します。はフェログラフィーおよびSOAP-Tの結果から総合的に判断した結果、継続使用は可能ですが、今後の機器の機能を確認するためにも傾向管理が有用と考えます。フェログラフィー【定量分析：Is値】Is値は異常摩耗の早期発見パラメータのつで、摩耗程度を定量化するために用います。今回のIs値はの乗と高い値でした。フェログラフィー【定性分析：摩耗粒子および摩耗形態観察】分析結果から観察された代表的な摩耗粒子は、以下の通りでした。切削粒子・異物や金属表面の微小突起による切削摩耗により発生。疲労摩耗粒子・繰返し応力を受けて発生。鉄錆、砂等・外部から混入したと考えられます。摩耗形態の中でも切削摩耗は摩耗進行速度が速く、転がり軸受でこの摩耗形態が発生した場合には寿命が分の程度に低下することも知られており、切削摩耗により生じた軌道面の損傷が起点となって転がり軸受の寿命となるフレーキングに進展することから傾向監視による経過監視が必要です。切削摩耗の発生原因となる混入異物が残留している場合、この異物により切削摩耗が継続して発生する可能性があります。Iカップリング発光分光分析【SOAP-T】検出された金属元素から発生箇所を推定すると、以下の通りでした。鉄、鉛、銅、亜鉛・軸受等リン、モリブデン・添加剤カルシウム、バリウム、アルミニウム、ケイ素、ナトリウム、マグネシウム、ホウ素・外部混入異物亜鉛を使用した箇所の溶出・摩耗SOAP-Tの結果、亜鉛がppm検出されました。亜鉛を使用した箇所の溶出・摩耗が発生していると思われます。亜鉛メッキ等であった場合、耐食性が低下して腐食に進展することが懸念されます。計数汚染度はNAS級以上と当社推奨の管理限界値を超えていました。フィルタ表面の異物観察で粘ちょう物、金属片、砂等が観察されたことから、汚染度が高い要因は、摩耗とスラッジ、そして外部混入異物の影響と思われます。粘度、酸価、IRの各データは良好でした。水分は.ppmと当社推奨の管理限界値を僅かに超えていました。今後、水分の影響で油槽内に錆が発生し、その影響で摩耗が発生する懸念があります。
|  | 113-001515 | 分析の結果、油の劣化は確認されなかったものの、油中の汚染度が高い値でした。軸受ポンプ外軸受は使用可能な状態であり、分解点検で軸受部品を交換する必要はないと判断します。更油油中の汚染度が高いことから、摩耗粒子や異物等が軸受軌道面に噛み込むことによる摩耗の進行が懸念されるため、更油を推奨します。定期的なトライボ診断実施今後の適切な分解点検時期を見出すためにも、定期的な分析による傾向監視により軸受の潤滑と摩耗の進行状態を確認するよう推奨します。は良好でした。粘度粘度は、.mm/sと新油値のmm/sに比較して粘度変化率が+％となっており、当社推奨の管理限界値である±％以内にあり、良好と判断します。水分はppmと当社推奨の管理限界値以下にあり、良好と判断します。酸価・IR酸価劣化の進行度は、酸価およびIRの結果から総合的に判断します。酸価は、.mgKOH/gと当社推奨の管理限界値.mgKOH/g以下であり、IRの結果で油劣化の兆候を示すカルボン酸の吸収が確認されていないことから、油は劣化していないと判断します。計数汚染度、重量汚染度が当社推奨の管理限界値を超えていました。フィルタ表面の異物観察で金属片、粘ちょう物、鉄錆、砂等が観察されたことから、汚染度が高い要因は、摩耗、スラッジ、外部混入異物の影響と思われます。計数汚染度計数汚染度はNAS級以上と当社推奨の管理限界値NAS級を超えていました。重量汚染度はmg/mlと当社推奨の管理限界値mg/mlを超えていました。光学顕微鏡写真重量汚染度で濾過したフィルタ表面上の夾雑物を光学顕微鏡で観察した結果、金属片、スラッジ、鉄錆、砂等が観察されました。はフェログラフィーおよびSOAP-Tの結果から総合的に判断した結果、継続使用は可能ですが、今後の機器の機能を確認するためにも傾向管理が有用と考えます。フェログラフィー【定量分析：Is値】Is値は異常摩耗の早期発見パラメータのつで、摩耗粒子を定量化するために用います。今回のIs値は、の乗と高い値でした。フェログラフィー【定性分析：摩耗粒子および摩耗形態観察】分析結果から観察された代表的な粒子は、以下の通りでした。正常な摩耗粒子・潤滑状態が正常なマイルド摩耗により発生。シビア粒子・潤滑状態がやや厳しい凝着摩耗により発生。金属潤滑部が局部的に油膜切れを起していると考えられます。観察された摩耗粒子の中でもシビア粒子は、将来的な摩耗の進行に繋がる可能性を示唆しているため、傾向監視が必要と思われます。シビア粒子は、凝着摩耗に分類されます。この摩耗粒子は、潤滑部で凝着、破断を繰り返し、この過程で生じる移着粒子が成長して摩耗粒子となります。そのため、潤滑部では局部的に油膜切れが発生していることを示しています。この状態が継続した場合、摩耗粒子のサイズは徐々に大型化していき、設備の損傷に至る場合がありますので、傾向監視が必要です。Iカップリング発光分光分析【SOAP-T】検出された金属元素から発生箇所を推定すると、以下の通りでした。鉄、鉛、銅、錫、亜鉛・軸受等リン、カルシウム、アルミニウム、ナトリウム、マグネシウム、モリブデン・外部混入異物
報告No.109-09136 報告No.112-00589 | 分析No.109-001160 分析No.112-002481 | 112-002481 | 分析の結果、潤滑油の劣化は確認されていないことから、継続使用可能な状態にあると判断します。但し、油中の汚染度が高く、汚染物がギヤ歯面や軌道面に噛み込み摩耗が進行することが懸念されるため、以下の対策を推奨します。減速機分析の結果、減速機は継続使用可能な状態にあると判断します。但し、切削摩耗や疲労摩耗が発生しており、今後も摩耗の進行を傾向監視するため、以下の対策を推奨します。濾過油中の汚染度が高いことから、摩耗粒子や異物等がギヤ歯面や軸受軌道面に噛み込むことによる摩耗の進行が懸念されるため、濾過を推奨します。定期的な分析定期的に分析を実施することにより、データの変化から異常の兆候を早期に発見することが可能となります。また、今回は対象設備の初回分析であるため、あと最低でも回分析を実施し、分析データの変化から今後の分析周期を検討することを推奨します。今後、切削摩耗や疲労摩耗の進行が懸念されるため、出来るだけ早めに回目の分析を実施することを推奨します。はフェログラフィーおよびSOAP-Tの結果から総合的に判断した結果、継続使用は可能ですが、機器の機能を保持するためにも傾向管理が有用と考えます。フェログラフィー【定量分析：Is値】Is値は異常摩耗の早期発見パラメータのつで、摩耗粒子を定量化するために用います。今回のIs値はの乗と低い値でした。フェログラフィー【定性分析：摩耗粒子および摩耗形態観察】分析結果から比較的多く観察された摩耗粒子は、以下の通りでした。切削粒子・異物や金属表面の微小突起による切削摩耗により発生。疲労摩耗粒子・繰返し応力を受けて発生。フリクションポリマ・局部的に高圧・高温となる場合に発生。観察された摩耗粒子の中でも、切削粒子は、注意が必要です。減速機で切削摩耗が発生した場合、減速機内部で使用されている転がり軸受が切削摩耗により生じた軌道面の損傷が起点となって、寿命が分の程度に低下することがあることから、切削摩耗には十分注意する必要があります。切削摩耗の発生原因となる混入異物が残留している場合、この異物により切削摩耗が継続して発生する可能性があります。Iカップリング発光分光分析【SOAP-T】検出された金属元素から発生箇所を推定すると、以下の通りでした。鉄、ニッケル、錫・ギヤ、軸受等リン、モリブデン・添加剤カルシウム、アルミニウム、ナトリウム・外部混入異物バックラッシご提供いただいた減速機に関する情報からハスバ歯車の組み合わせの段減速機構であり、この歯車の構成から接触点箇所のバックラッシを求めました。尚、ギヤの情報が不明でしたので、φ減速機の情報を使用しました。ギヤのバックラッシの増加量を求めた結果、接触点箇所でバックラッシの増加量は、.μmと推定されます。バックラッシ増加分の上限値は、メーカにより差異はあるものの、当社の推奨するバックラッシは、一般に推奨されるμmを管理目安にしています。この値に比較して十分に小さい値です。計数汚染度は当社推奨の管理限界値を超えていました。計数汚染度計数汚染度は、NAS級以上と当社推奨の管理限界値NAS級を超えていました。重量汚染度は、.mg/mlでした。光学顕微鏡写真重量汚染度で濾過したフィルタ表面上の夾雑物を光学顕微鏡で観察した結果、金属片、鉄錆、砂等が観察されました。は良好と判断します。粘度粘度は、.mm/sと新油値.mm/sに比較して、粘度変化率は-.％で、当社推奨の管理限界値である±％以内であり、良好と判断します。水分は、.ppmと当社推奨の管理限界値の以下であり、良好と判断します。酸価は、.mgKOH/gと新油値.mgKOH/g以下であり、良好と判断します。IRIRチャートの結果、新油と使用油のスペクトルパターンはほぼ一致し、また、油劣化の兆候を示すカルボン酸の吸収が確認されていないことから、良好と判断します。
報告No.106-4509 報告No.106-4509 | 分析No.106-00254 分析No.106-00255 | 106-00255 | 提供情報にストレーナサイズが不明となっていたため、ストレーナの影響を織り込んだ診断を行う事は出来ないが、使用されているストレーナサイズが一般的に使用される数μmレベルの精密なストレーナであった場合、添加剤が劣化してスラッジ化したものが認められるため、ストレーナ目詰まりの原因となる可能性が考えられた。尚、摩耗粒子の観察結果から、増速機の潤滑状態は良好であると判断できた。分析の結果、重量汚染度がmg/mlと＃－の倍の高い値を示していた。重量汚染度の上昇原因となっている汚染物は、＃－同様に添加剤成分のモリブデン、マグネシウム、亜鉛、リンがスラッジとして析出し、これに摩耗で発生した鉄、銅などが混合して粘性のあるスラッジになっていると推定された。これらのことは、異常摩耗の早期発見パラメータである潤滑状態指数はの乗とやや高いものの、摩耗の形態はマイルド摩耗と呼ぶ比較的小さな粒子が大勢を占めること計数汚染度は良好の範囲にあるものの、重量汚染度がmg/mlと高い値を示し、フィルタ表面が茶褐色になっていること油中金属濃度の結果、ギヤやベアリングなどの鉄系材料の摩耗、モリブデン、マグネシウム、亜鉛、リンなどの添加剤の析出が検出されたこと以上のことから判断した。
報告No.109-09136 報告No.112-00509 | 分析No.109-001160 分析No.112-002104 | 112-002104_date130116 | トライボ診断の結果から、ギヤおよび軸受の状態を確認する。トライボ診断の結果で前回同様にフレッティングにより発生する赤錆が多く観察されました。この赤錆は、前回のSEMとXMAによる分析の結果からギヤ歯面のフレッティングにより発生したと推定されていますが、バックラッシの増加量は、ギヤの情報に示す仮定と実際に大きな違いがなければ、ギヤ歯面の状態は良好であり、減速機の稼動に影響のある状態にはないと思われます。振動診断の結果から軸受の内輪が損傷していることが確認されましたが、トライボ診断の結果からは、現状では軸受の継続使用は問題ない状態にあると思われます。但し、前回の採油箇所はストレーナ空気抜き、今回は減速機ボトムから採油を実施していることから、今回の採油箇所では、異常の兆候を示す大型の摩耗粒子が発生していたとしても、ストレーナに捕捉される可能性があることから、前回までの採油箇所からの試料に比較して清浄な状態になり、分析結果からは異常を確認することが出来ない可能性があると考えられます。修理時期の妥当性を検証する。振動診断の結果から運転時間時間で振動加速度が.m/sと振動値の管理限界値を超えていたものの、トライボ診断の結果では、異常な数値が見られなかったことから、振動法により修理した今回の時期は、潤滑油分析の結果とは以下の点で必ずしも一致していないと思われました。転がり軸受の寿命を示すフレーキングにより発生した疲労摩耗粒子が観察されていないことフェログラフィーのIs値がの乗と低いことD-SOAPの鉄に大きな変化はないこと計数汚染度はランク低下したこと採油箇所の統一前回の採油箇所はストレーナ空気抜き、今回は減速機ボトムから採油を実施しました。今回の採油箇所では、異常の兆候を示す大型の摩耗粒子が発生していたとしても、ストレーナに捕捉される可能性があることから、前回までの採油箇所からの試料に比較して清浄な状態になり、分析結果からは異常を確認することが出来ない可能性が考えられます。さらに採油箇所を変更すると、分析データの変動が大きいため、今後の採油は、採油箇所を統一することを推奨します。定期的な分析摩耗の進行を監視するため、定期的に分析を実施し、分析データによる摩耗の進行状況を確認することを推奨します。バックラッシによる評価トライボ診断では、バックラッシの増加量を分析結果から計算できますが、今回はギヤの情報を仮定して計算しております。後述のバックラッシ量の計算精度を上げ、結論の信頼性を高めるためには、モジュール、歯幅、油量、油入替後の稼働時間ならびに分解点検後の稼働時間をお知らせ下さい。計算結果をご報告いたします。はフェログラフィーおよびSOAP-Tの結果から総合的に判断した結果、ベアリングには微振動が原因で発生するフレッティング粒子が発生していました。フレッティングは転がり軸受にとって突発的な異常につながりやすい現象であるため、トライボ診断と振動診断を併用し継続して傾向監視する必要があると考えます。フェログラフィー【定量分析：Is値】Is値は異常摩耗の早期発見パラメータのつで、摩耗粒子を定量化するために用います。前回に比較してIs値はの乗から変化はなく、低い値でした。フェログラフィー【定性分析：摩耗粒子および摩耗形態観察】分析結果から比較的多く観察された粒子は、以下の通りでした。正常な摩耗粒子・潤滑状態が正常なマイルド摩耗により発生。赤錆・フレッティングにより発生。観察された摩耗粒子の中でも赤錆は、注意が必要です。フレッティングは、・軸と転がり軸受の内輪内面・軸受箱と転がり軸受の外輪外面・転がり軸受の軌道輪と転動体・ギヤ歯面の箇所で発生する可能性があります。今回フレッティングが発生している箇所は、ギヤ歯面であると推定されます。一般に、ギヤ、転がり軸受でフレッティング粒子が見られる場合は、軸ブレ、或いは、キーの緩み、そしてベアリングのクリープが発生していることがあります。特に、キー溝が緩んでいる場合は徐々に振動値が上昇することがあり、また、酸化により硬化したフレッティング粒子が軸受軌道面やギヤ歯面に噛み込み、その傷が疲労剥離の起点となって疲労摩耗へと進展することもあるため、振動監視と潤滑油分析による状態監視が必要です。Iカップリング発光分光分析【SOAP-T】検出された金属元素から発生箇所を推定すると、以下の通りでした。鉄、銅・軸受、ギヤ等リン、モリブデン・添加剤カルシウム、アルミニウム、ナトリウム・外部混入異物バックラッシ増加量減速機の構造から、最も負荷が大きく、摩耗が進行しやすい箇所はスパイラルベベルギヤとスパイラルベベルピニオンと推定されます。このSBGとSBPが接触する歯面におけるピッチ線上の摩耗量を分析結果から定量的に評価しました。ここでは、ベベルギヤのモジュール、歯幅、油量が不明であったため、モジュールを、歯幅をmm、油量をLと仮定して、この部分が摩耗した場合のバックラッシの増加分を分析結果から推定しました。鉄濃度から求めたバックラッシ増加量は.μmとなります。これらの仮定に間違いがなければ、減速機の稼動に全く影響がない状態にあることが分かります。転がり軸受の状態転がり軸受から発生したと思われる疲労摩耗粒子は観察されませんでした。前回と今回の採油箇所が違い、今回の試料はストレーナ通過後の試料であることから、異常の兆候を示す大型の摩耗粒子が発生していたとしても、ストレーナに捕捉されて、採取することが出来なかった可能性が考えられます。今後、ギヤ歯面からと推定されるフレッティングにより発生した赤錆が転がり軸受の軌道面に噛み込みさらに摩耗が進行し、転がり軸受の寿命の指標となるフレーキングに進展することが懸念されます。計数汚染度は、前回に比較してNAS級からNAS級にランク低下し、当社推奨の管理限界値内にあり、良好でした。粘度、水分、酸価、IRの各データは良好でした。
報告No.109-09136 報告No.113-00468 | 分析No.109-001160 分析No.113-001905 | 113-001905 | 対象設備は継続使用可能な状態にあると判断します。但し、潤滑油は水分が高く、また、摩耗促進の要因となる固形のカルシウム化合物が高い値で検出されたことから以下の対策を推奨します。対策更油および次回点検でピストンリング、シリンダライナの点検油中の水分の影響により金属表面で腐食摩耗が発生し、発生した鉄錆等の粒子が潤滑部に噛み込み摩耗が進行する懸念があります。また、固形のカルシウム化合物が高い濃度で検出されたため、この化合物がコンロッドメタルやクランクメタルの摩耗を促進させる可能性があることから、更油を推奨します。カルシウム化合物発生の原因は、ピストンリングやシリンダライナの摩耗によって燃焼ガスのシール性が低下し、燃焼ガス中の硫黄分と油中のカルシウム添加剤が中和反応するためと考えられます。そのため、次回点検ではピストンリングおよびシリンダライナの摩耗状態の点検を推奨します。定期的な分析今後懸念される凝着摩耗の進行を監視するため、定期的に分析を実施することを推奨します。診断結果水分は当社推奨の管理限界値を超えていました。粘度前回に比較して今回の粘度は、mm/sからmm/sに低下していました。新油値mm/sに比較して、粘度変化率は-％で、当社推奨の管理限界値である±％以内であり、良好と判断します。水分前回に比較して今回の水分は、ppmからppmに増加し、当社推奨の管理限界値のを超えていました。今後、水分の影響でエンジン内部に錆が発生し、その影響で摩耗が発生する懸念があります。酸価・塩基価・IR酸価劣化の進行度は、酸価、塩基価、IRの結果から総合的に判断します。前回に比較して今回の酸価は、mgKOH/gからmgKOH/gに上昇していました。塩基価は前回に比較してmgKOH/gからmgKOH/gと、当社推奨の管理限界値mgKOH/g以上にあるものの、大きく低下していました。IRの結果で油劣化の兆候を示すカルボン酸の吸収が確認されていないことから、現状は酸化劣化していないと判断しますが、今後の劣化進行に注意が必要です。計数汚染度前回同様に今回の計数汚染度は、NAS級を上回っており、汚染されていました。重量汚染度前回に比較して今回の重量汚染度は、mg/mlからmg/mlに増加していました。光学顕微鏡写真重量汚染度で濾過したフィルタ表面上の夾雑物を光学顕微鏡で観察した結果、金属片、スラッジ、鉄錆、砂等が観察されました。粒度分布粒度分布は、.～.μmの範囲にあり、.μmにピークが確認されました。μm以下の粒子が多いことから、燃焼して発生したすす等であることが分かります。総合的に判断した結果、は許容範囲内にあり、機器は継続使用可能と判定しますが、摺動部の摩耗が認められたため、定期的に潤滑油分析を実施し、摩耗推移を監視することが有用と考えます。フェログラフィー【異常摩耗指数：Is値】Is値は異常摩耗の早期発見パラメータのつで、摩耗程度を定量化するために用います。今回のIs値はの乗と、やや高い値でした。また、前回に比較してIs値の上昇が確認されたことから、Is値の上昇傾向および限界値到達予測を表に示しました。Is値が限界値に達するのは年月と推定されました。フェログラフィー【定性分析：摩耗粒子の形態観察】観察された代表的な粒子は、以下の通りでした。正常な摩耗粒子・潤滑状態が正常なマイルド摩耗により発生。シビア粒子・潤滑状態がやや厳しい凝着摩耗により発生。極微小領域で油膜切れが発生したことを示します。観察された摩耗粒子の中でもシビア粒子は、摩擦面が将来的に異常摩耗へ進展する可能性を示唆しているため、傾向監視が有用と思われます。詳細は、別紙傾向監視が必要な摩耗粒子をご覧ください。Iカップリング発光分光分析【SOAP-T】検出された金属元素と、想定される発生箇所は、以下の通りです。鉄、鉛、銅、クロム、アンチモン、錫・エンジン部品リン、亜鉛、カルシウム、モリブデン・添加剤アルミニウム、ケイ素、ナトリウム、ホウ素・外部混入異物コンロッドメタル、クランクメタルの摩耗SOAP-Tで錫が.ppm、鉛がppm、銅がppm検出されたことから、コンロッドメタル、クランクメタルが摩耗していると推定されます。現時点では低濃度であることから継続使用可能と判断しますが、今後、摩耗が進行し異常摩耗に進展することを防止するため、摩耗推移の監視が有用です。詳細は、別紙コンロッドメタル・クランクメタルの摩耗をご覧ください。固形カルシウム化合物の生成SOAP-Tでカルシウムがppm検出されました。この固形カルシウムは、潤滑油に混入した燃焼ガス中の酸成分がカルシウム添加剤と中和反応して生成される比較的硬い化合物のため、摺動面に噛み込み、切削摩耗が進行することが懸念されます。詳細は、別紙固形カルシウム化合物の生成をご覧ください。
報告No.109-09136 報告No.113-00235 | 分析No.109-001160 分析No.113-000896 | 113-000896 | エンジン油を分析した結果、エンジン油は水分がやや高い事がわかりました。水分が高いと健全な油膜形成に影響がでたり、発錆の原因になることから、欄に示す対策を推奨します。対象設備分析の結果から、軸受は継続使用可能な状態にあると判断します。但し、今後も摩耗進行の有無を確認するためにも傾向監視を継続することが有効です。更油或いは部分更油による水分濃度の調整水分の影響により油膜形成に影響がでたり、金属表面で腐食摩耗が発生し、鉄錆等の粒子が潤滑部に噛み込み摩耗が進行することがありますので、更油或いは部分更油などにより相対的に水分濃度を低くするなどの方法を推奨します。定期的な分析今後懸念される凝着摩耗の進行を監視するため、定期的に分析を実施することを推奨します。はフェログラフィーおよびSOAP/D-SOAPの結果から総合的に判断した結果、継続使用は可能ですが、今後の機器の機能を確認するためにも傾向管理が有用と考えます。フェログラフィー【定量分析：Is値】Is値は異常摩耗の早期発見パラメータのつで、摩耗程度を定量化するために用います。今回のIs値はの乗と、やや高い値でした。フェログラフィー【定性分析：摩耗粒子および摩耗形態観察】分析結果から比較的多く観察された粒子は、以下の通りでした。正常な摩耗粒子・潤滑状態が正常なマイルド摩耗により発生。シビア粒子・潤滑状態がやや厳しい凝着摩耗により発生。金属潤滑部が局部的に油膜切れを起していると考えられます。観察された摩耗粒子の中でもシビア粒子は、将来的な摩耗の進行に繋がる可能性を示唆しているため、傾向監視が必要と思われます。シビア粒子は、凝着摩耗に分類されます。これらの摩耗粒子は、摺動面で凝着、破断を繰り返し、この過程で生じる移着粒子が成長して摩耗粒子となります。そのため、摺動面では局部的に油膜切れが発生していることを示しています。この状態が継続した場合、摩耗粒子のサイズは徐々に大型化していき、設備の損傷に至る場合がありますので、傾向監視が必要です。Iカップリング発光分光分析【SOAP／D-SOAP】検出された金属元素から発生箇所を推定すると、以下の通りでした。鉄、鉛、銅、アンチモン、ニッケル、錫・エンジン部品リン、亜鉛、カルシウム・添加剤アルミニウム、ナトリウム、マグネシウム、ホウ素、モリブデン・外部混入異物クランクメタルの摩耗SOAP/D-SOAPで鉛、銅、ニッケル、錫が検出されたことから、クランクメタル表面に摩耗が発生していると推定されます。ディーゼルエンジンのクランクメタルは積層構造になっており、クランクメタルの最表面はホワイトメタル層が存在し、その下にニッケル層、さらにその下には銅と鉛の合金であるケルメット層が存在します。ディーゼルエンジンのメタルは、設計上、油膜が正常に形成される流体潤滑が基本であることから、通常の使用においては摩耗しにくいと思われますが、メタルの潤滑部に流体潤滑になりにくい部分が発生するとメタル表面の軟質金属部が摩耗しメタル部のすぐ下のニッケル部まで摩耗し始め、ホワイトメタル層の主成分である錫や鉛、そしてメタルの第二層のニッケルやバックメタルの銅が検出されます。今後、摩耗が進行した場合、軸受が焼付を起こす可能性があるため、注意が必要です。計数汚染度計数汚染度はNAS級以上と、汚染されていました。重量汚染度はmg/mlと汚染されていました。粒度分布粒度分布は.～μmの範囲にあり、.μmにピークが確認されました。μm以下の粒子が多いことから、燃焼して発生したすす等であることが分かります。粘度、酸価、IR、塩基価の各データは良好でした。水分はppmと当社推奨の管理限界値を超えていました。今後、水分の影響でエンジン内部に錆が発生し、その影響で摩耗が発生する懸念があります。
報告No.109-09136 報告No.112-00660 | 分析No.109-001160 分析No.112-003035 | 112-003035 | 潤滑油の劣化は確認されていないものの、汚染度がやや高い値であることがわかりました。しかし、当該機は分解後および油入替後から今回までの稼働時間が短く、汚染度が高い事による影響は少ないと判断できることから、潤滑油は問題無いと判定します。軸受局部的に高圧・高温の箇所が発生していることが分かりました。しかし、油膜切れによる厳しい金属接触で発生する摩耗粒子等は観察されていないことから、摩耗は正常と判断できます。以上より、軸受は継続使用可能な状態にあると判断します。定期的な分析および分析周期の検討定期的に分析を実施することにより、データの微小な変化から異常の兆候を早期に発見することが可能となります。今後、寿命予測を行うには、今回データを含め少なくとも回の分析データが必要となります。当該機は、年間稼働率が低いことから、採油の機会を検討するのは難しいところがありますが、あと最低でも回分析を実施し、寿命予測を行うと共に分析周期を検討することを推奨します。軸受の摩耗状態フェログラフィーおよびSOAP-Tのデータから総合的に解析した結果、軸受は健全であり、継続使用可能と評価できますが、引続き軸受の機能が保持されていることを確認するためにも、潤滑油診断による傾向管理が有用と考えます。フェログラフィー【定量分析：Is値】Is値は異常摩耗の早期発見パラメータのつで、摩耗程度を定量化するために用います。今回のIs値はの乗と低い値でした。フェログラフィー【定性分析：摩耗粒子および摩耗形態観察】分析結果から比較的多く観察された摩耗粒子は、以下の通りでした。フリクションポリマ・局部的に高圧・高温となる場合に発生。Iカップリング発光分光分析【SOAP-T】検出された金属元素から、摩耗粒子の発生箇所は、以下のように推定できました。鉄、鉛、錫・軸受等カルシウム、ナトリウム、モリブデン・外部混入異物軸受の摩耗SOAP-Tで錫が検出されたことから、軸受の摩耗が発生していると推定されました。分析結果から軸受メタルの摩耗深さをSOAP-Tの結果で得られている錫濃度と油量Lから計算しました。当社の経験からメタル面積の約分の程度が摩耗したと仮定しました。当社の知見、および今回検出された錫濃度等の情報から軸受の摩耗深さを計算した結果、軸受表面の平均的な摩耗深さは.μmとなり、メタルの表面粗さを軸受表面の一般的な粗さであるμmと仮定すると、摩耗は軽微であり、継続使用可能な状態にあると推定されます。計数汚染度はやや高い値でした。計数汚染度計数汚染度は、NAS級と当社推奨の管理限界値NAS級以下であるものの、やや高い値でした。重量汚染度は、.mg/mlと当社推奨の管理限界値mg/ml以下であり、良好と判断します。光学顕微鏡写真供試油を濾過したフィルタ表面上の夾雑物を光学顕微鏡で観察した結果、金属片、鉄錆、砂等が観察されました。は良好と判断します。粘度新油に対する粘度変化率は-％でした。これは、当社推奨の管理限界値である±％以内であり、良好と判断します。水分は、ppmと当社推奨の管理限界値の以下であり、良好と判断します。酸価は、.mgKOH/gと新油値.mgKOH/gに比較して高いものの、IRで油劣化の兆候を示すカルボン酸の吸収ピークが確認されていないことから、良好と判断します。IRIRチャートの結果、新油と使用油のスペクトルパターンはほぼ一致し、また、油劣化の兆候を示すカルボン酸の吸収ピークが確認されていないことから、良好と判断します。
報告No.106-6023 報告No.106-4556 | 分析No.106-00388 分析No.106-01834 | 106-01834 | トライボ診断の結果、増速機は継続使用可能な状態にあると判断する。但し、スラッジの増加が確認されており、ストレーナの目詰まり発生に注意が必要である。また、フェログラフィーの結果、前回に比較して摩耗粒子のサイズがやや大きな粒子が確認されており、今後摩耗の進行が加速することが懸念されるため、定期的な分析により監視を強化されることを推奨します。分析の結果、重量汚染度がmg/mlと高い値を示していた。重量汚染度の高い原因となっている汚染物は、添加剤成分のモリブデン、マグネシウム、亜鉛、リンがスラッジとして析出し、これに摩耗で発生した鉄、銅などが混合して粘性のあるスラッジになっていると推定された。これらのことは、異常摩耗の早期発見パラメータである潤滑状態指数はの乗とやや高いものの、摩耗の形態はマイルド摩耗と呼ぶ比較的小さな粒子が大勢を占めること計数汚染度は良好の範囲にあるものの、重量汚染度がmg/mlと高い値を示し、フィルタ表面が茶褐色になっていること油中金属濃度の結果、ギヤやベアリングなどの鉄系材料の摩耗、モリブデン、マグネシウム、亜鉛、リンなどの添加剤の析出が検出されたこと以上のことから判断した。
報告No.109-09136 報告No.113-00212 | 分析No.109-001160 分析No.113-000825 | 113-000825 | 潤滑油の汚染度はやや高いものの、良好な範囲にあることから、継続使用可能と判断します。減速機減速機は、直ちに異常につながるような摩耗粒子が観察されなかったことから、継続使用可能な状態にあると判断します。但し、今後の摩耗進行の有無を確認するためにも傾向監視を継続することが有効です。定期的な分析今後懸念される汚染度の増加および切削摩耗、疲労摩耗の進行を監視するため、定期的に分析を実施することを推奨します。バックラッシによる評価トライボ診断では、バックラッシの増加量を分析結果から計算できますので、構造が確認できる図面、ギヤの形式、歯形、モジュール、歯数、歯幅、油入替後の稼働時間ならびに分解点検後の稼働時間をお知らせ下さい。計算結果をご報告いたします。はフェログラフィーおよびSOAP/D-SOAPの結果から総合的に判断した結果、継続使用は可能ですが、今後の機器の機能を確認するためにも傾向管理が有用と考えます。フェログラフィー【定量分析：Is値】Is値は異常摩耗の早期発見パラメータのつで、摩耗程度を定量化するために用います。Is値は前回に比較して、の乗から変化なく、低い値でした。フェログラフィー【定性分析：摩耗粒子および摩耗形態観察】分析結果から観察された代表的な粒子は、以下の通りでした。切削粒子・異物や金属表面の微小突起による切削摩耗により発生。疲労摩耗粒子・繰返し応力を受けて発生。フリクションポリマ・局部的に高圧・高温となる場合に発生。観察された摩耗粒子の中でも切削粒子は、将来的な摩耗の進行に繋がる可能性を示唆しているため、傾向監視が必要と思われます。減速機で切削摩耗が発生した場合、減速機内部で使用されている転がり軸受が切削摩耗により生じた軌道面の損傷が起点となって寿命が分の程度に低下することがあることから、切削摩耗には十分注意する必要があります。切削摩耗の発生原因となる混入異物が残留している場合、この異物により切削摩耗が継続して発生する可能性があります。Iカップリング発光分光分析【SOAP/D-SOAP】検出された金属元素から発生箇所を推定すると、以下の通りでした。鉄、銅、錫、亜鉛・ギヤ、軸受等リン・添加剤カルシウム、アルミニウム、ナトリウム・外部混入異物D-SOAPで銅が検出されたことから、銅を使用した箇所の摩耗が懸念されます。転がり軸受の保持器で銅を使用している場合、保持器の摩耗が進行することで転動体とのギャップが大きくなると共に振動が増大し、摩耗の進行につながることが懸念されます。本試料油は、分析の結果から潤滑油添加剤としてμm以下のモリブデンが使用されていることがわかります。モリブデンは、有機モリブデンと二硫化モリブデンの種類が添加剤として使用され、有機モリブデンは油に溶解し、粒子としてのモリブデンは二硫化モリブデンであり、一般にマイクロパウダーであることが多く、本試料油が新油の場合は、分析の結果から～μmのサイズが極めて多いことがわかります。そのため、診断に影響が出るこのサイズを除外して診断する必要があります。今回、モリブデンの影響を除外してデータを見ると、計数汚染度は良好な範囲にあると判断できます。粘度、水分、酸価、IRの各データは良好でした。
報告No.109-09136 報告No.112-00589 | 分析No.109-001160 分析No.112-002442 | 112-002442 | 分析の結果、潤滑油の劣化は確認されていないことから、継続使用可能な状態にあると判断します。但し、油中の汚染度がやや高く、汚染物がギヤ歯面や軌道面に噛み込み摩耗が進行することが懸念されるため、以下の対策を推奨します。減速機分析の結果、減速機は継続使用可能な状態にあると判断します。但し、切削摩耗や凝着摩耗、そして疲労摩耗が発生しており、今後も摩耗の進行を傾向監視するため、以下の対策を推奨します。定期的な分析定期的に分析を実施することにより、データの変化から異常の兆候を早期に発見することが可能となります。また、今回は対象設備の初回分析であるため、あと最低でも回分析を実施し、分析データの変化から今後の分析周期を検討することを推奨します。今後、切削摩耗、凝着摩耗の進行が懸念されるため、出来るだけ早めに回目の分析を実施することを推奨します。更油粘度は、一端上昇し始めると劇的に上昇することがあります。また、粘度上昇により粘性抵抗が増大して油温も上昇し、油が劣化しやすくなるため、劣化した場合、油中の酸成分により金属表面が腐食することがあるため、更油を推奨します。はフェログラフィーおよびSOAP-Tの結果から総合的に判断した結果、継続使用は可能ですが、機器の機能を保持するためにも傾向管理が有用と考えます。フェログラフィー【定量分析：Is値】Is値は異常摩耗の早期発見パラメータのつで、摩耗粒子を定量化するために用います。今回のIs値はの乗とやや高い値でした。フェログラフィー【定性分析：摩耗粒子および摩耗形態観察】分析結果から比較的多く観察された摩耗粒子は、以下の通りでした。切削粒子・異物や金属表面の微小突起による切削摩耗により発生。シビア粒子・潤滑状態がやや厳しい凝着摩耗により発生。金属潤滑部が局部的に油膜切れを起していると考えられます。疲労摩耗粒子・繰返し応力を受けて発生。観察された摩耗粒子の中でも切削粒子、シビア粒子は、注意が必要です。減速機で切削摩耗が発生した場合、減速機内部で使用されている転がり軸受が切削摩耗により生じた軌道面の損傷が起点となって、寿命が分の程度に低下することがあることから、切削摩耗には十分注意する必要があります。切削摩耗の発生原因となる混入異物が残留している場合、この異物により切削摩耗が継続して発生する可能性があります。シビア粒子は、凝着摩耗に分類されます。これらの摩耗粒子は、軌道面で凝着、破断を繰り返し、この過程で生じる移着粒子が成長して摩耗粒子となります。そのため、軌道面では局部的に油膜切れが発生していることを示しています。この状態が継続した場合、摩耗粒子のサイズは徐々に大型化していき、軸受の損傷に至る場合がありますので、傾向監視が必要です。Iカップリング発光分光分析【SOAP-T】検出された金属元素から発生箇所を推定すると、以下の通りでした。鉄、鉛、銅、ニッケル・軸受等リン、モリブデン・添加剤亜鉛、カルシウム、アルミニウム、ナトリウム・外部混入異物SOAP-Tの結果、亜鉛が比較的高い値でした。ご提供頂いた新油ダフニースーパーギヤには、添加剤として含まれていないことから、異種油の混入、または油名の誤り、その他の亜鉛を使用した箇所の溶出・摩耗が考えられます。亜鉛メッキ等であった場合、耐食性が低下して腐食に進展することが懸念されます。バックラッシご提供いただいた減速機に関する情報からハスバ歯車の組み合わせの段減速機構であり、この歯車の構成から接触点箇所のバックラッシを求めました。尚、油量が不明でしたので、Lと仮定しました。ギヤのバックラッシの増加量を求めた結果、接触点箇所でバックラッシの増加量は、.μmと推定されます。バックラッシ増加分の上限値は、メーカにより差異はあるものの、当社の推奨するバックラッシは、一般に推奨されるμmを管理目安にしています。この値に比較して十分に小さい値です。計数汚染度は当社推奨の管理限界値以下であるものの、やや高い値でした。計数汚染度計数汚染度は、NAS級と当社推奨の管理限界値NAS級以下であるものの、やや高い値でした。重量汚染度は、mg/mlでした。光学顕微鏡写真重量汚染度で濾過したフィルタ表面上の夾雑物を光学顕微鏡で観察した結果、金属片、鉄錆、砂等が観察されました。粘度は当社推奨の管理限界値を超えていました。粘度粘度は、mm/sと新油値mm/sに比較して、粘度変化率は+.％で、当社推奨の管理限界値である±％を超えていました。適正な粘度範囲で使用していない場合、粘性抵抗が増大することにより、油温が上昇して、油劣化の進行に繋がることが懸念されます。水分は、.と当社推奨の管理限界値の以下であり、良好と判断します。酸価は、.mgKOH/gと新油値.mgKOH/g以上であるものの、IRの結果で油劣化の兆候を示すカルボン酸の吸収が確認されていないことから、良好と判断します。IRIRチャートの結果、新油と使用油のスペクトルパターンはほぼ一致し、また、油劣化の兆候を示すカルボン酸の吸収が確認されていないことから、良好と判断します。
報告No.109-09136 | 分析No.109-001160 | 113-000897 | 分析の結果、水分がppmと新油値のppmよりも高い値であることが分かりました。この水分は油面が上下に変動するさいに、いわゆる呼吸現象のようにして油槽内に入った外気の微量水分が蓄積して高くなったと思われます。水分濃度が高いと、亜鉛系の添加剤が加水分解を起こしてスラッジ化したり、摺動面で異常摩耗が発生しやすくなったり、或いは、金属表面の腐食につながるなどの影響が出やすくなります。そのため、部分更油により油中水分濃度を相対的に低下させるか、油量が少ない場合は更油するなどの措置を推奨します。また、汚染度は、計数汚染度がNAS級と当社が推奨する汚染度の管理限界値に到達し、重量汚染度がmg/mlと管理限界値を少し上回っていました。SOAP-Tで油の添加剤成分であるカルシウムが検出され、フィルタ表面の異物観察で金属片、鉄錆等が観察されたことから、汚染度が高い要因は、摩耗とスラッジ、そして外部混入異物の影響と推定されました。対象設備現時点において、対象設備は継続使用可能な状態にあると判断しますが、SOAP-Tの鉄濃度が高濃度であり、且つ、汚染度と水分濃度が高いことから、今後バルブ類の動作障害やフィルタの目詰まりが発生することが懸念されるため、に示す対策を推奨します。更油および油槽内の清掃汚染度と水分濃度が高いことから、これらの影響で今後バルブ類の動作障害やフィルタの目詰まりが発生することが懸念されるため、更油を推奨します。更油をする際には、油槽内を清掃し、更油する新油もNAS級程度の清浄な潤滑油を更油することを併せて推奨します。尚、一部の潤滑油を抜いて新油を補給する部分更油を実施する場合は、精密な濾過機による濾過が合わせて必要です。はフェログラフィーおよびSOAP-Tの結果から総合的に判断した結果、正常な潤滑状態を保持しつつも、局部的に摩擦熱が高いことが確認されました。フェログラフィー【定量分析：Is値】Is値は異常摩耗の早期発見パラメータのつで、摩耗粒子を定量化するために用います。今回のIs値はの乗と高い値でした。フェログラフィー【定性分析：摩耗粒子および摩耗形態観察】分析結果から比較的多く観察された摩耗粒子は、以下の通りでした。正常な摩耗粒子・潤滑状態が正常なマイルド摩耗により発生。黒錆・潤滑状態がやや厳しい凝着摩耗により発生。金属接触が厳しく、且つ、高い摩擦熱が発生していると考えられます。フリクションポリマ・局部的に高圧・高温となる場合に発生。Iカップリング発光分光分析【SOAP-T】検出された金属元素から発生箇所を推定すると、以下の通りでした。鉄、鉛、銅、ニッケル・シリンダ内壁やブッシュ、ポンプ内部リン、亜鉛、カルシウム・添加剤アルミニウム、ナトリウム、モリブデン・外部混入異物計数汚染度は当社推奨の管理限界値に到達し、重量汚染度は当社推奨の管理限界値を超えていました。計数汚染度計数汚染度は、NAS級と当社推奨の管理限界値のNAS級に到達していました。重量汚染度は、mg/mlと当社推奨の管理限界値のmg/mlを超えていました。酸価、IRの各データは良好でした。水分は、ppmと新油値のppmよりも高い値であることから、水分が混入したと思われます。継続使用した場合、金属表面が腐食して発生する腐食摩耗に進展することが懸念されます。
報告No.109-09136 報告No.110-00685 | 分析No.109-001160 分析No.110-003195 | 110-003195 | 金属元素と濃度の分析は、試料油を以上の高温で発光させ、その光を分光器で分光し、分光によって得られた光の強度と金属固有の波長とから元素を特定するIカップリング発光分光分析法）を用います。また摩耗状態は、SOAPにより求めた金属成分と濃度にフェログラフィー法による摩耗粒子分析とを加味して総合的に評価しますが、摩擦面の摩耗機構と摩耗状態の判断は摩耗粒子の形態と、異常摩耗の早期発見パラメータであるIs値により判断します。Iカップリング発光分光分析供試のギヤ油を分析した結果、検出された金属元素は、油中金属濃度の結果表に示すように、鉄、ニッケル、錫、リン、亜鉛、カルシウム、アルミニウム、ケイ素、ナトリウム、マグネシウム、モリブデンが検出されました。これらの検出された金属元素から発生箇所を推定すると鉄、ニッケル、錫・軸受等リン、モリブデン・オイル添加剤亜鉛、カルシウム、アルミニウム、ケイ素、ナトリウム、マグネシウム・外部混入異物であると思われます。このうち、機械部品が摩耗したと思われる元素はのグループです。フェログラフィー異常摩耗の早期発見パラメータとして摩耗粒子を定量化して評価するフェログラフィーのIs値は、潤滑状態が厳しいの乗でした。摩耗粒子の形態で比較的多く観察された粒子は、潤滑状態が正常な場合に発生する摩耗粒子、異物の噛み込みなどで発生する切削粒子でした。このような摩耗粒子が観察された場合には、潤滑部では正常なマイルド摩耗と異物による切削摩耗が発生していることが分かります。切削摩耗は、他の摩耗形態に比較して摩耗進行速度が速く注意が必要で、定期的なトライボ診断による状態監視が必要と考えます。切削摩耗の原因となる混入異物が残留している場合、この異物により切削摩耗が継続して発生する可能性があります。粘度、水分、全酸価、IRの各データは良好でした。軸受および潤滑油は継続使用可能な状態にあると判断します。ただし、今後の継続使用により観察された摩耗粒子や異物が軸受軌道面に噛み込み摩耗が進行することが懸念されるため更油を推奨します。
報告No.109-09136 報告No.112-00660 | 分析No.109-001160 分析No.112-003042 | 112-003042_date130313 | 潤滑油の劣化は確認されていないものの、汚染度が高い値であることがわかりました。当該機は分解後および油入替後から今回までの稼働時間が短く、また、提供して頂いた新油が比較的高い汚染状態であることから、実機の汚染度が高い要因は、汚染度がやや高い新油を使用したことに加え、極微小領域から摩耗粒子が発生したためと思われます。減速機潤滑部の油膜が破断して発生する凝着摩耗が見られました。通常、継続運転している設備は、運転開始直後に金属同士がなじむ過程があり、その後正常な油膜が形成されて、問題がなければ安定期に入ります。設備の稼働率が低い場合など、停止期間が長いと潤滑油膜は殆どなくなり、再稼動する際に油膜切れを起こしやすい状態になります。今回観察された摩耗粒子は、このような状況で発生したと推定されます。しかし、これらは極微小領域に限られることから、摩耗は正常と判断できます。以上より、軸受は継続使用可能な状態にあると判断します。濾過油中の汚染度が高いことから、摩耗粒子や異物等がギヤ歯面や軌道面に噛み込むことによる摩耗の進行が懸念されるため、濾過を推奨します。定期的な分析および分析周期の検討定期的に分析を実施することにより、データの微小な変化から異常の兆候を早期に発見することが可能となります。今後、寿命予測を行うには、今回データを含め少なくとも回の分析データが必要となります。当該機は、年間稼働率が低いことから、採油の機会を検討するのは難しいところがありますが、あと最低でも回分析を実施し、寿命予測を行うと共に分析周期を検討することを推奨します。減速機の摩耗状態フェログラフィーおよびSOAP-Tのデータから総合的に解析した結果、減速機は健全であり、継続使用可能と評価できますが、引続き減速機の機能が保持されていることを確認するためにも、潤滑油診断による傾向管理が有用と考えます。フェログラフィー【定量分析：Is値】Is値は異常摩耗の早期発見パラメータのつで、摩耗程度を定量化するために用います。今回のIs値はの乗とやや高い値でした。フェログラフィー【定性分析：摩耗粒子および摩耗形態観察】分析結果から比較的多く観察された摩耗粒子は、以下の通りでした。正常な摩耗粒子・潤滑状態が正常なマイルド摩耗により発生。シビア粒子・潤滑状態がやや厳しい凝着摩耗により発生。金属潤滑部が局部的に油膜切れを起していると考えられます。観察された摩耗粒子の中でもシビア粒子は、将来的な摩耗の進行に繋がる可能性を示唆しているため、傾向監視が必要と思われます。シビア粒子は、凝着摩耗に分類されます。この摩耗粒子は、ギヤ歯面や軌道面で凝着、破断を繰り返し、この過程で生じる移着粒子が成長して摩耗粒子となります。そのため、ギヤ歯面や軌道面では局部的に油膜切れが発生していることを示しています。この状態が継続した場合、摩耗粒子のサイズは徐々に大型化していき、最終的には軸受の損傷に至る場合があります。Iカップリング発光分光分析【SOAP-T】検出された金属元素から発生箇所を推定すると、摩耗粒子の発生箇所は、以下のように推定できました。鉄、鉛、銅、アンチモン、錫、亜鉛・ギヤ、軸受等リン、モリブデン・添加剤カルシウム、バリウム、アルミニウム、ナトリウム・外部混入異物バックラッシご提供いただいた減速機に関する情報からハスバ歯車の組み合わせの段減速機構であり、この歯車の構成から接触点箇所のバックラッシを求めました。尚、不明な部分がありましたので、モジュールを、歯幅をmmと仮定しました。ギヤのバックラッシの増加量を求めた結果、接触点箇所でバックラッシの増加量は、最も大きい箇所で約.μmと推定されます。バックラッシ増加分の上限値は、メーカにより差異はあるものの、当社の推奨するバックラッシは、一般に推奨されるμmを管理目安にしています。この値に比較して十分に小さい値です。計数汚染度は当社推奨の管理限界値を超えていました。計数汚染度計数汚染度は、NAS級以上と当社推奨の管理限界値NAS級を超えていました。重量汚染度は、mg/mlでした。光学顕微鏡写真供試油を濾過したフィルタ表面上の夾雑物を光学顕微鏡で観察した結果、茶褐色の粘ちょう物、金属片、鉄錆、砂等が観察されました。は良好と判断します。粘度新油に対する粘度変化率は+％でした。これは、当社推奨の管理限界値である±％以内であり、良好と判断します。水分は、ppmと当社推奨の管理限界値の以下であり、良好と判断します。酸価は、.mgKOH/gと新油値.mgKOH/g以下であり、良好と判断します。IRIRチャートの結果、新油と使用油のスペクトルパターンはほぼ一致し、また、油劣化の兆候を示すカルボン酸の吸収ピークが確認されていないことから、良好と判断します。
報告No.109-09136 | 分析No.109-001160 | 113-001733 | 潤滑油および対象設備は継続使用可能な状態にあると判断します。但し、将来的な摩耗進行の有無を確認するためにも傾向監視を継続することが有効です。定期的な分析今後懸念される切削摩耗、凝着摩耗、疲労摩耗の進行を監視するため、定期的に分析を実施することを推奨します。はフェログラフィーおよびSOAP-Tの結果から総合的に判断した結果、継続使用は可能ですが、機器の機能を保持するためにも傾向管理が有用と考えます。フェログラフィー【定量分析：Is値】Is値は異常摩耗の早期発見パラメータのつで、摩耗程度を定量化するために用います。Is値はの乗とやや高い値でした。フェログラフィー【定性分析：摩耗粒子および摩耗形態観察】分析結果から比較的多く観察された粒子は、以下の通りでした。正常な摩耗粒子・潤滑状態が正常なマイルド摩耗により発生。切削粒子・異物や金属表面の微小突起による切削摩耗により発生。シビア粒子・潤滑状態がやや厳しい凝着摩耗により発生。金属潤滑部が局部的に油膜切れを起していると考えられます。疲労摩耗粒子・繰返し応力を受けて発生。観察された摩耗粒子の中でも切削粒子、シビア粒子は、将来的な異常摩耗の進行に繋がる可能性を示唆しているため、傾向監視が必要と思われます。詳細は、別紙傾向監視が必要な摩耗粒子をご覧ください。Iカップリング発光分光分析【SOAP-T】検出された金属元素から発生箇所を推定すると、以下の通りでした。鉄、鉛、銅、アンチモン、錫、亜鉛・ギヤ、軸受等リン、モリブデン・添加剤カルシウム、アルミニウム、ナトリウム・外部混入異物粘度、水分、酸価の各データは良好でした。
報告No.109-09136 | 分析No.109-001160 | 112-003204 | 対象機器は継続使用可能な状態にあり、保守サイクルおよび手法は問題ないと判断します。但し、油中の汚染度が高く、将来的な摩耗進行の有無を確認するためにも傾向監視を継続することが有効です。濾過または更油油中の汚染度が高いことから、摩耗粒子や異物等が軸受軌道面に噛み込むことによる摩耗の進行が懸念されるため、可能であれば濾過または更油を推奨します。定期的な分析定期的な分析を実施することにより、データの変化から異常の兆候を早期に発見することが可能となります。今後懸念される切削摩耗、疲労摩耗の進行を監視するため、定期的に分析を実施することを推奨します。新油との比較による評価を示す粘度、酸価、IRのデータは新油データを基準として評価しています。今回は油名が不明であったため判断できませんでしたが、今後評価する場合は、使用している新油を同時に分析することをご検討下さい。フェログラフィーおよびSOAP/D-SOAPのデータから総合的に解析した結果、継続使用は可能ですが、機器の機能を保持するためにも傾向管理が有用と考えます。フェログラフィー【定量分析：Is値】Is値は異常摩耗の早期発見パラメータのつで、摩耗程度を定量化するために用います。今回のIs値はの乗と、低い値でした。フェログラフィー【定性分析：摩耗粒子および摩耗形態観察】分析結果から比較的多く観察された粒子は、以下の通りでした。切削粒子・異物や金属表面の微小突起による切削摩耗により発生。疲労摩耗粒子・繰返し応力を受けて発生。観察された摩耗粒子の中でも切削粒子は、将来的な摩耗の進行に繋がる可能性を示唆しているため、傾向監視が必要と思われます。減速機で切削摩耗が発生した場合、減速機内部で使用されている転がり軸受が切削摩耗により生じた軌道面の損傷が起点となって寿命が分の程度に低下することがあることから、切削摩耗には十分注意する必要があります。切削摩耗の発生原因となる混入異物が残留している場合、この異物により切削摩耗が継続して発生する可能性があります。Iカップリング発光分光分析【SOAP/D-SOAP】検出された金属元素から発生箇所を推定すると、以下の通りでした。鉄、銅、錫・ギヤ・軸受等リン・添加剤カルシウム、ナトリウム、モリブデン・外部混入異物平歯車のバックラッシご提供いただいたNo.汚泥乾燥機の減速機に関する情報をもとにして、ギヤのバックラッシの増加量を求めました。その結果、接触点で平均的に摩耗が発生していたと仮定した場合、バックラッシの増加量は分解点検から時間で.×-μmと推定されました。バックラッシ増加分の上限値は、メーカにより差異はあるものの、当社推奨のバックラッシは、一般に推奨されるμmを管理目安にしています。この値に比較して十分に小さい値です。ウォームギヤの摩耗量ご提供いただいたNo.汚泥乾燥機の情報をもとにして、ウォームホイール歯面の平均的な摩耗深さを銅濃度から計算した結果、分解点検から時間で.μmと推定されました。この値はウォームホイールの枚の歯面のピッチ円周にmm幅で均等に摩耗したことを想定して求めていますが、摩耗深さは、すなわちギヤのバックラッシの増量を示すこととなり、設計値と照合することでウォーム減速機のメンテナンス時期を検討する材料にもできます。次回点検時には、メーカが規定するバックラッシ許容値および直近に実施した分解点検の際に計測したと思われる初期バックラッシをお知らせ下さい。これをもとに、使用限界を想定し、次回点検時期を検討いたします。計数汚染度計数汚染度はNAS級と当社推奨の管理限界値を超えていました。水分はppmと当社推奨の管理限界値のを超えていました。潤滑油の劣化状態粘度粘度は.mm/sと新油カタログ値.mm/sに比較して、粘度変化率は+％で、当社推奨の管理限界値である±％以内にあり、良好と判断します。酸価は.mgKOH/gでした。IRの結果で、油劣化の兆候を示すカルボン酸の吸収ピークが確認されていないことから、良好と判断します。IRIRの結果、油劣化の兆候を示すカルボン酸の吸収ピークが確認されていないことから、良好と判断します。
報告No.109-09136 報告No.113-00468 | 分析No.109-001160 分析No.113-001917 | 113-001917 | 対象設備は継続使用可能な状態にあると判断します。但し、摩耗促進の要因となる固形のカルシウム化合物が高い値で検出されたことから以下の対策を推奨します。対策更油および次回点検でピストンリング、シリンダライナの点検固形のカルシウム化合物が高い濃度で検出されたため、この化合物がコンロッドメタルやクランクメタルの摩耗を促進させる可能性があることから、更油を推奨します。カルシウム化合物発生の原因は、ピストンリングやシリンダライナの摩耗によって燃焼ガスのシール性が低下し、燃焼ガス中の硫黄分と油中のカルシウム添加剤が中和反応するためと考えられます。そのため、次回点検ではピストンリングおよびシリンダライナの摩耗状態の点検を推奨します。定期的な分析今後懸念される切削摩耗、凝着摩耗の進行を監視するため、定期的に分析を実施することを推奨します。診断結果は良好と判断します。粘度前回に比較して今回の粘度は、mm/sから.mm/sに上昇していました。新油値mm/sに比較して、粘度変化率は+％で、当社推奨の管理限界値である±％以内であり、良好と判断します。水分前回に比較して今回の水分は、ppmからppmに増加しているものの、当社推奨の管理限界値の以下であり、良好と判断します。酸価・塩基価・IR酸価劣化の進行度は、酸価、塩基価、IRの結果から総合的に判断します。前回に比較して今回の酸価は、mgKOH/gからmgKOH/gに上昇していました。塩基価は前回に比較して.mgKOH/gから.mgKOH/gに低下しているものの、当社推奨の管理限界値mgKOH/g以上にあり、IRの結果で油劣化の兆候を示すカルボン酸の吸収が確認されていないことから、良好と判断します。計数汚染度前回同様に今回の計数汚染度は、NAS級を上回っており、汚染されていました。重量汚染度前回に比較して今回の重量汚染度は、mg/mlから.mg/mlに増加していました。光学顕微鏡写真重量汚染度で濾過したフィルタ表面上の夾雑物を光学顕微鏡で観察した結果、金属片、スラッジ、鉄錆、砂等が観察されました。粒度分布粒度分布は、.～.μmの範囲にあり、.μmにピークが確認されました。μm以下の粒子が多いことから、燃焼して発生したすす等であることが分かります。総合的に判断した結果、は許容範囲内にあり、機器は継続使用可能と判定しますが、摺動部の摩耗が認められたため、定期的に潤滑油分析を実施し、摩耗推移を監視することが有用と考えます。フェログラフィー【異常摩耗指数：Is値】Is値は異常摩耗の早期発見パラメータのつで、摩耗程度を定量化するために用います。今回のIs値はの乗と、やや高い値でした。また、前回に比較してIs値の上昇が確認されたことから、Is値の上昇傾向および限界値到達予測を表に示しました。Is値が限界値に達するのは年月と推定されました。フェログラフィー【定性分析：摩耗粒子の形態観察】観察された代表的な粒子は、以下の通りでした。正常な摩耗粒子・潤滑状態が正常なマイルド摩耗により発生。切削粒子・異物や金属表面の微小突起による切削摩耗により発生。シビア粒子・潤滑状態がやや厳しい凝着摩耗により発生。極微小領域で油膜切れが発生したことを示します。観察された摩耗粒子の中でも切削粒子、シビア粒子は、摩擦面が将来的に異常摩耗へ進展する可能性を示唆しているため、傾向監視が有用と思われます。詳細は、別紙傾向監視が必要な摩耗粒子をご覧ください。Iカップリング発光分光分析【SOAP-T】検出された金属元素と、想定される発生箇所は、以下の通りです。鉄、鉛、銅、クロム、アンチモン、錫・エンジン部品リン、亜鉛、カルシウム・添加剤アルミニウム、ケイ素、ナトリウム、マグネシウム、モリブデン・外部混入異物シリンダライナ、ピストンリングの摩耗SOAP-Tで鉄が.ppmと比較的高い値で検出され、フェログラフィーで鉄系のシビア粒子が観察されたことから、鉄を主成分とした部品、例えばシリンダライナやピストンリング等が摩耗している可能性があるため、今後の摩耗進行の監視が有用です。コンロッドメタル、クランクメタルの摩耗SOAP-Tで錫が.ppm、鉛が、銅が検出されたことから、コンロッドメタル、クランクメタルが摩耗していると推定されます。現時点では低濃度であることから継続使用可能と判断しますが、今後、摩耗が進行し異常摩耗に進展することを防止するため、摩耗推移の監視が有用です。詳細は、別紙コンロッドメタル・クランクメタルの摩耗をご覧ください。固形カルシウム化合物の生成SOAP-Tでカルシウムがppm検出されました。この固形カルシウムは、潤滑油に混入した燃焼ガス中の酸成分がカルシウム添加剤と中和反応して生成される比較的硬い化合物のため、摺動面に噛み込み、切削摩耗が進行することが懸念されます。詳細は、別紙固形カルシウム化合物の生成をご覧ください。
報告No.109-09136 報告No.113-00668 | 分析No.109-001160 分析No.113-002867 | 114000235 | 潤滑油は、重量汚染度がmg/ml以上となっており、汚染されていることが分かりました。汚染度が高いのは、機器停止中に油中粒子が沈降することで高濃度となるドレン部分から採油している影響や、潤滑油に添加されている固体潤滑剤であるモリブデンの影響と考えられます。一方、油中金属濃度分析の結果では、固体粒子成分の鉄がを超え異常な濃度となっており、また、ベアリングの組成の一部であるクロムも検出されています。このことから、当該設備は、他に比較して異常レベルが高く、短期間で異常度の進行を確認する必要があると判断されます。軸受は継続使用可能な状態にあると判断します。但し、今後の摩耗推移を確認するために短期間での傾向監視が必要と判断します。定期的な分析今後の疲労摩耗の推移を監視するため、定期的に分析を実施することを推奨します。最適な採油方法本試料油は、機器停止中にドレンから採油されているため、別紙油中粒子の沈降の影響に示すように、油中粒子が油槽底部に沈降し、分析データが高濃度に出ている可能性があります。正確なデータによる診断を行うためにも、今後の採油は、停止直後に実施されることを推奨します。異常摩耗の早期発見のパラメータであるIs値は、レベルと高い値でした。また、潤滑部の摩耗が認められたため、定期的に潤滑油分析を実施し、摩耗推移を監視することが有用と考えます。正常な摩耗粒子・潤滑状態が正常なマイルド摩耗により発生。疲労摩耗粒子・繰返し応力による金属疲労で発生。大型化するとフレーキングの発生が懸念されます。SOAP-Tで鉄がppm、クロムが.ppmとベアリング鋼の成分が高い値で検出されたことから、軸受の摩耗が懸念されます。直ちに異常となるような摩耗粒子は観察されなかったことから継続使用は可能と考えられますが、今後の摩耗推移を監視することが有用です。また、亜鉛がppmと比較的高い値で検出されました。亜鉛を使用した箇所の摩耗が発生していると思われます。発生箇所が亜鉛メッキされた部品であった場合、耐食性が低下して腐食に進展することが懸念されます。計数汚染度はNAS級を上回っており、当社推奨の管理限界値を超えていました。D-SOAPで油の添加剤成分であるリン、モリブデンが検出され、フィルタ表面残渣に金属片、粘ちょう物、鉄錆、砂等が観察されたことから、汚染度が高い要因は、摩耗とスラッジ、そして外部混入異物の影響と思われます。粘度、水分、酸価、IRの各データは良好です。
|  | 113-000941_date131015 | 潤滑油は重量汚染度が高く、スラッジの発生が確認されました。減速機減速機は継続使用可能であるため、分解点検の必要はないと判断します。但し、将来的な摩耗進行の有無を確認するためにも傾向監視を継続することが有効です。また、検出された鉄濃度からギヤのバックラッシの増加量を計算しました。ギヤのバックラッシが適正でない場合、ギヤが円滑に稼動せず、振動の増大につながる可能性があります。鉄がギヤ歯面から発生しているとした場合、仮定に基づく計算であるため参考値となりますが、ギヤのバックラッシ増加量は最も厳しい部分で約.μmと推定されました。上限値に比較して十分に小さい値であるため、継続使用に問題はないと考えられます。この増加量を基に、バックラッシの上限値に到達する時間を推定すると、バックラッシの上限値であるμmに到達するのは、年後であることが分かりました。但し、この結果は、減速機の情報を仮定しているため、参考値としてお考え下さい。更油油中の汚染度が高く、スラッジの発生が確認されました。潤滑不良や、フィルタが設置されている場合、目詰まりが懸念されることから、更油を推奨します。定期的なトライボ診断実施定期的な分析を実施することにより、データの変化から異常の兆候を早期に発見することが可能となります。今後懸念される切削摩耗、疲労摩耗の進行を監視するため、定期的なトライボ診断の実施を推奨します。は全てのデータが正常であり、良好でした。粘度粘度は、.mm/sと新油値の.mm/sに比較して粘度変化率が+％となっており、当社推奨の管理限界値である±％以内にあり、良好でした。水分は.ppmと当社推奨の管理限界値以下にあり、良好と判断します。酸価・IR酸価劣化の進行度は、酸価およびIRの結果から総合的に判断します。酸価は、.mgKOH/gと新油値.mgKOH/g以上であるものの、IRの結果で油劣化の兆候を示すカルボン酸の吸収が確認されていないことから、良好と判断します。重量汚染度が比較的高い値でした。SOAP-Tで油の添加剤成分であるリン、亜鉛が検出され、フィルタ表面の異物観察で表面が茶褐色であり、粘ちょう物、金属片、鉄錆、砂等が観察されたことから、汚染度が高い要因は、摩耗とスラッジ、そして外部混入異物の影響と思われます。計数汚染度計数汚染度はNAS級と当社推奨の管理限界値以下であり、良好でした。重量汚染度はmg/mlでした。光学顕微鏡写真重量汚染度で濾過したフィルタ表面上の夾雑物を光学顕微鏡で観察した結果、金属片、鉄錆、砂等が観察されました。はフェログラフィーおよびSOAP-Tの結果から総合的に判断した結果、継続使用は可能ですが、今後の機器の機能を確認するためにも傾向管理が有用と考えます。フェログラフィー【定量分析：Is値】Is値は異常摩耗の早期発見パラメータのつで、摩耗粒子を定量化するために用います。減速機の場合、潤滑状態が良好であればIs値はの乗以下となり、潤滑状態が厳しくなるにつれてIs値は上昇していきます。今回のIs値は、の乗と低い値でした。フェログラフィー【定性分析：摩耗粒子および摩耗形態観察】分析結果から観察された代表的な粒子は、以下の通りでした。切削粒子・異物や金属表面の微小突起による切削摩耗により発生。疲労摩耗粒子・繰返し応力を受けて発生。フリクションポリマ・局部的に高圧・高温となる場合に発生。鉄錆等・外部から混入したと考えられます。観察された摩耗粒子の中でも切削粒子は、将来的な摩耗の進行に繋がる可能性を示唆しているため、傾向監視が必要と思われます。減速機で切削摩耗が発生した場合、減速機内部で使用されている転がり軸受が切削摩耗により生じた軌道面の損傷が起点となって寿命が分の程度に低下することがあることから、切削摩耗には十分注意する必要があります。切削摩耗の発生原因となる混入異物が残留している場合、この異物により切削摩耗が継続して発生する可能性があります。Iカップリング発光分光分析【SOAP-T】検出された金属元素から発生箇所を推定すると、以下の通りでした。鉄、鉛、銅、錫・ギヤ、軸受等リン、亜鉛、モリブデン・添加剤カルシウム、アルミニウム、ケイ素、ナトリウム、ホウ素・外部混入異物バックラッシご提供いただいた情報から本設備は太陽歯車、遊星歯車、内歯車で構成される遊星歯車機構であることが分かりました。今回、歯車の歯幅、モジュール、歯数が不明でした。よって、歯幅をmm、モジュールを、太陽歯車、遊星歯車、太陽歯車の歯数をそれぞれ、、と仮定し、バックラッシの増加量を計算しました。その結果、今回検出された鉄がギヤ歯面から、平均的に摩耗して発生していたと仮定した場合、バックラッシの増加量は以下の通りと推定されます。表バックラッシ増加量接触箇所 バックラッシ増加量上限値 バックラッシ増加量 内歯車-遊星歯車 . 約. 遊星歯車-太陽歯車 約. バックラッシの初期値が不明であるため、増加量の上限値を適正なバックラッシの最大値と最小値の差としました。今回の推定されたバックラッシ増加量は上限値に比較して十分に小さい値です。但し、今回の計算は仮定に基づいて行っているため、参考値としてお考え下さい。
報告No.109-09136 報告No.113-00253 | 分析No.109-001160 分析No.113-000960 | 113-000960 | 減速機は継続使用可能な状態にあると判断します。但し、今後も摩耗の進行を傾向監視するため、に示す対策を推奨します。定期的な分析疲労摩耗および凝着摩耗の進行を監視するため、定期的に分析を実施し、分析データによる摩耗の進行状況を確認することを推奨します。はフェログラフィーおよびSOAP／D-SOAPの結果から総合的に判断した結果、継続使用は可能ですが、今後の機器の機能を確認するためにも傾向管理が有用と考えます。フェログラフィー【定量分析：Is値】Is値は異常摩耗の早期発見パラメータのつで、摩耗粒子を定量化するために用います。Is値は前回に比較しての乗から乗に低下し、低い値でした。フェログラフィー【定性分析：摩耗粒子および摩耗形態観察】分析結果から観察された代表的な粒子は、以下の通りでした。疲労摩耗粒子・繰返し応力を受けて発生。黒錆・潤滑状態がやや厳しい凝着摩耗により発生。金属接触が厳しく、且つ、高い摩擦熱が発生していると考えられます。観察された摩耗粒子の中でも黒錆は、将来的な摩耗の進行に繋がる可能性を示唆しているため、傾向監視が必要と思われます。黒錆は、凝着摩耗に分類されます。これらの摩耗粒子は、ギヤ歯面や軌道面で凝着、破断を繰り返し、この過程で生じる移着粒子が成長して摩耗粒子となります。そのため、ギヤ歯面や軌道面では局部的に油膜切れが発生していることを示しています。この状態が継続した場合、摩耗粒子のサイズは徐々に大型化していき、最終的には軸受の損傷に至る場合があります。また、μmサイズの疲労摩耗粒子が観察されました。観察された疲労摩耗粒子は、視野に個と少ないことから、直ちに異常ではありませんが、ギヤ歯面あるいは転がり軸受軌道面では疲労剥離による痕があると推定されます。Iカップリング発光分光分析【SOAP／D-SOAP】検出された金属元素から発生箇所を推定すると、以下の通りでした。鉄、ニッケル、錫・ギヤ、軸受等リン、モリブデン・添加剤カルシウム、アルミニウム、ケイ素、ナトリウム・外部混入異物計数汚染度は、前回に比較してNAS級以上からNAS級にランク低下し、良好でした。
報告No.109-09136 報告No.113-00463 | 分析No.109-001160 分析No.113-001909 | 113-001909_date140218 | 対象設備は継続使用可能な状態にあると判断します。但し、潤滑油は水分が高く、また、摩耗促進の要因となる固形のカルシウム化合物が非常に高い値で検出されたことから以下の対策を推奨します。対策至急更油油中の水分の影響により金属表面で腐食摩耗が発生し、発生した鉄錆等の粒子が潤滑部に噛み込み摩耗が進行する懸念があります。また、固形のカルシウム化合物が非常に高い濃度で検出されたため、この化合物がコンロッドメタルやクランクメタルの摩耗を促進させる可能性があることから、至急更油を推奨します。次回点検でピストンリング、シリンダライナの点検カルシウム化合物発生の原因は、ピストンリングやシリンダライナの摩耗によって燃焼ガスのシール性が低下し、燃焼ガス中の硫黄分と油中のカルシウム添加剤が中和反応するためと考えられます。そのため、次回点検ではピストンリングおよびシリンダライナの摩耗状態の点検を推奨します。定期的な分析今後懸念される摩耗の進行を監視するため、定期的に分析を実施することを推奨します。診断結果水分は当社推奨の管理限界値を超えていました。粘度前回に比較して今回の粘度は、mm/sからmm/sに上昇していました。新油値mm/sに比較して、粘度変化率は-.％で、当社推奨の管理限界値である±％以内であり、良好と判断します。水分前回に比較して今回の水分は、.ppmからppmに増加し、当社推奨の管理限界値のを超えていました。今後、水分の影響でエンジン内部に錆が発生し、その影響で摩耗が発生する懸念があります。酸価・塩基価・IR潤滑油の酸化劣化は、酸価、塩基価、IRの結果から総合的に判断します。前回に比較して今回の酸価は、mgKOH/gからmgKOH/gに上昇していました。塩基価は前回に比較してmgKOH/gからmgKOH/gと、当社推奨の管理限界値mgKOH/g以上にあり、IRの結果で酸化劣化の兆候を示すカルボン酸の吸収が確認されていないことから、良好と判断します。計数汚染度前回同様に今回の計数汚染度は、NAS級を上回っており、汚染されていました。重量汚染度前回に比較して今回の重量汚染度は、.mg/mlから.mg/mlに増加していました。光学顕微鏡写真重量汚染度で濾過したフィルタ表面上の夾雑物を光学顕微鏡で観察した結果、金属片、スラッジ、鉄錆、砂等が観察されました。粒度分布粒度分布は、.～.μmの範囲にあり、.μmにピークが確認されました。μm以下の粒子が多いことから、燃焼して発生したすす等であることが分かります。総合的に判断した結果、は許容範囲内にあり、機器は継続使用可能と判定しますが、摺動部の摩耗が認められたため、定期的に潤滑油分析を実施し、摩耗推移を監視することが有用と考えます。フェログラフィー【異常摩耗指数：Is値】Is値は異常摩耗の早期発見パラメータのつで、摩耗程度を定量化するために用います。今回のIs値はの乗と、やや高い値でした。また、前回に比較してIs値の上昇が確認されたことから、Is値の上昇傾向および限界値到達予測を表に示しました。Is値が限界値に達するのは年月と推定されました。フェログラフィー【定性分析：摩耗粒子の形態観察】観察された代表的な粒子は、以下の通りでした。正常な摩耗粒子・潤滑状態が正常なマイルド摩耗により発生。切削粒子・異物や金属表面の微小突起による切削摩耗により発生。シビア粒子・潤滑状態がやや厳しい凝着摩耗により発生。極微小領域で油膜切れが発生したことを示します。観察された摩耗粒子の中でも切削粒子、シビア粒子は、摩擦面が将来的に異常摩耗へ進展する可能性を示唆しているため、傾向監視が有用と思われます。詳細は、別紙傾向監視が必要な摩耗粒子をご覧ください。Iカップリング発光分光分析【SOAP-T】検出された金属元素と、想定される発生箇所は、以下の通りです。鉄、鉛、銅、クロム、アンチモン、錫・エンジン部品リン、亜鉛、カルシウム、モリブデン・添加剤バリウム、アルミニウム、ケイ素、ナトリウム、ホウ素・外部混入異物コンロッドメタル、クランクメタルの摩耗SOAP-Tで錫がppm、鉛が、銅が検出されたことから、コンロッドメタル、クランクメタルが摩耗していると推定されます。現時点では低濃度であることから継続使用可能と判断しますが、今後、摩耗が進行し異常摩耗に進展することを防止するため、摩耗推移の監視が有用です。詳細は、別紙コンロッドメタル・クランクメタルの摩耗をご覧ください。固形カルシウム化合物の生成SOAP-Tでカルシウムがppm検出されました。この固形カルシウムは、潤滑油に混入した燃焼ガス中の酸成分がカルシウム添加剤と中和反応して生成される比較的硬い化合物のため、摺動面に噛み込み、切削摩耗が進行することが懸念されます。詳細は、別紙固形カルシウム化合物の生成をご覧ください。
報告No.109-09136 報告No.113-00630 | 分析No.109-001160 分析No.113-002694 | 113-002694 | 分析の結果、SOAP法で検出された油中金属の主な元素は、鉄、銅、錫で、他には極微量の鉛、亜鉛、アンチモンなどでした。今回の分析では、ベアリングの状態を確認することが目的となっていますが、ベアリングの状態を知るにはベアリング鋼の含有成分であるクロムが検出されるかが判断根拠となります。今回の分析結果では、このクロムが検出されておらず、また、観察された摩耗粒子も、良好な潤滑状態で発生する比較的小さなサイズであったことから、ベアリングは継続使用可能な状態にあると判断します。但し、今後の摩耗推移を確認するためにも傾向監視を継続することが有効です。尚、潤滑油は劣化していないものの、汚染度は非常に高く、SOAP-Tで銅が比較的高い値で検出され、摩耗粒子の表面にすべり線と呼ぶ金属同士の接触痕の見られる粒子が多数観察されていることから、潤滑油変色の原因は、材料がニッケルブロンズであるウォームギヤの摩耗粒子と考えられます。定期的な分析今後の摩耗推移を監視するため、定期的な分析実施を推奨します。濾過または更油油中の汚染度が高いことから、摩耗粒子や異物等の夾雑物が潤滑部に噛み込むことによる摩耗の進行が懸念されるため、濾過または更油を推奨します。異常摩耗の早期発見のパラメータであるIs値は、レベルとやや高い値でした。フェログラフィーで観察された代表的な粒子は以下の通りです。正常な摩耗粒子・潤滑状態が正常なマイルド摩耗により発生。切削粒子・異物や金属表面の微小突起による切削摩耗により発生。シビア粒子・潤滑状態がやや厳しい凝着摩耗により発生。極微小領域で油膜切れが発生したことを示します。疲労摩耗粒子・繰返し応力による金属疲労で発生。大型化するとフレーキングやスポーリングの発生が懸念されます。銅系粒子・銅を使用した箇所から発生したと考えられます。切削粒子、シビア粒子は、摩擦面が将来的に異常摩耗へ進展する可能性を示唆しているため、傾向監視が有用と思われます。詳細は、別紙傾向監視が必要な摩耗粒子をご覧ください。SOAP-Tの結果、銅が比較的高い値で検出されました。材料がニッケルブロンズであるウォームギヤから発生した摩耗粒子の影響と考えられます。SEM・XMASEM・XMEによって観察された摩耗粒子にベアリングから発生した摩耗粒子があるか判断しました。油中の鉄を主成分した摩耗粒子の発生箇所は、表aに示すようにウォームギヤとベアリングの種類が考えられます。表鉄系材料の組成割合ウォームギヤとベアリングの成分の違いをみると、ニッケルおよびモリブデンの有無によって、粒子の発生箇所を判断できると考えられますが、XMAの性能上、測定対象の元素の割合が％となることはなく、少なからず検出されてしまうため、有無による判断ができないことから、ニッケルとモリブデンの割合によって、粒子の発生箇所を推定しました。ウォームギヤの材料である錫CMはモリブデンに対してニッケルが～倍程度の比となっていることが分かることから、観察された摩耗粒子のニッケル、モリブデンの比を確認しました。別紙電子顕微鏡およびXMAによる摩耗粒子の組成割合表に示すXMAの結果から、ニッケルおよびモリブデンを抽出し、比較すると表bのようになります。表XMAによる摩耗粒子の組成表bから、モリブデンに対するニッケルの割合が～％以下であるものがほとんどであり、観察された鉄系の摩耗粒子はウォームギヤではなく、ベアリングから発生したものが主体的であると考えられます。ベアリングからの摩耗が確認されましたが、摩耗粒子の形態観察の結果、摩耗粒子のサイズは比較的小さく、直ちに異常となるような粒子は確認されなかったことから、ベアリングは継続使用可能な状態にあると判断します。計数汚染度はNAS級を上回っており、当社推奨の管理限界値を超えていました。フィルタ残渣に金属片が確認されたことから、汚染度が高い要因は摩耗と外部混入異物と思われます。粘度、酸価、IRの各データは良好です。
|  | 113-001360 | 分析の結果、水分が当社推奨の管理限界値を超えていました。継続使用した場合、水分の影響で金属表面が腐食する腐食摩耗に進展することが懸念されます。対象設備分析の結果、前回同様に燃焼ガス中の硫黄分と油中のカルシウム添加剤が反応して発生したカルシウム化合物が多く検出され、さらに軸受メタルの摩耗が進行していることが確認されました。ピストンリングの点検当該機の油中からカルシウム化合物が非常に高い濃度で検出されたため、この化合物がコンロッドメタルやクランクメタルの摩耗を促進させた可能性があります。カルシウム化合物が多く発生した原因は、ピストンリング等の摩耗によって燃焼ガスのシール性が低下し、混入した燃焼ガス中の硫黄分と油中のカルシウム添加剤が反応したためと考えられます。そのため、今回の点検ではピストンリングやシリンダライナの摩耗状態の点検を推奨します。メタルの点検SOAP-Tの結果でメタルの主成分である錫が高濃度で検出されたことから、クランクメタル等で摩耗が進行していることが確認されました。今回の点検では、コンロッドメタルやクランクメタルの摩耗状態の点検を推奨します。更油および油槽内の清掃潤滑油が汚染されていることから、油槽内は汚染されていると思われます。分解点検時には更油および油槽内を清掃し、更油する新油もNAS級程度の清浄な潤滑油を更油することを推奨します。水分は当社推奨の管理限界値を超えていました。粘度粘度は、mm/sと新油値のmm/sに比較して粘度変化率が-％となっており、当社推奨の管理限界値である±％以内であり、良好でした。水分はと当社推奨の管理限界値以下であり、良好と判断します。酸価・塩基価・IR酸価劣化の進行度は、酸価および塩基価、IRの結果から総合的に判断します。酸価は、mgKOH/gと新油値mgKOH/gに比較して高いものの、IRの結果で油劣化の兆候を示すカルボン酸の吸収が確認されませんでした。さらに、塩基価は.mgKOH/gと新油値の.mgKOH/gに比較して低いものの、酸価およびIRで劣化が確認されていないことから、良好と判断します。は、汚染されていることが分かりました。計数汚染度計数汚染度はNAS級以上と汚染されていました。重量汚染度は.mg/mlと汚染されていました。光学顕微鏡写真重量汚染度で濾過したフィルタ表面上の夾雑物を光学顕微鏡で観察した結果、金属片、鉄錆、砂等が観察されました。粒度分布粒度分布は.～μmの範囲にあり、.μmにピークが確認されました。μm以下の粒子が多いことから、燃焼して発生したすす等であることが分かりました。はフェログラフィーおよびSOAP-Tの結果から総合的に判断した結果、やや厳しい状態にあると考えられます。フェログラフィー【定量分析：Is値】Is値は異常摩耗の早期発見パラメータのつで、摩耗程度を定量化するために用います。潤滑状態が良好であればIs値はの乗以下となり、潤滑状態が厳しくなるにつれてIs値は上昇していきます。Is値は、前回のの乗から乗に桁上昇し、高い値でした。フェログラフィー【定性分析：摩耗粒子および摩耗形態観察】分析結果から観察された代表的な粒子は、以下の通りでした。正常な摩耗粒子・潤滑状態が正常なマイルド摩耗により発生。黒錆・潤滑状態がやや厳しい凝着摩耗により発生。金属接触が厳しく、且つ、高い摩擦熱が発生していると考えられます。観察された摩耗粒子の中でも黒錆は、将来的な摩耗の進行に繋がる可能性を示唆しているため、傾向監視が必要と思われます。黒錆は、凝着摩耗に分類されます。これらの摩耗粒子は、摺動面で凝着、破断を繰り返し、この過程で生じる移着粒子が成長して摩耗粒子となります。そのため、摺動面では局部的に油膜切れが発生していることを示しています。この状態が継続した場合、摩耗粒子のサイズは徐々に大型化していき、最終的には軸受の損傷に至る場合があります。Iカップリング発光分光分析【SOAP-T】検出された金属元素から発生箇所を推定すると、以下の通りでした。鉄、鉛、銅、ニッケル、錫・エンジン部品等リン、亜鉛、カルシウム・添加剤アルミニウム、ケイ素、ナトリウム、マグネシウム、モリブデン・外部混入異物クランクメタルの摩耗SOAP-Tで鉛が.ppm、銅がppm、アンチモンが.ppm、ニッケルがppm、錫が.ppm検出されたことから、クランクメタル表面に摩耗が発生していると推定されました。ディーゼルエンジンのクランクメタルは積層構造になっており、クランクメタルの最表面はホワイトメタル層が存在し、その下にニッケル層、さらにその下には銅と鉛の合金であるケルメット層が存在します。ディーゼルエンジンのメタルは、設計上、油膜が正常に形成される流体潤滑が基本であることから、通常の使用においては摩耗しにくいと思われますが、メタルの潤滑部に流体潤滑になりにくい部分が発生するとメタル表面の軟質金属部が摩耗しメタル部のすぐ下のニッケル部まで摩耗し始め、ホワイトメタル層の主成分である錫や鉛、そしてメタルの第二層のニッケルやバックメタルの銅が検出されます。今後、摩耗が進行した場合、軸受が焼付を起こす可能性があるため、注意が必要です。固形カルシウム化合物の生成SOAP-Tで油の添加剤成分であるカルシウムがppm検出されました。この影響については、別紙固形カルシウム化合物の生成をご覧ください。
報告No.109-09136 報告No.113-00463 | 分析No.109-001160 分析No.113-001915 | 113-001915 | 潤滑油および軸受は継続使用可能な状態にあると判断します。但し、将来的な摩耗進行の有無を確認するためにも傾向監視を継続することが有効です。また、潤滑油中の汚染度が高く、今後、油中夾雑物の摺動面への噛み込みによる摩耗の進行が懸念されます。さらに、粘度、IR、SOAP-Tで新油と一致しないデータが確認されました。更油油中の汚染度が高いことから、摩耗粒子や異物等が軸受摺動面に噛み込むことによる摩耗の進行が懸念されるため、更油を推奨します。更油をする際には、油槽内を清掃し、更油する新油もNAS級程度の清浄な潤滑油を更油することを推奨します。油名の確認分析データから新油と一致しないデータが確認されたことから、油名が違っている可能性があります。油は設備の条件にあった適正な性能のものを使用することが重要であるため、油名を再確認することを推奨します。定期的な分析今後懸念される凝着摩耗の進行を監視するため、定期的に分析を実施することを推奨します。診断結果粘度が当社推奨の管理限界値を超えており、IRの結果で新油のIRスペクトルと一致しない箇所が確認されました。粘度前回に比較して今回の粘度は、mm/sからmm/sに上昇していました。新油値mm/sに比較して粘度変化率は+％で、当社推奨の管理限界値である±％以内を超えていました。SOAP-Tの結果と併せて判断すると、油名の誤りが考えられます。適正な粘度範囲で使用していない場合、粘性抵抗が増大することにより、油温が上昇して、油劣化の進行に繋がることが懸念されます。水分前回に比較して今回の水分は、ppmからppmに減少していました。当社推奨の管理限界値の以下であり、良好と判断します。酸価・IR酸価劣化の進行度は、酸価およびIRの結果から総合的に判断します。前回に比較して今回の酸価は、.mgKOH/gから.mgKOH/gに低下していました。新油値.mgKOH/g以下であり、IRの結果で油劣化の兆候を示すカルボン酸の吸収が確認されていないことから、良好と判断します。但し、新油のIRスペクトルと一致しない箇所が確認されたことから、異種油の混入、または油名の誤りなどが考えられます。計数汚染度は当社推奨の管理限界値を超えていました。フィルタ表面の異物観察で金属片、鉄錆、砂等が観察されたことから、汚染度が高い要因は、摩耗と外部混入異物の影響と思われます。計数汚染度前回同様に今回の計数汚染度はNAS級を上回っており、当社推奨の管理限界値NAS級を超えていました。重量汚染度前回に比較して今回の重量汚染度は、mg/mlからmg/mlに低下し、当社推奨の管理限界値mg/ml以下であり、良好と判断します。光学顕微鏡写真重量汚染度で濾過したフィルタ表面上の夾雑物を光学顕微鏡で観察した結果、鉄錆、砂等が観察されました。総合的に判断した結果、は許容範囲内にあり、機器は継続使用可能と判定しますが、摺動部の摩耗が認められたため、定期的に潤滑油分析を実施し、摩耗推移を監視することが有用と考えます。フェログラフィー【異常摩耗指数：Is値】Is値は異常摩耗の早期発見パラメータのつで、摩耗程度を定量化するために用います。今回のIs値はの乗と高い値であるものの、前回に比較してIs値の上昇傾向は確認されませんでした。フェログラフィー【定性分析：摩耗粒子の形態観察】観察された代表的な粒子は、以下の通りでした。正常な摩耗粒子・潤滑状態が正常なマイルド摩耗により発生。シビア粒子・潤滑状態がやや厳しい凝着摩耗により発生。金属潤滑部が局部的に油膜切れを起していると考えられます。観察された摩耗粒子の中でもシビア粒子は、摩擦面が将来的に異常摩耗へ進展する可能性を示唆しているため、傾向監視が必要と思われます。詳細は、別紙傾向監視が必要な摩耗粒子をご覧ください。Iカップリング発光分光分析【SOAP-T】検出された金属元素と、想定される発生箇所は、以下の通りです。鉄、銅・軸受等カルシウム、ケイ素、ナトリウム、モリブデン・外部混入異物SOAP-Tの結果、使用油であるモービルDTEメディアムに～桁オーダーで含まれているはずのリン、亜鉛が、～ppmしか検出されなかったことから、油名の誤りが考えられます。
報告No.109-09136 報告No.112-00589 | 分析No.109-001160 分析No.112-002476 | 112-002476_date130409 | 分析の結果、潤滑油の劣化は確認されていないことから、継続使用可能な状態にあると判断します。但し、油中の汚染度がやや高く、汚染物が軌道面に噛み込み摩耗が進行することが懸念されるため、以下の対策を推奨します。軸受分析の結果、軸受は継続使用可能な状態にあると判断します。但し、疲労摩耗が発生しており、今後も摩耗の進行を傾向監視するため、以下の対策を推奨します。更油および油槽内の清掃潤滑油が汚染されていることから、油槽内は汚染されていると思われますので、更油と油槽内の清掃を推奨します。更油する際には、新油もNAS級程度の清浄な潤滑油を更油することを推奨します。定期的な分析定期的に分析を実施することにより、データの変化から異常の兆候を早期に発見することが可能となります。また、今回は対象設備の初回分析であるため、あと最低でも回分析を実施し、分析データの変化から今後の分析周期を検討することを推奨します。今後、疲労摩耗の進行が懸念されるため、出来るだけ早めに回目の分析を実施することを推奨します。は、劣化はなく良好と判断します。粘度粘度は、mm/sと新油値.mm/sに比較して、粘度変化率は-％で、当社推奨の管理限界値である±％以内であり、良好と判断します。水分は、.ppmと当社推奨の管理限界値の以下であり、良好と判断します。酸価は、.mgKOH/gと新油値.mgKOH/g以下であり、良好と判断します。IRIRチャートの結果、新油と使用油のスペクトルパターンはほぼ一致し、また、油劣化の兆候を示すカルボン酸の吸収が確認されていないことから、良好と判断します。計数汚染度は当社推奨の管理限界値以下であるものの、やや高い値でした。計数汚染度計数汚染度は、NAS級と当社推奨の管理限界値NAS級以下であるものの、やや高い値でした。重量汚染度は、mg/mlと当社推奨の管理限界値mg/ml以下であり、良好と判断します。光学顕微鏡写真重量汚染度で濾過したフィルタ表面上の夾雑物を光学顕微鏡で観察した結果、金属片、鉄錆、砂等が観察されました。はフェログラフィーおよびSOAP-Tの結果から総合的に判断した結果、継続使用は可能ですが、機器の機能を保持するためにも傾向管理が有用と考えます。フェログラフィー【異常摩耗指数：Is値】Is値は異常摩耗の早期発見パラメータのつで、摩耗粒子を定量化するために用います。今回のIs値はの乗と高い値でした。フェログラフィー【定性分析：摩耗粒子および摩耗形態観察】観察された摩耗粒子は、以下の通りでした。正常な摩耗粒子・潤滑状態が正常なマイルド摩耗により発生。疲労摩耗粒子・繰返し応力を受けて発生。Iカップリング発光分光分析【SOAP-T】検出された金属元素から発生箇所を推定すると、以下の通りでした。鉄、ニッケル、亜鉛・軸受等リン・添加剤カルシウム、バリウム、ナトリウム、モリブデン・外部混入異物
|  | 113-001984 | 対象設備は、継続使用可能と判断します。但し、将来的な摩耗進行の有無を確認するためにも傾向監視を継続することが有効です。に示す内容をご確認ください。潤滑油潤滑油は油名が不明であることから、性能評価をすることが出来ませんでした。に示す内容をご確認ください。定期的な分析摩耗推移の傾向を把握し、摩耗進行の将来予測を行うために、定期的に分析を実施することを推奨します。新油の分析粘度、塩基価は、油の性能を評価するパラメータの一種です。油の性能低下は、新油との比較が必要なことから、未使用油の提供および分析による比較評価を推奨します。はフェログラフィーおよびSOAP-Tの結果から総合的に判断した結果、継続使用は可能ですが、機器の機能を保持するためにも傾向管理が有用と考えます。フェログラフィー【定量分析：Is値】Is値は異常摩耗の早期発見パラメータのつで、摩耗を定量化するために用います。Is値はの乗とやや高い値でした。フェログラフィー【定性分析：摩耗粒子の形態観察】比較的多く観察された粒子は、以下の通りです。正常な摩耗粒子・潤滑状態が正常なマイルド摩耗により発生。Iカップリング発光分光分析【SOAP-T】摩耗発生箇所は、以下のように推定します。鉄、鉛、銅、クロム、アンチモン、錫・エンジン部品等リン、亜鉛、カルシウム、マグネシウム・添加剤アルミニウム、ナトリウム、モリブデン・外部混入異物コンロッドメタル或いはクランクメタル等の摩耗SOAP-Tで錫がppm、鉛が、アンチモンが、銅が検出されたことから、コンロッドメタル或いはクランクメタル等が摩耗していると推定します。詳細は、別紙コンロッドメタル・クランクメタルの摩耗をご覧ください。粘度粘度は.mm/sでした。新油との比較による評価が必要です。水分はと当社推奨の管理限界値以下であり、良好でした。塩基価は.mgKOH/gでした。新油との比較による評価が必要です。
報告No.109-09136 報告No.113-00463 | 分析No.109-001160 分析No.113-001896 | 113-001896 | 減速機は継続使用可能な状態にあると判断します。但し、将来的な摩耗進行の有無を確認するためにも傾向監視を継続することが有効です。また、潤滑油中の汚染度が高く、今後、油中夾雑物の摺動面への噛み込みによる摩耗の進行が懸念されます。さらに、SOAP-Tで新油と一致しないデータが確認されました。更油油中の汚染度が高いことから、摩耗粒子や異物等がギヤ歯面や軸受軌道面等に噛み込むことによる摩耗の進行が懸念されるため、更油を推奨します。更油をする際には、油槽内を清掃し、更油する新油もNAS級程度の清浄な潤滑油を更油することを推奨します。異種油の混入および油名の確認分析データから新油と一致しないデータが確認されたことから、異種油の混入または油名が違っている可能性があります。油は設備の条件にあった適正な性能のものを使用することが重要であるため、異種油の混入の有無、油名を再確認することを推奨します。定期的な分析今後懸念される凝着摩耗、疲労摩耗の進行を監視するため、定期的に分析を実施することを推奨します。診断結果は良好と判断します。粘度前回に比較して今回の粘度は、mm/sからmm/sに低下していました。新油値mm/sに比較して、粘度変化率は+.％で、当社推奨の管理限界値である±％以内であり、良好と判断します。水分前回に比較して今回の水分は、ppmからppmに若干増加しているものの、当社推奨の管理限界値の以下であり、良好と判断します。酸価・IR酸価劣化の進行度は、酸価およびIRの結果から総合的に判断します。前回に比較して今回の酸価は、.mgKOH/gから.mgKOH/gに上昇しているものの、新油値.mgKOH/g以下であり、IRの結果で油劣化の兆候を示すカルボン酸の吸収が確認されていないことから、良好と判断します。計数汚染度は当社推奨の管理限界値を超えていました。フィルタ表面の異物観察で金属片、鉄錆、砂等が観察されたことから、汚染度が高い要因は、摩耗と外部混入異物の影響と思われます。計数汚染度前回に比較して今回の計数汚染度は、NAS級から等級に変化はなく、当社推奨の管理限界値NAS級以下であり、良好と判断します。重量汚染度前回に比較して今回の重量汚染度は、mg/mlからmg/mlに増加していました。光学顕微鏡写真重量汚染度で濾過したフィルタ表面上の夾雑物を光学顕微鏡で観察した結果、金属片、鉄錆、砂等が観察されました。総合的に判断した結果、は許容範囲内にあり、機器は継続使用可能と判定しますが、摺動部の摩耗が認められたため、定期的に潤滑油分析を実施し、摩耗推移を監視することが有用と考えます。フェログラフィー【異常摩耗指数：Is値】Is値は異常摩耗の早期発見パラメータのつで、摩耗程度を定量化するために用います。今回のIs値は-.×と、低い値であり、前回に比較してIs値の上昇傾向が確認されませんでした。フェログラフィー【定性分析：摩耗粒子の形態観察】観察された代表的な粒子は、以下の通りでした。正常な摩耗粒子・潤滑状態が正常なマイルド摩耗により発生。シビア粒子・潤滑状態がやや厳しい凝着摩耗により発生。金属潤滑部が局部的に油膜切れを起していると考えられます。疲労摩耗粒子・繰返し応力を受けて発生。観察された摩耗粒子の中でもシビア粒子は、摩擦面が将来的に異常摩耗へ進展する可能性を示唆しているため、傾向監視が必要と思われます。詳細は、別紙傾向監視が必要な摩耗粒子をご覧ください。Iカップリング発光分光分析【SOAP-T】検出された金属元素と、想定される発生箇所は、以下の通りです。鉄、鉛、銅、クロム、アンチモン、錫、亜鉛・ギヤ、軸受等リン・添加剤カルシウム、アルミニウム、ケイ素、ナトリウム、マグネシウム、モリブデン・外部混入異物SOAP-Tの結果、モリブデンが高い値で検出されました。モリブデンは、添加剤成分として添加されていることがありますが、使用油であるモービルギヤXリンは、モリブデンを含んでいないことから、添加剤の投与、異種油の混入、油名の誤り等が考えられます。バックラッシ検出された鉄濃度を基にバックラッシ増加量の計算を行いました。ご提供いただいた減速機に関する情報から遊星歯車機構であることが分かりました。遊星歯車は、太陽歯車、内歯車、そして遊星歯車から構成されています。遊星歯車の個数は個ですので、遊星歯車と内歯車、遊星歯車と太陽歯車の接触点は合計で箇所となります。今回は、歯幅が不明でしたので歯幅をmmと仮定し、この部分のバックラッシを求めました。その結果、今回までの累計鉄濃度ppmが、ギヤ歯面から、平均的に摩耗して発生していたと仮定した場合、バックラッシの増加量は以下の通りと推定されます。表バックラッシ増加量接触箇所 バックラッシ増加量上限値[μm] バックラッシ増加量[μm] 内歯車-遊星歯車 約 遊星歯車-太陽歯車 . 約 バックラッシの初期値が不明であるため、増加量の上限値を適正なバックラッシの最大値と最小値の差としました。今回の推定されたバックラッシ増加量は上限値に比較して十分に小さい値であり、良好であると推定できます。
報告No.109-09136 | 分析No.109-001160 | 112-003196 | 潤滑油および対象機器は継続使用可能な状態にあり、保守サイクルおよび手法は問題ないと判断します。但し、油中の水分濃度および汚染度が高いことから、将来的な摩耗進行の有無を確認するためにも傾向監視を継続することが有効です。定期的な分析定期的な分析を実施することにより、データの変化から異常の兆候を早期に発見することが可能となります。今後懸念される凝着摩耗の進行を監視するため、定期的に分析を実施することを推奨します。水分の濃度の調整今後、水分の影響で油槽内に錆が発生し、その影響で摩耗が発生する懸念があるため、水分除去を推奨します。新油との比較による評価を示す粘度、酸価、IRのデータは新油データを基準として評価しています。今回は油名が不明であったため判断できませんでしたが、今後評価する場合は、使用している新油を同時に分析することをご検討下さい。フェログラフィーおよびSOAP/D-SOAPのデータから総合的に解析した結果、継続使用は可能ですが、機器の機能を保持するためにも傾向管理が有用と考えます。フェログラフィー【定量分析：Is値】Is値は異常摩耗の早期発見パラメータのつで、摩耗程度を定量化するために用います。今回のIs値はの乗と、高い値でした。フェログラフィー【定性分析：摩耗粒子および摩耗形態観察】分析結果から比較的多く観察された粒子は、以下の通りでした。シビア粒子・潤滑状態がやや厳しい凝着摩耗により発生。金属潤滑部が局部的に油膜切れを起していると考えられます。フリクションポリマ・局部的に高圧・高温となる場合に発生。観察された摩耗粒子の中でもシビア粒子は、将来的な摩耗の進行に繋がる可能性を示唆しているため、傾向監視が必要と思われます。シビア粒子は、凝着摩耗に分類されます。これらの摩耗粒子は、摺動面で凝着、破断を繰り返し、この過程で生じる移着粒子が成長して摩耗粒子となります。そのため、摺動面では局部的に油膜切れが発生していることを示しています。この状態が継続した場合、摩耗粒子のサイズは徐々に大型化していき、設備の損傷に至る場合がありますので、傾向監視が必要です。Iカップリング発光分光分析【SOAP/D-SOAP】検出された金属元素から発生箇所を推定すると、以下の通りでした。鉄、鉛、銅、ニッケル、錫、亜鉛・軸受等モリブデン・添加剤リン、カルシウム、バリウム、アルミニウム、ナトリウム、マグネシウム・外部混入異物計数汚染度計数汚染度はNAS級以上と当社推奨の管理限界値を超えていました。水分はと当社推奨の管理限界値のを超えていました。今後、水分の影響で油槽内に錆が発生し、その影響で摩耗が発生する懸念があります。潤滑油の劣化状態粘度粘度は汚染度の影響で測定不能でした。酸価は.mgKOH/gでした。IRの結果で、油劣化の兆候を示すカルボン酸の吸収ピークが確認されていないことから、良好と判断します。IRIRの結果、油劣化の兆候を示すカルボン酸の吸収ピークが確認されていないことから、良好と判断します。
報告No.106-4509 報告No.106-4509 | 分析No.106-00259 分析No.106-00260 | 106-00260 | 提供情報にストレーナサイズが不明となっていたため、ストレーナの影響を織り込んだ診断を行う事は出来ないが、使用されているストレーナサイズが一般的に使用される数μmレベルの精密なストレーナであった場合、添加剤が劣化してスラッジ化したものが認められるため、ストレーナ目詰まりの原因となる可能性が考えられた。尚、摩耗粒子の観察結果から、増速機の潤滑状態は良好であると判断できた。分析の結果、重量汚染度がmg/mlと＃－の分の程度であるが、それでも高い値と考えられた。重量汚染度の上昇原因となっている汚染物は、＃－同様に添加剤成分のモリブデン、マグネシウム、亜鉛、リンがスラッジとして析出し、これに摩耗で発生した鉄、銅などが混合して粘性のある劣化物になっていると推定された。これらのことは、異常摩耗の早期発見パラメータである潤滑状態指数はの乗とやや高いものの、摩耗の形態はマイルド摩耗と呼ぶ比較的小さな粒子が大勢を占めること計数汚染度は良好の範囲にあるものの、重量汚染度がmg/mlと高い値を示し、フィルタ表面が茶褐色になっていること油中金属濃度の結果、ギヤやベアリングなどの鉄系材料の摩耗、モリブデン、マグネシウム、亜鉛、リンなどの添加剤の析出が検出されたこと以上のことから判断した。
報告No.109-09136 報告No.112-00632 | 分析No.109-001160 分析No.112-002776 | 112-002776 | 分析の結果、粘度が新油に比較して.％上昇し、当社推奨の管理上限を大きく超えていることがわかりました。酸価と塩基価が正常であることから潤滑油自体の劣化による粘度上昇ではないと判断できます。油名の間違いでなければ、使用機器には適正な粘度を使用することが望ましいことから、可能であれば更油を推奨します。対象設備分析の結果で、油中金属に銅、錫、鉛が検出されました。検出された成分比から、これらの金属はクランクメタル、或いは、コンロッドメタルが摩耗して発生していると推定されました。検出された濃度が低濃度であることから、現在のところ対象設備は継続使用可能な状態にあると判断します。更油本試料油が、油名の相違によるものであれば、適正粘度を使用するという観点から更油が必要です。また、劣化している過程にある場合、粘度は一端上昇し始めると劇的に上昇することもあり、今後は比較的短い周期で傾向監視を実施することが大切です。また、粘度上昇により粘性抵抗が増大して油温も上昇しやすくなり、油劣化の影響で油中の酸成分により金属表面が腐食することがあるため、更油を推奨します。定期的な分析および分析周期の検討トライボ診断では、定期的に分析を実施することにより、データの変化から異常の兆候を早期に発見することが可能となります。また、今回は対象設備の初回分析であるため、あと最低でも回分析を実施し、分析データの変化から今後の分析周期を検討することを推奨します。最適な採油方法本試料油は、機器停止中にオイルパンから採油されているため、分析データが低濃度に出ていると推定されます。正確なデータによる診断を行うためにも、今後の採油は、極力運転中もしくは停止直後の油槽中層部から実施されることを推奨します。はフェログラフィーおよびSOAP-Tの結果から総合的に判断した結果、継続使用は可能ですが、機器の機能を保持するためにも傾向管理が有用と考えます。フェログラフィー【定量分析：Is値】Is値は異常摩耗の早期発見パラメータのつで、摩耗粒子を定量化するために用います。今回のIs値はの乗とやや高い値でした。フェログラフィー【定性分析：摩耗粒子および摩耗形態観察】分析結果から比較的多く観察された摩耗粒子は、以下の通りでした。シビア粒子・潤滑状態がやや厳しい凝着摩耗により発生。金属潤滑部が局部的に油膜切れを起していると考えられます。観察された摩耗粒子の中でもシビア粒子は、注意が必要です。シビア粒子は、凝着摩耗に分類されます。この摩耗粒子は、摺動面で凝着、破断を繰り返し、この過程で生じる移着粒子が成長して摩耗粒子となります。そのため、軌道面では局部的に油膜切れが発生していることを示しています。この状態が継続した場合、摩耗粒子のサイズは徐々に大型化していき、軸受の損傷に至る場合がありますので、傾向監視が必要です。Iカップリング発光分光分析【SOAP-T】検出された金属元素から発生箇所を推定すると、以下の通りでした。鉄、鉛、銅、錫・エンジン部品リン、亜鉛、カルシウム・添加剤バリウム、ナトリウム、マグネシウム、モリブデン・外部混入異物その他の銅を使用した箇所の溶出・摩耗SOAP-Tで銅がppm検出されました。検出された銅が軸受摩耗により発生している場合、軸受の異常摩耗に進展することもあることから、分析周期を短縮して傾向監視を実施して下さい。潤滑油冷却器の配管で摩耗していた場合、配管取付け部に緩みが生じて配管が振動し、継手部が外れたり、亀裂が生じて冷却水の混入にいたる場合があります。亜鉛系添加剤の影響により、潤滑油冷却器の配管で溶出していた場合、ピンホールが発生して冷却水の混入に至る場合があります。今後、油劣化の進行や水分濃度が上昇することに注意が必要です。マグネシウムの検出SOAP-Tでマグネシウムがppm検出されました。ご提供頂いた新油には、マグネシウムが含まれていないことから、異種油が混入したか、または添加剤を投与した可能性が考えられます。現状は、潤滑油の劣化やスラッジの発生等は確認されていないことから、問題はないと思われます。計数汚染度計数汚染度は、NAS級とやや汚染されていました。フィルタ表面の異物観察で金属片、鉄錆、砂等が観察されたことから、汚染度が高い要因は、摩耗と外部混入異物の影響と思われます。粒度分布粒度分布は.～μmの範囲にあり、.μmにピークが確認されました。μm以下の粒子が多いことから、燃焼して発生したすす等であることが分かります。水分、酸価、塩基価、RBOTの各データは良好でした。粘度粘度は、mm/sと新油値mm/sに比較して粘度変化率が+.％となっており、当社推奨の管理限界値である±％を超えていました。潤滑油は、熱の影響を受けて劣化している場合、粘度は、一端上昇し始めると劇的に上昇することもあるため、今後は比較的短い周期で傾向監視を実施することが大切です。粘度の上昇要因は、別紙エンジンオイルの粘度上昇メカニズムをご覧ください。
報告No.109-09136 報告No.112-00092 | 分析No.109-001160 分析No.112-000318 | 112-000318_date120531 | 潤滑油および軸受は継続使用可能な状態にあると判断します。但し、今後も摩耗の進行を傾向監視するため、以下の対策を推奨します。定期的な分析凝着摩耗の進行を監視するため、定期的に分析を実施し、分析データによる摩耗の進行状況を確認することを推奨します。新油との比較による評価を示す粘度、酸価のデータは新油データを基準として評価しています。今回は当社に新油データがなかったためカタログ値で判断しましたが、今後評価する場合は、充填用の新油を同時に分析することをご検討下さい。フェログラフィーIs値は異常摩耗の早期発見パラメータのつで、摩耗粒子を定量化するために用います。今回のIs値はの乗であり、潤滑状態はやや厳しいと判断できます。摩耗粒子の形態で比較的多く観察された粒子は、潤滑状態が正常な場合に発生する摩耗粒子金属潤滑部が局部的に油膜切れを起して発生するシビア粒子でした。これらの摩耗粒子が観察された場合、潤滑部で発生している摩耗形態は、正常なマイルド摩耗潤滑状態がやや厳しい凝着摩耗であることが分かります。Iカップリング発光分光分析【SOAP-T】検出された金属元素は、SOAP-Tの結果表に示すように、鉄、ニッケル、リン、カルシウム、アルミニウム、ナトリウム、モリブデンでした。検出された金属元素から発生箇所を推定すると鉄、ニッケル・軸受等リン、モリブデン・オイル添加剤カルシウム、アルミニウム、ナトリウム・外部混入異物であると思われます。このうち、機械部品が摩耗したと思われる元素はのグループです。計数汚染度は当社推奨の管理限界値に到達していました。フィルタ表面の異物観察で鉄錆、砂等が観察されたことから、汚染度が高い要因は、摩耗と外部混入異物の影響と思われます。水分、酸価、IRの各データは良好でした。尚、粘度は当社にある粘度計の測定範囲を超えているため、測定不能でした。酸価は.mgKOH/gと新油カタログ値のmgKOH/g以下にあり、良好と判断します。
報告No.109-09136 報告No.112-00756 | 分析No.109-001160 分析No.112-003402 | 112-003402 | 分析の結果、潤滑油の劣化はなく、汚染度は良好な範囲にあることから、継続使用可能な状態にあると判断します。減速機分析の結果、分析データには異常の兆候が確認されないため、現時点では減速機の状態は健全であると判断します。尚、現時点では良好な状態にあると判断できますが、分解点検の必要性を検討するには、本分析結果を含めた合計回のデータが健全な範囲にあるかを確認することが必要となることから、今後、回の分析を推奨します。定期的な分析分析の結果、ギヤオイル中の摩耗粒子には、異物混入の影響を受けて発生する切削粒子と、潤滑部の疲労により発生する疲労摩耗粒子が観察されました。これらの摩耗粒子は、設備機器の時間経過に連動して増加する摩耗形態ですが、今後、回のトライボ診断の実施により、その増加率を把握することで、データの変化から異常の兆候を早期に発見することが可能となります。今後懸念される切削摩耗、疲労摩耗の進行を監視するため、定期的に分析を実施することを推奨します。は、すべての項目が正常であり良好と判断します。粘度粘度は.mm/sと、新油値.mm/sに比較して粘度変化率は-.％で、当社推奨の管理限界値である±％以内であり、良好と判断します。水分はppmと当社推奨の管理限界値の以下であり、良好と判断します。酸価は.mgKOH/gと新油値.mgKOH/g以下であり、良好と判断します。IRIRチャートの結果、新油と使用油のスペクトルパターンはほぼ一致し、また、油劣化の兆候を示すカルボン酸の吸収が確認されていないことから、良好と判断します。は、清浄であり良好と判断します。計数汚染度計数汚染度は、NAS級と当社推奨の管理限界値以下にあり、良好と判断します。重量汚染度は.mg/mlでした。光学顕微鏡写真重量汚染度で濾過したフィルタ表面上の夾雑物を光学顕微鏡で観察した結果、金属片、鉄錆、砂等が観察されました。フェログラフィーおよびSOAP-Tの結果からを総合的に判断した結果、当該設備は継続使用が可能であると判断出来ました。但し、摩耗速度が早い切削摩耗が観察されていることから、機器の今後の状態を確認するためにも傾向管理が有用と考えます。フェログラフィー【異常摩耗指数：Is値】Is値は異常摩耗の早期発見パラメータのつで、摩耗粒子を定量化するために用います。今回のIs値はの乗と低い値でした。フェログラフィー【定性分析：摩耗粒子および摩耗形態観察】分析結果から比較的多く観察された粒子は、以下の通りでした。切削粒子・異物や金属表面の微小突起による切削摩耗により発生。疲労摩耗粒子・繰返し応力を受けて発生。フリクションポリマ・局部的に高圧・高温となる場合に発生。観察された摩耗粒子の中でも切削粒子は、将来的な摩耗の進行に繋がる可能性を示唆しているため、傾向監視が必要と思われます。減速機で切削摩耗が発生した場合、減速機内部で使用されている転がり軸受が切削摩耗により生じた軌道面の損傷が起点となって寿命が分の程度に低下することがあることから、切削摩耗には十分注意する必要があります。切削摩耗の発生原因となる混入異物が残留している場合、この異物により切削摩耗が継続して発生する可能性があります。Iカップリング発光分光分析【SOAP-T】検出された金属元素から発生箇所を推定すると、以下の通りでした。鉄、銅、錫、亜鉛・ギヤ、軸受等リン、モリブデン・添加剤カルシウム、ナトリウム、マグネシウム・外部混入異物
報告No.109-09136 報告No.112-00683 | 分析No.109-001160 分析No.112-003151 | 112-003151 | 油の劣化は確認されていないものの、粘度および水分が当社推奨の管理限界値を超えていることから、に対策を示します。対象設備は継続使用可能な状態にあると判断します。但し、将来的な摩耗進行の有無を確認するためにも傾向監視を継続することが有効です。次回点検でピストンリングの点検当該機の油中からカルシウム化合物がやや高い濃度で検出されたため、この化合物がコンロッドメタルやクランクメタルの摩耗を促進させる懸念があります。化合物発生の原因は、ピストンリングの摩耗によって燃焼ガスのシール性が低下し、燃焼ガス中の硫黄分と油中のカルシウム添加剤が反応するためと考えられます。そのため、次回点検では第一にピストンリングの摩耗状態の点検を推奨します。更油使用油は、粘度低下が確認されており、油膜切れなどによる摩耗の発生が懸念されます。さらに、水分濃度が高いことから、金属表面で腐食摩耗が発生し、発生した鉄錆等の粒子が潤滑部に噛み込み摩耗が進行することがありますので、これらの予防処置として更油を推奨します。定期的な分析および分析周期の検討定期的に分析を実施することにより、データの微小な変化から異常の兆候を早期に発見することが可能となります。今後、寿命予測を行うには、今回データを含め少なくとも回の分析データが必要となります。当該機は、年間稼働率が低いことから、採油の機会を検討するのは難しいところがありますが、あと最低でも回分析を実施し、寿命予測を行うと共に分析周期を検討することを推奨します。対象設備の摩耗状態フェログラフィーおよびSOAP-Tのデータから総合的に解析した結果、対象設備は健全であり、継続使用可能と評価できますが、引続きエンジンの機能が保持されていることを確認するためにも、潤滑油診断による傾向管理が有用と考えます。フェログラフィー【定量分析：Is値】Is値は異常摩耗の早期発見パラメータのつで、摩耗程度を定量化するために用います。今回のIs値はの乗とやや高い値でした。フェログラフィー【定性分析：摩耗粒子および摩耗形態観察】分析結果から比較的多く観察された摩耗粒子は、以下の通りでした。赤錆・フレッティングにより発生。黒錆・潤滑状態がやや厳しい凝着摩耗により発生。金属接触が厳しく、且つ、高い摩擦熱が発生していると考えられます。観察された摩耗粒子の中でも、赤錆、黒錆は、注意が必要です。フレッティングの発生要因は、鉄系材料が接合および勘合されたりする部分から発生します。フレッティングによる赤錆が少量発生しても直ちに異常ではありませんが、場合によっては、発生した赤錆が軸受摺動面に噛み込み、摩耗を進行させる場合があります。黒錆は、凝着摩耗に分類されます。これらの摩耗粒子は、摺動面で凝着、破断を繰り返し、この過程で生じる移着粒子が成長して摩耗粒子となります。そのため、摺動面では局部的に油膜切れが発生していることを示しています。この状態が継続した場合、摩耗粒子のサイズは徐々に大型化していき、最終的に軸受の損傷に至る場合があります。Iカップリング発光分光分析【SOAP-T】検出された金属元素から発生箇所を推定すると、以下の通りでした。鉄、鉛、銅、錫・エンジン部品リン、亜鉛、カルシウム、モリブデン・添加剤バリウム、ナトリウム・外部混入異物カルシウムの析出SOAP-Tでカルシウムがppm検出されました。エンジン油中にカルシウム化合物が高い濃度で検出された場合、この化合物がコンロッドメタルやクランクメタル摺動面に噛み込んで摩耗させたり、メタルに埋め込まれて摩耗を促進させたりする原因になるなどの悪影響を生じることが当社の研究結果から判明しています。この影響については、別紙カルシウムの析出をご覧ください。軸受の摩耗SOAP-Tで軸受メタルの主成分である錫が検出されました。潤滑状態が直ちに異常にならないと思われますが、メタル成分が検出されていることからメタルの一部に油膜切れが発生していることの証です。一般に排水機場の稼働率は低稼働率であり、起動停止回数が多い傾向にあるため、本機のメタル成分の増加要因は起動停止時に油膜切れが生じて発生していると推定されます。一定期間経過後に再分析し、傾向監視によるメタルの摩耗状態を確認する必要があると思われます。クランクメタルの摩耗SOAP-Tで鉛がppm、銅がppm検出されたことから、クランクメタルの摩耗が発生していると推定されます。ディーゼルエンジンのクランクメタルは積層構造になっており、クランクメタルの最表面はホワイトメタル層が存在し、その下にニッケル層、さらにその下には銅と鉛の合金であるケルメット層が存在します。ディーゼルエンジンのメタルは、設計上、油膜が正常に形成される流体潤滑が基本であることから、通常の使用においては摩耗しにくいと思われますが、メタルの潤滑部に流体潤滑になりにくい部分が発生するとメタル表面の軟質金属部が摩耗しメタル部のすぐ下のニッケル部まで摩耗し始め、ホワイトメタル層の主成分である錫や鉛、そしてメタルの第二層のニッケルやバックメタルの銅が検出されます。今後、摩耗が進行した場合、軸受が焼付を起こす可能性があるため、注意が必要です。その他の銅を使用した箇所の溶出・摩耗潤滑油系統内で銅を使用している箇所は、潤滑油冷却器の配管などが考えられます。この箇所で溶出・摩耗が発生する場合は以下のことが考えられます。潤滑油冷却器の配管で摩耗していた場合、配管取付け部に緩みが生じて配管が振動し、継手部が外れたり、亀裂が生じて冷却水の混入にいたる場合があります。亜鉛系添加剤の影響により、潤滑油冷却器の配管で溶出していた場合、ピンホールが発生して冷却水の混入に至る場合があります。今後、油劣化の進行や水分濃度が上昇することに注意が必要です。計数汚染度計数汚染度は、NAS級以上と汚染されていました。重量汚染度は、mg/mlでした。光学顕微鏡写真重量汚染度で濾過したフィルタ表面上の夾雑物を光学顕微鏡で観察した結果、金属片、鉄錆、カルシウム化合物等が観察されました。粘度、水分は当社推奨の管理限界値を超えていました。粘度粘度は、.mm/sと新油値mm/sに比較して、粘度変化率は-.％で、当社推奨の管理限界値である±％を超えていました。粘度が低下した場合、潤滑部で油膜切れが発生し、摩耗の進行に繋がることが懸念されます。ディーゼルエンジンオイルの粘度低下は、別紙エンジンオイルの粘度低下メカニズムを御覧下さい。水分は、と当社推奨の管理限界値のを超えていました。今後、水分の影響でエンジン内部に錆が発生し、その影響で摩耗が発生する懸念があります。酸価は、mgKOH/gと新油値mgKOH/g以下であり、良好と判断します。塩基価は、mgKOH/gと当社推奨の管理限界値である.mgKOH/g以上であり、良好と判断します。IRIRチャートの結果、新油と使用油のスペクトルパターンはほぼ一致し、また、油劣化の兆候を示すカルボン酸の吸収ピークが確認されていないことから、良好と判断します。
報告No.109-09136 報告No.114-00079 | 分析No.109-001160 分析No.114-000236 | 114-000236 | 潤滑油は、劣化は確認されなかったものの、重量汚染度が.mg/mlと高い値でした。汚染度が高いのは、機器停止中に油中粒子が沈降することで高濃度となるドレン部分から採油している影響や、潤滑油に添加されている固体潤滑剤であるモリブデンの影響と考えられます。一方では、油中金属濃度分析の結果では、固体粒子成分の鉄がを超えており、この鉄分が潤滑部に噛み込むことにより、摩耗を促進させる可能性があります。念のため、傾向監視が必要と思われます。軸受は継続使用可能な状態にあると判断します。但し、今後の摩耗推移を確認するためにも傾向監視を継続することが有効です。定期的な分析今後の切削摩耗、疲労摩耗の推移を監視するため、定期的に分析を実施することを推奨します。最適な採油方法本試料油は、機器停止中にドレンから採油されているため、別紙油中粒子の沈降の影響に示すように、油中粒子が油槽底部に沈降し、分析データが高濃度に出ている可能性があります。正確なデータによる診断を行うためにも、今後の採油は、停止直後に実施されることを推奨します。異常摩耗の早期発見のパラメータであるIs値はレベルとやや高い値でした。また、潤滑部の摩耗が認められたため、定期的に潤滑油分析を実施し、摩耗推移を監視することが有用と考えます。フェログラフィーで観察された代表的な粒子は、以下の通りです。正常な摩耗粒子・潤滑状態が正常なマイルド摩耗により発生。切削粒子・異物や金属表面の微小突起による切削摩耗により発生。疲労摩耗粒子・繰返し応力による金属疲労で発生。大型化するとフレーキングの発生が懸念されます。切削粒子は、摩擦面が将来的に異常摩耗へ進展する可能性を示唆しているため、傾向監視が有用と思われます。詳細は、別紙傾向監視が必要な摩耗粒子をご覧ください。計数汚染度はNAS級と当社推奨の管理限界値以下にあり、良好であるものの、重量汚染度が.mg/mlと高い値でした。D-SOAPで油の添加剤成分であるリン、モリブデンが検出され、フィルタ表面残渣に金属片、粘ちょう物、砂等が観察されたことから、汚染度が高い要因は、摩耗とスラッジ、そして外部混入異物の影響と思われます。粘度、水分、酸価、IRの各データは良好です。
報告No.109-09136 報告No.113-00039 | 分析No.109-001160 分析No.113-000108 | 113-000108 | 油の劣化は確認されていないものの、汚染度が高いことから、以下の対策を推奨します。軸受は継続使用可能な状態にあると判断します。但し、将来的な摩耗進行の有無を確認するためにも傾向監視を継続することが有効です。更油および油槽内の清掃潤滑油が汚染されていることから、油槽内は汚染されていると思われます。更油をする際には、油槽内を清掃し、更油する新油もNAS級程度の清浄な潤滑油を更油することを推奨します。定期的な分析定期的な分析を実施することにより、データの変化から異常の兆候を早期に発見することが可能となります。今後懸念される摩耗の進行を監視するため、定期的に分析を実施することを推奨します。はフェログラフィーおよびSOAP-Tの結果から総合的に判断した結果、継続使用は可能ですが、今後の機器の機能を確認するためにも傾向管理が有用と考えます。フェログラフィー【定量分析：Is値】Is値は異常摩耗の早期発見パラメータのつで、摩耗程度を定量化するために用います。今回のIs値はの乗と高い値でした。フェログラフィー【定性分析：摩耗粒子および摩耗形態観察】分析結果から観察された代表的な摩耗粒子は、以下の通りでした。鉄錆、砂等・外部から混入したと考えられます。Iカップリング発光分光分析【SOAP-T】検出された金属元素から発生箇所を推定すると、以下の通りでした。鉄、銅、錫、亜鉛・軸受等リン、モリブデン・添加剤カルシウム、バリウム、アルミニウム、ケイ素、ナトリウム、ホウ素・外部混入異物亜鉛を使用した箇所の溶出・摩耗SOAP-Tの結果、亜鉛がppm検出されました。亜鉛を使用した箇所の溶出・摩耗が発生していると思われます。亜鉛メッキ等であった場合、耐食性が低下して腐食に進展することが懸念されます。計数汚染度はNAS級以上と当社推奨の管理限界値を超えていました。フィルタ表面の異物観察で粘ちょう物、金属片、砂等、そして、炭素の微粒子が観察されたことから、汚染度が高い要因は、摩耗とスラッジ、そして外部混入異物の影響と思われます。粘度、水分、酸価、IRの各データは良好でした。
報告No.106-6023 報告No.106-4556 | 分析No.106-00388 分析No.106-01828 | 106-01828 | トライボ診断の結果、増速機は継続使用可能な状態にあると判断できるものの、スラッジや摩耗粒子の増加が確認されており、ストレーナの目詰まり発生に注意が必要である。分析の結果、前回に比較して重量汚染度がmg/mlから変化はないものの高い値を示していた。重量汚染度の高い原因となっている汚染物は、添加剤成分のモリブデン、マグネシウム、亜鉛、リンがスラッジとして析出し、これに摩耗で発生した鉄、銅などが混合して粘性のあるスラッジになっていると推定された。これらのことは、異常摩耗の早期発見パラメータである潤滑状態指数はの乗とやや高いものの、摩耗の形態はマイルド摩耗と呼ぶ比較的小さな粒子が大勢を占めること計数汚染度は良好の範囲にあるものの、重量汚染度がmg/mlと高い値を示し、フィルタ表面が茶褐色になっていること油中金属濃度の結果、ギヤやベアリングなどの鉄系材料の摩耗、モリブデン、マグネシウム、亜鉛、リンなどの添加剤の析出が検出されたこと以上のことから判断した。
報告No.109-09136 報告No.113-00286 | 分析No.109-001160 分析No.113-001142 | 113-001142_date131105 | 潤滑油の劣化は確認されなかったものの、油中の汚染度がやや高いことから、異物の影響で将来的に、摩耗が進行することが懸念されることからに示す対策を推奨します。減速機減速機は継続使用可能な状態にあると判断します。但し、摩耗粒子の形態観察で疲労摩耗粒子が比較的多く観察されたことから、今後の摩耗進行の有無を確認するためにも傾向監視を継続することが有効です。定期的な分析今後懸念される疲労摩耗の進行を監視するため、定期的に分析を実施することを推奨します。フェログラフィーおよびSOAP-Tのデータから総合的に解析した結果、継続使用は可能ですが、今後の機器の機能を確認するためにも傾向管理が有用と考えます。フェログラフィー【定量分析：Is値】Is値は異常摩耗の早期発見パラメータのつで、摩耗程度を定量化するために用います。今回のIs値はの乗と、やや高い値でした。フェログラフィー【定性分析：摩耗粒子および摩耗形態観察】分析結果から観察された代表的な粒子は、以下の通りでした。疲労摩耗粒子・繰返し応力を受けて発生。Iカップリング発光分光分析【SOAP-T】検出された金属元素から発生箇所を推定すると、以下の通りでした。鉄、クロム、錫、亜鉛・ギヤ、軸受等リン・添加剤錫、カルシウム、アルミニウム、ナトリウム、モリブデン・外部混入異物亜鉛を使用した箇所の溶出・摩耗SOAP-Tの結果、亜鉛がppm検出されました。亜鉛を使用した箇所の溶出・摩耗が発生していると思われます。亜鉛メッキ等であった場合、耐食性が低下して腐食に進展することが懸念されます。計数汚染度はNAS級と、当社推奨の管理限界値以下であるものの、やや高い値でした。SOAP-Tで油の添加剤成分であるリンが検出され、フィルタ表面の異物観察で表面が茶褐色であり、粘ちょう物、金属片、鉄錆、砂等が観察されたことから、汚染度が高い要因は、スラッジ、摩耗、外部混入異物の影響と思われます。潤滑油の劣化状態粘度、水分、酸価、IRの各データは良好でした。
報告No.109-09136 報告No.110-00392 前報で確認された循環ポンプの転がり軸受が損傷した際に発生した500μｍサイズの大型の摩耗粒子は、200メッシュのストレーナーに捕捉されているため、本試料からは観察されていませんが、転がり軸受の疲労進展過程で確認される40μｍサイズの摩耗粒子は確認されました。 | 分析No.109-001160 分析No.110-001770・1771 | 110-001770_1771 | 金属元素と濃度の分析は、試料油を以上の高温で発光させ、その光を分光器で分光し、分光によって得られた光の強度と金属固有の波長とから元素を特定するIカップリング発光分光分析法を用います。また摩耗状態は、SOAP-T法により求めた金属成分と濃度にフェログラフィー法による摩耗粒子分析とを加味して総合的に評価しますが、摩擦面の摩耗機構と摩耗状態の判断は摩耗粒子の形態と、異常摩耗の早期発見パラメータであるIs値により判断します。Iカップリング発光分光分析供試のギヤ油を分析した結果、検出された金属はSOAPの結果表に示すように、鉄、銅、錫、リン、亜鉛、カルシウム、ケイ素、ナトリウムでした。これらの検出された金属元素から発生箇所を推定すると、鉄、銅、錫・ギヤ歯面、軸受等リン・オイル添加剤亜鉛、カルシウム、ケイ素、ナトリウム・外部混入異物であると思われます。このうち、機械部品が摩耗したと思われる元素はのグループです。フェログラフィー摩耗粒子と摩耗形態分析結果から観察された粒子は、潤滑状態が正常な場合に発生する摩耗粒子金属潤滑部が局部的に油膜切れを起して発生するシビア粒子繰返し応力を受けて発生する疲労摩耗粒子異物の切削作用で発生する切削粒子でした。潤滑部では、正常なマイルド摩耗、やや厳しい摩耗形態の凝着摩耗、疲労による疲労摩耗、そして異物による切削摩耗が発生していることが分かりました。潤滑状態異常摩耗の早期発見パラメータとして摩耗粒子を定量化して評価するフェログラフィーのIs値は、試料共にやや厳しい潤滑状態であるの乗となっていました。電子顕微鏡・X線分析油中金属粒子の組成を調べた結果、試料の写真の測定No.に示す通り、鉄、クロム、マンガンを含むμmサイズのベアリング軌道面または転動面で発生した摩耗粒子が確認されました。これ以外にも、試料の写真の測定No.に示すμmサイズのベアリングから発生した摩耗粒子も確認されました。一方、試料の写真の測定No.は、鉄、クロム、マンガン、モリブデンを含む粒子が観察され、減速機のギヤ材質のSCMと一致したことから、ギヤ歯面の摩耗により発生した摩耗粒子であることがわかりました。汚染度試料の計数汚染度はNAS級と汚染されていました。フィルタ表面の異物観察で金属片、鉄錆等が観察されたことから、汚染度が高い要因は、摩耗粒子、外部混入異物の影響と思われます。試料の計数汚染度はNAS級と清浄でした。粒度分布試料の粒度分布は.～.μmの範囲にあり、.μmにピークが確認されました。試料の粒度分布は.～μmの範囲にあり、.μmにピークが確認されました。ギヤの摩耗状態ギヤ歯面から発生した摩耗粒子は、比較的サイズが小さく、正常な摩耗形態であるマイルド摩耗が支配的であることから、ギヤ歯面の潤滑状態は良好であり、継続使用可能と判断します。減速機内部の転がり軸受SEMおよびXMAの結果から、転がり軸受の軌道面や転動面から発生したと思われるμm以下の摩耗粒子が確認されました。本試料で観察されたμmサイズの摩耗粒子は、メッシュのストレーナを通過してしまうため、循環ポンプの転がり軸受から発生したのか、減速機内の転がり軸受から発生したのか判定することはできませんでした。発生源の特定今回観察された転がり軸受の疲労進展過程で発生した摩耗粒子の発生源を特定することは困難であるため、以下の対策を提案します。減速機を更油、濾過などにより清浄な状態にする。初期データを収集する。一定時間運転後採油を実施し、転がり軸受摩耗粒子の増減を確認するこれにより、今回同様の疲労進展過程の摩耗粒子が確認された場合は、分解点検の実施を推奨します。なお、上記の一定時間とは、減速機の回転数から求めることができますので、可能であれば、ご提供下さい。仮に減速機入力側の回転数がrpmで、出力側がrpmと仮定すると、概算では時間となりました。バックラッシトライボ診断では、バックラッシの増加量を分析結果から計算できますので、今後傾向管理を行う場合は、今回ご提供いただいた情報に加えて、モジュール、歯数、歯幅をお知らせ下さい。バックラッシの増加量から点検の要否を評価いたします。
|  | 113-000634 | 対象設備は継続使用可能な状態にあると判断します。但し、粘度が上昇し、水分濃度が若干高いため、以下の対策を推奨します。継続分析粘度は、一端上昇し始めると劇的に上昇することもあるため、今後は比較的短い周期で傾向監視を実施することが大切です。継続的な分析を推奨します。水分濃度の調整発錆予防のため、遠心分離機による水分除去や部分更油による水分濃度の相対的低下を推奨します。摩耗進行の監視クランクメタル、ピストンリングなどの摩耗の進行を監視するために、定期的に分析を実施し、進行状況を確認されることを推奨します。はフェログラフィーおよびSOAPの結果から総合的に判断した結果、継続使用は可能ですが、今後の機器の機能を確認するためにも傾向管理が有用と考えます。フェログラフィー【定量分析：Is値】Is値は異常摩耗の早期発見パラメータのつで、摩耗程度を定量化するために用います。前回に比較してIs値はの乗から変化なく、低い値でした。フェログラフィー【定性分析：摩耗粒子および摩耗形態観察】分析結果から観察された代表的な粒子は、以下の通りでした。正常な摩耗粒子・潤滑状態が正常なマイルド摩耗により発生。Iカップリング発光分光分析【SOAP】検出された金属元素から発生箇所を推定すると、以下の通りでした。鉄、鉛、銅、ニッケル、錫・エンジン部品リン、亜鉛、カルシウム、マグネシウム、モリブデン・添加剤アルミニウム・外部混入異物銅を使用した箇所の溶出・摩耗SOAPの結果、前回同様に銅がppm検出されたことから、銅を使用した箇所の溶出・摩耗が発生していると思われます。亜鉛系添加剤を使用している潤滑油で銅が検出される場合、潤滑系統内でこれらの金属が亜鉛系添加剤の影響により溶出することが知られています。今回の検出は、この溶出と摩耗との双方によるものと考えられます。今後、別紙鉱油の酸化に対する金属触媒の影響に示すように濃度の増加に伴い酸化速度が速まる可能性があります。前回同様に塩基価は良好でした。粘度粘度は、mm/sと新油値のmm/sに比較して粘度変化率が+.％となっており、当社推奨の管理限界値である±％を超えていました。粘度の上昇要因は、別紙エンジンオイルの粘度上昇メカニズムをご覧ください。水分はと当社推奨の管理限界値を超えていました。今後、水分の影響で機関内に錆が発生し、その影響で摩耗が発生する懸念があります。
報告No.109-09136 | 分析No.109-001160 | 112-003202 | 潤滑油および対象機器は継続使用可能な状態にあり、保守サイクルおよび手法は問題ないと判断します。但し、油中の汚染度が高いことから、将来的な摩耗進行の有無を確認するためにも傾向監視を継続することが有効です。定期的な分析定期的な分析を実施することにより、データの変化から異常の兆候を早期に発見することが可能となります。今後懸念される疲労摩耗の進行を監視するため、定期的に分析を実施することを推奨します。更油および油槽内の清掃油中の汚染度が高いことから、摩耗粒子や異物等が軸受軌道面に噛み込むことによる摩耗の進行が懸念されるため、可能であれば更油および油槽内の清掃を推奨します。新油との比較による評価を示す粘度、酸価、IRのデータは新油データを基準として評価しています。今回は油名が不明であったため判断できませんでしたが、今後評価する場合は、使用している新油を同時に分析することをご検討下さい。最適な採油方法本試料油は、機器停止中にドレンから採油されているため、分析データが高濃度に出ていると推定されます。正確なデータによる診断を行うためにも、今後の採油は、極力運転中もしくは停止直後の油槽中層部から実施されることを推奨します。フェログラフィーおよびSOAP/D-SOAPのデータから総合的に解析した結果、継続使用は可能ですが、機器の機能を保持するためにも傾向管理が有用と考えます。フェログラフィー【定量分析：Is値】Is値は異常摩耗の早期発見パラメータのつで、摩耗程度を定量化するために用います。今回のIs値はの乗と、高い値でした。フェログラフィー【定性分析：摩耗粒子および摩耗形態観察】分析結果から比較的多く観察された粒子は、以下の通りでした。疲労摩耗粒子・繰返し応力を受けて発生。鉄錆、砂等・外部から混入したと考えられます。Iカップリング発光分光分析【SOAP/D-SOAP】検出された金属元素から発生箇所を推定すると、以下の通りでした。鉄、鉛、銅、アンチモン、ニッケル、錫・軸受等モリブデン・添加剤リン、カルシウム、バリウム、アルミニウム、ケイ素、ナトリウム・外部混入異物計数汚染度計数汚染度はNAS級以上と当社推奨の管理限界値を超えていました。水分はと当社推奨の管理限界値の以下にあり、良好と判断します。潤滑油の劣化状態粘度粘度はmm/sと新油カタログ値.mm/sに比較して、粘度変化率は-％であり、当社推奨の管理限界値である±％以内にあり、良好と判断します。酸価は.mgKOH/gでした。IRの結果で、油劣化の兆候を示すカルボン酸の吸収ピークが確認されていないことから、良好と判断します。IRIRの結果、油劣化の兆候を示すカルボン酸の吸収ピークが確認されていないことから、良好と判断します。
|  | 113-001386 | 分析の結果、潤滑油の劣化はなく、汚染度は良好な範囲にあることから、継続使用可能と判断します。減速機減速機は継続使用可能な状態であるため、分解点検の必要はないと判断します。但し、将来的な摩耗進行の有無を確認するためにも傾向監視を継続することが有効です。尚、バックラッシ増加量の評価をした結果、上限値に比較して十分低い値であり、余寿命は約時間と推定されました。但し、今回の計算は仮定に基づいて行っているため、参考値としてお考え下さい。定期的なトライボ診断実施定期的な分析を実施することにより、データの変化から異常の兆候を早期に発見することが可能となります。今後懸念される切削摩耗、疲労摩耗の進行を監視するため、定期的なトライボ診断の実施を推奨します。は良好でした。粘度粘度は、mm/sと、新油値の.mm/sに比較して粘度変化率が-％となり、当社推奨の管理限界値である±％以内であり、良好と判断します。水分はppmと当社推奨の管理限界値以下であり、良好と判断します。酸価・IR酸価劣化の進行度は、酸価およびIRの結果から総合的に判断します。酸価は、.mgKOH/gと新油値.mgKOH/g以下であり、IRの結果で油劣化の兆候を示すカルボン酸の吸収が確認されていないことから、油は劣化していないと判断します。は良好でした。計数汚染度計数汚染度はNAS級と当社推奨の管理限界値NAS級以下であり、良好と判断します。重量汚染度はmg/mlでした。光学顕微鏡写真重量汚染度で濾過したフィルタ表面上の夾雑物を光学顕微鏡で観察した結果、フィルタ表面が茶褐色であり、金属片、スラッジ、鉄錆、砂等が観察されました。はフェログラフィーおよびSOAP-Tの結果から総合的に判断した結果、継続使用は可能ですが、今後の機器の機能を確認するためにも傾向管理が有用と考えます。フェログラフィー【定量分析：Is値】Is値は異常摩耗の早期発見パラメータのつで、摩耗粒子を定量化するために用います。今回のIs値は、の乗と低い値でした。フェログラフィー【定性分析：摩耗粒子および摩耗形態観察】分析結果から観察された代表的な粒子は、以下の通りでした。正常な摩耗粒子・潤滑状態が正常なマイルド摩耗により発生。切削粒子・異物や金属表面の微小突起による切削摩耗により発生。疲労摩耗粒子・繰返し応力を受けて発生。観察された摩耗粒子の中でも切削粒子は、将来的な摩耗の進行に繋がる可能性を示唆しているため、傾向監視が必要と思われます。減速機で切削摩耗が発生した場合、減速機内部で使用されている転がり軸受が切削摩耗により生じた軌道面の損傷が起点となって寿命が分の程度に低下することがあることから、切削摩耗には十分注意する必要があります。切削摩耗の発生原因となる混入異物が残留している場合、この異物により切削摩耗が継続して発生する可能性があります。Iカップリング発光分光分析【SOAP-T】検出された金属元素から発生箇所を推定すると、以下の通りでした。鉄、鉛、銅、アンチモン、錫、亜鉛・ギヤ歯面、軸受等リン、モリブデン・添加剤カルシウム、アルミニウム、ケイ素、ナトリウム、マグネシウム・外部混入異物SOAP-Tの結果、亜鉛がppm検出されました。亜鉛を使用した箇所の溶出・摩耗が発生していると思われます。亜鉛メッキ等であった場合、耐食性が低下して腐食に進展することが懸念されます。バックラッシ検出された鉄濃度を基にバックラッシ増加量の計算を行いました。その結果、今回検出された鉄がギヤ歯面から、平均的に摩耗して発生していたと仮定した場合、バックラッシの増加量は以下の通りと推定されます。表バックラッシ増加量接触箇所 バックラッシ増加量上限値 バックラッシ増加量 内歯車-遊星歯車 . 約. 遊星歯車-太陽歯車 . 約. バックラッシの初期値が不明であるため、増加量の上限値を適正なバックラッシの最大値と最小値の差としました。今回の推定されたバックラッシ増加量は上限値に比較して十分に小さい値であり、良好であると推定できます。バックラッシの増加量を基に余寿命を計算したところ、上限値に達する稼働時間は約時間後と推定されました。但し、今回の計算は仮定に基づいて行っているため、参考値としてお考え下さい。
|  | 113-000862 | 潤滑油の劣化はないものの、汚染度が高い値でした。今後、油中の異物がギヤ歯面や軸受軌道面に噛み込み、摩耗が進行することが懸念されます。減速機減速機は継続使用可能であるため、分解点検の必要はないと判断します。但し、亜鉛を使用した箇所の摩耗が懸念されるため、傾向監視を継続することが有効です。また、検出された鉄濃度からバックラッシの増加量を計算しました。鉄がギヤ歯面から発生しているとした場合、仮定に基づく計算であるため参考値となりますが、ギヤのバックラッシ増加量は最も厳しい部分で約.μmと推定されました。上限値に比較して十分に小さい値であるため、継続使用に問題はないと考えられます。この増加量を基に、バックラッシの上限値に到達する時間を推定すると、バックラッシの上限値である.μmに到達するのは、時間後であることが分かりました。但し、この結果は、減速機の情報を仮定しているため、参考値としてお考え下さい。更油油中の汚染度が高いことから、摩耗粒子や異物等がギヤ歯面や軸受軌道面に噛み込むことによる摩耗の進行が懸念されるため、更油を推奨します。定期的な分析定期的な分析を実施することにより、データの変化から異常の兆候を早期に発見することが可能となります。今後懸念される切削摩耗、疲労摩耗の進行を監視するため、定期的に分析を実施することを推奨します。粘度粘度は.mm/sと新油値mm/sに比較して、粘度変化率は-％で、当社推奨の管理限界値である±％以内にあり、良好と判断します。水分はppmと当社推奨の管理限界値の以下であり、良好と判断します。酸価・IR酸価劣化の進行度は、酸価およびIRの結果から総合的に判断します。酸価は.mgKOH/gと新油値.mgKOH/g以上にあるものの、IRチャートの結果、cm-付近に油劣化の兆候を示すカルボン酸の吸収ピークが確認されていないことから、良好と判断します。計数汚染度はNAS級と当社推奨の管理限界値に到達していました。フィルタ表面の異物観察で、金属片、鉄錆、砂等が観察されたことから、汚染度が高い要因は、摩耗と外部混入異物の影響と思われます。はフェログラフィーおよびSOAP-Tの結果から総合的に判断した結果、継続使用は可能ですが、今後の機器の機能を確認するためにも傾向管理が有用と考えます。フェログラフィー【定量分析：Is値】Is値は異常摩耗の早期発見パラメータのつで、摩耗粒子を定量化するために用います。今回のIs値はの乗と低い値でした。フェログラフィー【定性分析：摩耗粒子および摩耗形態観察】分析結果から観察された代表的な粒子は、以下の通りでした。切削粒子・異物や金属表面の微小突起による切削摩耗により発生。疲労摩耗粒子・繰返し応力を受けて発生。鉄錆、砂等・外部から混入したと考えられます。観察された摩耗粒子の中でも切削粒子は、将来的な摩耗の進行に繋がる可能性を示唆しているため、傾向監視が必要と思われます。減速機で切削摩耗が発生した場合、減速機内部で使用されている転がり軸受が切削摩耗により生じた軌道面の損傷が起点となって寿命が分の程度に低下することがあることから、切削摩耗には十分注意する必要があります。切削摩耗の発生原因となる混入異物が残留している場合、この異物により切削摩耗が継続して発生する可能性があります。Iカップリング発光分光分析【SOAP-T】検出された金属元素から発生箇所を推定すると、以下の通りでした。鉄、鉛、銅、ニッケル、錫、亜鉛・ギヤ、軸受等リン・添加剤カルシウム、アルミニウム、ナトリウム、モリブデン・外部混入異物亜鉛を使用した箇所の溶出・摩耗SOAP-Tで亜鉛がppm検出されました。亜鉛を使用した箇所の溶出・摩耗が発生していると思われます。亜鉛メッキ等であった場合、耐食性が低下して腐食に進展することが懸念されます。バックラッシ減速機に関する情報がなかったため、烏江号ポンプ減速機の仕様と同じで遊星歯車機構であると仮定しました。遊星歯車は、太陽歯車、内歯車、そして遊星歯車から構成されています。遊星歯車の数は、～個程度が一般的です。仮に個とした場合、遊星歯車と内歯車、遊星歯車と太陽歯車の接触点は合計で箇所となります。今回は、遊星歯車の数をと仮定し、この部分のバックラッシを求めました。その結果、平均的に摩耗が発生していたと仮定した場合、バックラッシの増加量は以下の通りと推定されます。表バックラッシ増加量接触箇所 バックラッシ増加量上限値 バックラッシ増加量 内歯車-遊星歯車 . 約. 遊星歯車-太陽歯車 . 約. バックラッシの初期値が不明であるため、増加量の上限値を適正なバックラッシの最大値と最小値の差としました。今回の推定されたバックラッシ増加量は上限値に比較して十分に小さい値です。但し、今回の計算は仮定に基づいて行っているため、参考値としてお考え下さい。
報告No.109-09136 | 分析No.109-001160 | 112-002801 | 油の酸価上昇が確認され、水分濃度が高いことから、以下の対策を推奨します。対象設備は継続使用可能な状態にあると判断します。但し、将来的な摩耗進行の有無を確認するためにも傾向監視を継続することが有効です。更油油中の水分が高いことから、油膜を正常に形成できない可能性があり、また腐食摩耗から発生した鉄錆等により摩耗が促進される懸念があるため、更油を推奨します。定期的な分析今後懸念される凝着摩耗や疲労摩耗の進行を監視するため、定期的に分析を実施することを推奨します。新油との比較による評価を示す粘度、酸価のデータは新油データを基準として評価しています。今回は油名が不明であったため評価できませんでしたが、今後評価する場合は、使用している新油を同時に分析することをご検討下さい。はフェログラフィーおよびSOAP-Tの結果から総合的に判断した結果、継続使用は可能ですが、機器の機能を保持するためにも傾向管理が有用と考えます。フェログラフィー【定量分析：Is値】水分が高すぎるため、Is値による定量評価はできませんでした。フェログラフィー【定性分析：摩耗粒子および摩耗形態観察】分析結果から比較的多く観察された粒子は、以下の通りでした。シビア粒子・潤滑状態がやや厳しい凝着摩耗により発生。金属潤滑部が局部的に油膜切れを起していると考えられます。疲労摩耗粒子・繰返し応力を受けて発生。赤錆・金属表面が酸化により剥がれ落ちやすくなる腐食摩耗により発生。黒錆・潤滑状態がやや厳しい凝着摩耗により発生。金属接触が厳しく、且つ、高い摩擦熱が発生していると考えられます。鉄錆、砂、樹脂等・外部から混入したと考えられます。観察された摩耗粒子の中でもシビア粒子、黒錆は、将来的な摩耗の進行に繋がる可能性を示唆しているため、傾向監視が必要と思われます。シビア粒子、黒錆は、凝着摩耗に分類されます。この摩耗粒子は、ギヤ歯面や軸受軌道面で凝着、破断を繰り返し、この過程で生じる移着粒子が成長して摩耗粒子となります。そのため、ギヤ歯面や軸受軌道面では局部的に油膜切れが発生していることを示しています。この状態が継続した場合、摩耗粒子のサイズは徐々に大型化していき、設備の損傷に至る場合がありますので、傾向監視が必要です。Iカップリング発光分光分析【SOAP-T】検出された金属元素から発生箇所を推定すると、以下の通りでした。鉄、鉛、銅、クロム、錫、亜鉛・ギヤ、軸受等リン・添加剤カルシウム、バリウム、アルミニウム、ナトリウム、モリブデン・外部混入異物重量汚染度はmg/mlと汚染されていました。水分の混入が多すぎたため、粘度、水分は測定不能でした。酸価は油名が不明であったため、新油データとの比較ができず評価できませんでした。潤滑油および設備の劣化比較と傾向はフェログラフィーおよびSOAP-Tの結果から総合的に判断した結果、前回同様に傾向管理が必要な状態にあると考えられます。フェログラフィー【定量分析：Is値】水分が高すぎるため、Is値による定量評価はできませんでした。フェログラフィー【定性分析：摩耗粒子および摩耗形態観察】前回同様に鉄錆、砂、樹脂等が比較的多く観察されました。また今回はシビア粒子、疲労摩耗粒子が比較的多く観察されました。Iカップリング発光分光分析【SOAP-T】前回と比較して鉄がppmから.ppmに増加していました。計数汚染度は、水分の影響で測定不能でした。水分の混入が多すぎたため、粘度、水分は測定不能でした。酸価は前回に比較して.mgKOH/gから.mgKOH/gに上昇していることから、油劣化が進行している可能性があります。今後はIRの分析を追加し、劣化傾向を監視することを推奨します。
報告No.109-09136 報告No.112-00589 | 分析No.109-001160 分析No.112-002473 | 112-002473_date130409 | 分析の結果、潤滑油の劣化は確認されていないことから、継続使用可能な状態にあると判断します。但し、油中の汚染度が高く、汚染物が軌道面に噛み込み摩耗が進行することが懸念されるため、以下の対策を推奨します。軸受分析の結果、軸受は継続使用可能な状態にあると判断します。但し、疲労摩耗が発生しており、今後も摩耗の進行を傾向監視するため、以下の対策を推奨します。更油および油槽内の清掃潤滑油が汚染されていることから、油槽内は汚染されていると思われますので、更油と油槽内の清掃を推奨します。更油する際には、新油もNAS級程度の清浄な潤滑油を更油することを推奨します。定期的な分析定期的に分析を実施することにより、データの変化から異常の兆候を早期に発見することが可能となります。また、今回は対象設備の初回分析であるため、あと最低でも回分析を実施し、分析データの変化から今後の分析周期を検討することを推奨します。今後、疲労摩耗の進行が懸念されるため、出来るだけ早めに回目の分析を実施することを推奨します。は、劣化はなく良好と判断します。粘度粘度は、.mm/sと新油値.mm/sに比較して、粘度変化率は-.％で、当社推奨の管理限界値である±％以内であり、良好と判断します。水分は、ppmと当社推奨の管理限界値の以下であり、良好と判断します。酸価は、.mgKOH/gと新油値.mgKOH/g以下であり、良好と判断します。IRIRチャートの結果、新油と使用油のスペクトルパターンはほぼ一致し、また、油劣化の兆候を示すカルボン酸の吸収が確認されていないことから、良好と判断します。計数汚染度、重量汚染度は共に、当社推奨の管理限界値を超えており、油中の汚染度は高い値でした。計数汚染度計数汚染度は、NAS級以上と当社推奨の管理限界値NAS級を超えていました。重量汚染度は、mg/mlと当社推奨の管理限界値mg/mlを超えていました。光学顕微鏡写真重量汚染度で濾過したフィルタ表面上の夾雑物を光学顕微鏡で観察した結果、金属片、鉄錆、砂等が観察されました。はフェログラフィーおよびSOAP-Tの結果から総合的に判断した結果、継続使用は可能ですが、機器の機能を保持するためにも傾向管理が有用と考えます。フェログラフィー【異常摩耗指数：Is値】Is値は異常摩耗の早期発見パラメータのつで、摩耗粒子を定量化するために用います。今回のIs値はの乗と高い値でした。フェログラフィー【定性分析：摩耗粒子および摩耗形態観察】観察された摩耗粒子は、以下の通りでした。正常な摩耗粒子・潤滑状態が正常なマイルド摩耗により発生。疲労摩耗粒子・繰返し応力を受けて発生。フリクションポリマ・局部的に高圧・高温となる場合に発生。赤錆・外部から混入したと考えられます。Iカップリング発光分光分析【SOAP-T】検出された金属元素から発生箇所を推定すると、以下の通りでした。鉄、亜鉛・軸受等リン・添加剤カルシウム、バリウム、ナトリウム、モリブデン・外部混入異物
報告No.106-6023 報告No.106-4556 | 分析No.106-00388 分析No.106-01575 | 106-01575 | トライボ診断の結果、増速機は継続使用可能な状態にあると判断できるものの、スラッジや摩耗粒子の増加が確認されており、ストレーナの目詰まり発生に注意が必要である。分析の結果、前回に比較して重量汚染度が.mg/mlからmg/mlに上昇して高い値を示していた。重量汚染度の上昇原因となっている汚染物は、添加剤成分のモリブデン、マグネシウム、亜鉛、リンがスラッジとして析出し、これに摩耗で発生した鉄、銅などが混合して粘性のあるスラッジになっていると推定された。これらのことは、異常摩耗の早期発見パラメータである潤滑状態指数はの乗と高いものの、摩耗の形態はマイルド摩耗と呼ぶ比較的小さな粒子が大勢を占めること計数汚染度は当社推奨の管理限界値を超え、重量汚染度がmg/mlと高い値を示し、フィルタ表面が茶褐色になっていること油中金属濃度の結果、ギヤやベアリングなどの鉄系材料の摩耗、モリブデン、マグネシウム、亜鉛、リンなどの添加剤の析出が検出されたこと以上のことから判断した。
報告No.109-09108 報告No.113-00547 | 分析No.109-01022 分析No.113-002350 | 113-002350 | 潤滑油分析の結果、粘度が管理限界値を大きく超えており、IRで新油と使用油のスペクトルが一致しない箇所が確認されています。さらに、計数汚染度がNAS級と管理限界値を超えています。継続使用する場合には、異種油の混入の有無と油名の再確認、汚染度の改善が必要と思われます。軸受および減速機軸受および減速機は継続使用可能な状態にあると判断します。但し、切削摩耗、凝着摩耗、さらに疲労摩耗が発生しており、摩耗状態が厳しい状態であったことが確認されています。摩耗形態の中でも切削摩耗は摩耗進行速度が速いため、継続使用した場合は、摩耗の進行に注意が必要な状態にあります。分解点検時の確認事項対策 理由 軸受の点検 観察された摩耗粒子と図面の材質から判断した結果、減速機内部の歯車から発生した摩耗粒子が支配的であると推定されます。分解点検時には、軸受の摩耗状態を確認することを推奨します。 更油および油槽内の清掃 潤滑油が汚染されていることから、油槽内は汚染されていると思われます。分解点検時には更油をする前に、油槽内を清掃し、更油する新油もNAS級程度の清浄な潤滑油を更油することを推奨します。 異種油の混入および油名の確認 分析データから新油と一致しないデータが確認されたことから、異種油の混入または油名が違っている可能性があります。油は設備の条件にあった適正な性能のものを使用することが重要であるため、異種油の混入の有無、油名を再確認することを推奨します。 分解点検後の確認事項対策 理由 初期試験を実施 分解点検後には、摩耗状態が安定するか、或いは、異常摩耗に進展するかを確認する必要があります。そのため、分解点検後ヶ月ごとに回分析を実施し、摩耗の進行状況を確認することを推奨します。 各項目評価EMBEDExcel.Sheet.分析方法および分析項目劣化モｰド 分析項目 測定方法 物理的性状 粘度 JISK：潤滑油の動粘度を測定する 酸価 JISK：潤滑油の酸成分の量を測定する 有機物/有機化合物 赤外線吸収スペクトル法：潤滑油が酸化することにより発生するカルボン酸、または未使用の潤滑油との比較により酸化防止剤の残存を測定する 汚染 水分 JISK：潤滑油中の水分濃度を測定する 汚染粒子数 NAS：潤滑油中の汚染粒子数粒子径を測定する 重量汚染度 JISB：潤滑油中の汚染物重量を測定する 汚染状態 光学顕微鏡観察：潤滑油中の汚染物の種類、形状、大きさを観察する 摩耗 フェログラフィー フｪログラフｨｰ法：摩耗粒子の濃度形態大きさ材質色等を測定することにより、潤滑部の摩耗状態を評価する 油中金属濃度 SOAP-T：潤滑油中の金属の組成と含有量を測定することにより、潤滑部の摩耗状態等を評価する SEM 走査型電子顕微鏡による摩耗粒子を観察する XMA X線マイクロアナリシスによる摩耗粒子の組成分析を確認する 分析結果物理的性状潤滑を確認するパラメータは、粘度は管理限界値を大きく超えており、さらに有機物・有機化合物で新油と異なるピークが確認されています。粘度粘度変化率が-.％であり管理限界値の±％を超えています。酸価は.mgKOH/gと新油値の.mgKOH/g以下であることから、良好の範囲にあることが確認されています。有機物・有機化合物赤外線吸収スペクトル法により使用油を分析した結果、得られたスペクトルには油劣化の兆候を示すカルボン酸の吸収が確認されていないものの、指紋領域で新油と異なるピークが確認されたことから、油名が間違っているか、或いは、異種油が混入した可能性が考えられます。IRチｬｰト使用油の基油が酸化劣化すると、スラッジの代表であるカルボン酸の吸収ピークがcm-付近に見られるようになります。このことから、使用油が酸化劣化しているか否かは、IRチャートのcm-付近に吸収ピークが存在するか否かで、定性的に判断できます。つまり、cm-付近に吸収ピークが確認されなければ、基油は酸化劣化していないと判断して良いことになります。cm-付近：カルボン酸cm-付近：酸化防止剤～cm-：指紋領域汚染計数汚染度は管理限界値を超えています。フィルタ表面の異物観察で表面が茶褐色で金属片、鉄錆、砂等が観察されたことから、汚染度が高い要因は、摩耗とスラッジ、そして外部混入異物の影響と思われます。水分値水分は.ppmであり管理限界値の以下であったことから、良好の範囲にあることが確認されています。計数汚染度計数汚染度はNAS級であり管理限界値のNAS級に到達しています。重量汚染度はmg/mlであり、汚染されています。摩耗を総合的に判断した結果、やや厳しい状態にあると考えられます。フェログラフィー・フェログラフィー【定量分析：Is値】Is値は異常摩耗の早期発見パラメータのつで、摩耗粒子を定量化するために用います。今回のIs値はの乗と低い値です。・フェログラフィー【定性分析：摩耗粒子および摩耗形態観察】分析結果から比較的多く観察された粒子は、以下の通りです。正常な摩耗粒子・潤滑状態が正常なマイルド摩耗により発生。切削粒子・異物や金属表面の微小突起による切削摩耗により発生。シビア粒子・潤滑状態がやや厳しい凝着摩耗により発生。極微小領域で油膜切れが発生したことを示します。疲労摩耗粒子・繰返し応力による金属疲労で発生。大型化するとフレーキングやスポーリングの発生が懸念されます。観察された摩耗粒子の中でも切削粒子、シビア粒子は、将来的な摩耗の進行に繋がる可能性を示唆しているため、傾向監視が必要と思われます。摩耗形態の中でも切削摩耗は摩耗進行速度が速く、転がり軸受でこの摩耗形態が発生した場合には寿命が分の程度に低下することも知られており、切削摩耗により生じた軌道面の損傷が起点となって、転がり軸受の寿命となるフレーキングに進展することから、傾向監視が必要です。シビア粒子は、凝着摩耗に分類されます。これらの摩耗粒子は、ギヤ歯面および軌道面で凝着、破断を繰り返し、この過程で生じる移着粒子が成長して摩耗粒子となります。そのため、ギヤ歯面および軌道面では局部的に油膜切れが発生していることを示しています。この状態が継続した場合、摩耗粒子のサイズは徐々に大型化していき、最終的にはギヤおよび軸受の損傷に至る場合があります。SEM・XMA観察された粒子を電子顕微鏡・X線マイクロアナリシスで詳細に分析した結果、粒子には鉄、クロム、マンガンが比較的多く含まれています。今回油中から観察された摩耗粒子は、青色の切削粒子やシビア粒子、疲労摩耗粒子で、サイズはμm以下の粒子が比較的多く観察されています。減速機内部のギヤの材質を表aに示します。摩耗粒子の色から材質を検討すると、内歯歯車の材質であるSCも青くなりますが、炭素鋼の化学成分は鉄、マンガン、炭素であり、クロムが検出されていないことから該当しないと思われます。さらに遊星歯車および太陽歯車の材質であるSCMの化学成分は、モリブデンが含まれており、今回観察された摩耗粒子の化学成分とは一致しないことから、該当しないと思われます。一方、転がり軸受から発生した摩耗粒子であった場合、材質は高炭素クロム軸受鋼であり、発生した摩耗粒子は酸化膜の影響で青くなります。また、SEM・XMAで調べた成分と高炭素クロム軸受鋼の化学成分がほぼ一致することから、今回観察された摩耗粒子は、減速機内部の転がり軸受から発生した摩耗粒子が支配的であると推定されます。表ギヤの材質歯車名 材質 遊星歯車 SCM 太陽歯車 SCM 内歯歯車 SC SOAP-T＜SOAP-Tの特徴＞SOAP-Tの特徴は、油中金属濃度で金属イオンまたは固形分と固形分を分類し、つのデータを合計することで油中金属濃度を把握することが出来ます。固形分の増加が潤滑状態のパラメータであり、数値が増加した場合に異常を確認することが出来ます。項目 金属イオン+固形分 固形分 SOAP-T .μm未満 .μm以上 SOAP μm以下 --- 図SOAP-TおよびSOAPの検出感度SOAP-Tの結果、軸受およびギヤの摩耗により発生する鉄が図bに示すように、金属イオン+固形分濃度の方が高いことから、小型の粒子が多いことが分かります。一方、亜鉛が【金属イオン+固形分】でppm、【固形分】でppm検出されています。使用油であるオマラには、添加剤成分として亜鉛は含まれておらず、また、IRの結果で新油と使用油のスペクトルが一致していないことが確認されています。これらのことから、亜鉛の濃度が高い要因は、異種油が混入したか、或いは、油名が間違っている可能性が考えられます。銅は、転がり軸受の保持器で使用していると思われます。使用油に含まれている添加剤の亜鉛と反応して溶出しているか、摩耗していると推定されます。保持器で摩耗していた場合、転動体とのギャップが大きくなると共に振動が増大し、摩耗の進行につながることが懸念されます。添加剤成分の亜鉛と反応して溶出していた場合、銅濃度が増加するにつれて、油劣化が進行することが懸念されます。
|  | 113-001516 | 分析の結果、潤滑油は粘度の低下が確認されました。減速機減速機は使用可能な状態であり、分解点検でギヤ歯面の修繕や軸受部品を交換する必要はないと判断します。更油粘度低下が確認されており、潤滑部で油膜切れなどによる摩耗の発生が懸念されます。これらの予防処置として更油を推奨します。定期的なトライボ診断実施今後の適切な分解点検時期を見出すためにも、定期的な分析による傾向監視により減速機の潤滑と摩耗の進行状態を確認するよう推奨します。粘度の低下が確認されました。粘度粘度は、mm/sと新油値のmm/sに比較して粘度変化率が-％となっており、当社推奨の管理限界値である±％を超えていました。適正な粘度範囲で使用していない場合、潤滑部で油膜切れが発生し、摩耗の進行に繋がることが懸念されます。水分はppmと当社推奨の管理限界値以下にあり、良好と判断します。酸価・IR酸価劣化の進行度は、酸価およびIRの結果から総合的に判断します。酸価は、.mgKOH/gと新油値.mgKOH/g以下であり、IRの結果で油劣化の兆候を示すカルボン酸の吸収が確認されていないことから、油は劣化していないと判断します。は良好でした。計数汚染度計数汚染度はNAS級と当社推奨の管理限界値NAS級以下であり、良好と判断します。重量汚染度は.mg/mlでした。光学顕微鏡写真重量汚染度で濾過したフィルタ表面上の夾雑物を光学顕微鏡で観察した結果、金属片、鉄錆、砂等が観察されました。はフェログラフィーおよびSOAP-Tの結果から総合的に判断した結果、継続使用は可能ですが、今後の機器の機能を確認するためにも傾向管理が有用と考えます。フェログラフィー【定量分析：Is値】Is値は異常摩耗の早期発見パラメータのつで、摩耗粒子を定量化するために用います。今回のIs値は、の乗と低い値でした。フェログラフィー【定性分析：摩耗粒子および摩耗形態観察】分析結果から観察された代表的な粒子は、以下の通りでした。正常な摩耗粒子・潤滑状態が正常なマイルド摩耗により発生。切削粒子・異物や金属表面の微小突起による切削摩耗により発生。シビア粒子・潤滑状態がやや厳しい凝着摩耗により発生。金属潤滑部が局部的に油膜切れを起していると考えられます。疲労摩耗粒子・繰返し応力を受けて発生。黒錆・潤滑状態がやや厳しい凝着摩耗により発生。金属接触が厳しく、且つ、高い摩擦熱が発生していると考えられます。観察された摩耗粒子の中でも切削粒子、シビア粒子、黒錆は、将来的な摩耗の進行に繋がる可能性を示唆しているため、傾向監視が必要と思われます。減速機で切削摩耗が発生した場合、減速機内部で使用されている転がり軸受が切削摩耗により生じた軌道面の損傷が起点となって寿命が分の程度に低下することがあることから、切削摩耗には十分注意する必要があります。切削摩耗の発生原因となる混入異物が残留している場合、この異物により切削摩耗が継続して発生する可能性があります。シビア粒子、凝着摩耗に分類されます。この摩耗粒子は、摺動面で凝着、破断を繰り返し、この過程で生じる移着粒子が成長して摩耗粒子となります。そのため、摺動面では局部的に油膜切れが発生していることを示しています。この状態が継続した場合、摩耗粒子のサイズは徐々に大型化していき、設備の損傷に至る場合がありますので、傾向監視が必要です。黒錆は、凝着摩耗に分類されます。この摩耗粒子は、油膜切れによる摺動面での金属同士の接触時に起こる高い摩擦熱によって鉄が酸化され発生します。この状態が継続した場合、摺動面で焼付が発生し、設備の損傷に至る場合があります。Iカップリング発光分光分析【SOAP-T】検出された金属元素から発生箇所を推定すると、以下の通りでした。鉄、鉛、銅、錫、亜鉛・ギヤ歯面、軸受等リン、モリブデン・添加剤カルシウム、アルミニウム、ナトリウム、マグネシウム・外部混入異物バックラッシ検出された鉄濃度を基にバックラッシ増加量の計算を行いました。今回、歯車の歯幅、モジュール、歯数、遊星歯車の数が不明でした。よって、歯幅をmm、モジュールを、太陽歯車、遊星歯車、太陽歯車の歯数をそれぞれ、、遊星歯車の数をと仮定し、バックラッシの増加量を計算しました。その結果、今回検出された鉄がギヤ歯面から、平均的に摩耗して発生していたと仮定した場合、バックラッシの増加量は以下の通りと推定されます。表バックラッシ増加量接触箇所 バックラッシ増加量上限値[μm] バックラッシ増加量[μm] 余寿命[年] 内歯車-遊星歯車 . 約. 遊星歯車-太陽歯車 . 約. バックラッシの初期値が不明であるため、増加量の上限値を適正なバックラッシの最大値と最小値の差としました。今回の推定されたバックラッシ増加量は上限値に比較して十分に小さい値であり、良好であると推定できます。但し、今回の計算は仮定に基づいて行っているため、参考値としてお考え下さい。
報告No.102-6010 | 分析No.102-00229 | 102-00229 | 本軸受は今年月から使用を開始し、運転時間が不明ではあるものの使用開始後ヶ月経過しているため、潤滑油中の摩耗濃度は平衡濃度に到達していると思われます。考察は、このことを前提にいたします。分析の結果、フェログラフィーを除く項目は良好でした。フェログラフィーの結果、摩耗の過酷度を示すIs値は.と良好の範囲にあるものの、摩耗粒子の形態観察の結果、外部から混入した砂、鉄錆、又、それらの影響で発生している切削粒子がやや多く見られます。油中に固い異物がある場合、樹脂軸受はその影響で摩耗しやすくなることが研究の結果から知られております。現在のところ、樹脂軸受に含まれているモリブデンが検出されていないことから、樹脂軸受の摩耗は、発生していないものと思われますが、今後、砂や摩耗粒子等の硬い異物により摩耗が発生する可能性が高いため、運転時間が時間以上経過したら、なるべく早い時期に再度分析し、摩耗の進行状況を確認されることを推奨します。
|  | 113-001495 | 主ポンプC側軸受は使用可能な状態であり、分解点検で軸受部品を交換する必要はないと判断します。定期的なトライボ診断実施今後の適切な分解点検時期を見出すためにも、定期的な分析による傾向監視により、軸受の潤滑と摩耗の進行状態を確認するよう推奨します。はフェログラフィーおよびSOAP-Tの結果から総合的に判断した結果、継続使用は可能ですが、今後の摩耗進行を確認するためにも傾向管理が有用と考えます。フェログラフィー【定性分析：摩耗粒子および摩耗形態観察】観察された代表的な摩耗粒子は、以下の通りでした。黒錆・潤滑状態がやや厳しい凝着摩耗により発生。局部的に金属接触が厳しく、且つ、高い摩擦熱が発生していると考えられます。黒錆は、凝着摩耗に分類されます。この摩耗粒子は、油膜切れによる軸受軌道面での金属同士の接触時に起こる高い摩擦熱によって鉄が酸化され発生します。この状態が継続した場合、軸受軌道面で焼付が発生し、設備の損傷に至る場合があります。Iカップリング発光分光分析【SOAP-T】検出された金属元素から発生箇所を推定すると、以下の通りでした。鉄、鉛、銅、クロム、アンチモン、ニッケル、錫・軸受等リン、亜鉛、カルシウム、バリウム、アルミニウム、ケイ素、ナトリウム、マグネシウム、モリブデン・添加剤、増ちょう剤、外部混入異物
報告No.109-09136 報告No.112-00589 | 分析No.109-001160 分析No.112-002481 | 112-002481_date130403 | 分析の結果、潤滑油の劣化は確認されていないことから、継続使用可能な状態にあると判断します。但し、油中の汚染度が高く、汚染物がギヤ歯面や軌道面に噛み込み摩耗が進行することが懸念されるため、以下の対策を推奨します。減速機分析の結果、減速機は継続使用可能な状態にあると判断します。但し、切削摩耗や疲労摩耗が発生しており、今後も摩耗の進行を傾向監視するため、以下の対策を推奨します。濾過油中の汚染度が高いことから、摩耗粒子や異物等がギヤ歯面や軸受軌道面に噛み込むことによる摩耗の進行が懸念されるため、濾過を推奨します。定期的な分析定期的に分析を実施することにより、データの変化から異常の兆候を早期に発見することが可能となります。また、今回は対象設備の初回分析であるため、あと最低でも回分析を実施し、分析データの変化から今後の分析周期を検討することを推奨します。今後、切削摩耗や疲労摩耗の進行が懸念されるため、出来るだけ早めに回目の分析を実施することを推奨します。は良好と判断します。粘度粘度は、.mm/sと新油値.mm/sに比較して、粘度変化率は-.％で、当社推奨の管理限界値である±％以内であり、良好と判断します。水分は、.ppmと当社推奨の管理限界値の以下であり、良好と判断します。酸価は、.mgKOH/gと新油値.mgKOH/g以下であり、良好と判断します。IRIRチャートの結果、新油と使用油のスペクトルパターンはほぼ一致し、また、油劣化の兆候を示すカルボン酸の吸収が確認されていないことから、良好と判断します。計数汚染度は当社推奨の管理限界値を超えていました。計数汚染度計数汚染度は、NAS級以上と当社推奨の管理限界値NAS級を超えていました。重量汚染度は、.mg/mlでした。光学顕微鏡写真重量汚染度で濾過したフィルタ表面上の夾雑物を光学顕微鏡で観察した結果、金属片、鉄錆、砂等が観察されました。はフェログラフィーおよびSOAP-Tの結果から総合的に判断した結果、継続使用は可能ですが、機器の機能を保持するためにも傾向管理が有用と考えます。フェログラフィー【定量分析：Is値】Is値は異常摩耗の早期発見パラメータのつで、摩耗粒子を定量化するために用います。今回のIs値はの乗と低い値でした。フェログラフィー【定性分析：摩耗粒子および摩耗形態観察】観察された代表的な摩耗粒子は、以下の通りでした。切削粒子・異物や金属表面の微小突起による切削摩耗により発生。疲労摩耗粒子・繰返し応力を受けて発生。フリクションポリマ・局部的に高圧・高温となる場合に発生。観察された摩耗粒子の中でも、切削粒子は、注意が必要です。減速機で切削摩耗が発生した場合、減速機内部で使用されている転がり軸受が切削摩耗により生じた軌道面の損傷が起点となって、寿命が分の程度に低下することがあることから、切削摩耗には十分注意する必要があります。切削摩耗の発生原因となる混入異物が残留している場合、この異物により切削摩耗が継続して発生する可能性があります。Iカップリング発光分光分析【SOAP-T】検出された金属元素から発生箇所を推定すると、以下の通りでした。鉄、ニッケル、錫・ギヤ、軸受等リン、モリブデン・添加剤カルシウム、アルミニウム、ナトリウム・外部混入異物バックラッシご提供いただいた減速機に関する情報からハスバ歯車の組み合わせの段減速機構であり、この歯車の構成から接触点箇所のバックラッシを求めました。尚、ギヤの情報が不明でしたので、φ減速機の情報を使用しました。ギヤのバックラッシの増加量を求めた結果、接触点箇所でバックラッシの増加量は、約.μmと推定されます。バックラッシ増加分の上限値は、メーカにより差異はあるものの、当社の推奨するバックラッシは、一般に推奨されるμmを管理目安にしています。この値に比較して十分に小さい値です。
報告No.109-09136 報告No.112-00660 | 分析No.109-001160 分析No.112-003030 | 112-003030_date130313 | 潤滑油の劣化は確認されていないものの、汚染度が高い値であることがわかりました。当該機は分解後および油入替後から今回までの稼働時間が短く、また、提供して頂いた新油が比較的高い汚染状態であることから、実機の汚染度が高い要因は、汚染度がやや高い新油を使用したことに加え、極微小領域から摩耗粒子が発生したためと思われます。減速機異物の噛み込みや金属表面の微小突起により発生する切削摩耗や繰返し応力を受けて発生する疲労摩耗が見られました。通常、継続運転している設備は、運転開始直後に金属同士がなじむ過程があり、その後正常な油膜が形成されて、問題がなければ安定期に入ります。設備の稼働率が低い場合など、停止期間が長いと潤滑油膜は殆どなくなり、再稼動する際に油膜切れを起こしやすい状態になります。今回観察された摩耗粒子は、このような状況で発生したと推定されます。しかし、これらは極微小領域に限られることから、摩耗は正常と判断できます。以上より、軸受は継続使用可能な状態にあると判断します。濾過油中の汚染度が高いことから、摩耗粒子や異物等がギヤ歯面や軌道面に噛み込むことによる摩耗の進行が懸念されるため、濾過を推奨します。定期的な分析および分析周期の検討定期的に分析を実施することにより、データの微小な変化から異常の兆候を早期に発見することが可能となります。今後、寿命予測を行うには、今回データを含め少なくとも回の分析データが必要となります。当該機は、年間稼働率が低いことから、採油の機会を検討するのは難しいところがありますが、あと最低でも回分析を実施し、寿命予測を行うと共に分析周期を検討することを推奨します。減速機の摩耗状態フェログラフィーおよびSOAP-Tのデータから総合的に解析した結果、減速機は健全であり、継続使用可能と評価できますが、引続き減速機の機能が保持されていることを確認するためにも、潤滑油診断による傾向管理が有用と考えます。フェログラフィー【定量分析：Is値】Is値は異常摩耗の早期発見パラメータのつで、摩耗程度を定量化するために用います。今回のIs値はの乗とやや高い値でした。フェログラフィー【定性分析：摩耗粒子および摩耗形態観察】分析結果から比較的多く観察された摩耗粒子は、以下の通りでした。切削粒子・異物や金属表面の微小突起に起因する切削摩耗により発生。疲労摩耗粒子・繰返し応力を受けて発生。観察された摩耗粒子の中でも切削粒子は、将来的な摩耗の進行に繋がる可能性を示唆しているため、傾向監視が必要と思われます。減速機で切削摩耗が発生した場合、減速機内部で使用されている転がり軸受が切削摩耗により生じた軌道面の損傷が起点となって、寿命が分の程度に低下することがあることから、切削摩耗には十分注意する必要があります。切削摩耗の発生原因となる混入異物が残留している場合、この異物により切削摩耗が継続して発生する可能性があります。Iカップリング発光分光分析【SOAP-T】検出された金属元素から、摩耗粒子の発生箇所は、以下のように推定できました。鉄、鉛、銅、クロム、アンチモン、錫、亜鉛・ギヤ、軸受等リン、モリブデン・添加剤カルシウム、バリウム、アルミニウム、ナトリウム、マグネシウム・外部混入異物SOAP-Tの結果、亜鉛がppm検出されました。亜鉛を使用した箇所の溶出・摩耗が発生していると思われます。亜鉛メッキ等であった場合、耐食性が低下して腐食に進展することが懸念されます。バックラッシご提供いただいた減速機に関する情報からハスバ歯車の組み合わせの段減速機構であり、この歯車の構成から接触点箇所のバックラッシを求めました。尚、不明な部分がありましたので、モジュールを、歯幅をmmと仮定しました。ギヤのバックラッシの増加量を求めた結果、接触点箇所でバックラッシの増加量は、最も大きい箇所で約.μmと推定されます。バックラッシ増加分の上限値は、メーカにより差異はあるものの、当社の推奨するバックラッシは、一般に推奨されるμmを管理目安にしています。この値に比較して十分に小さい値です。計数汚染度は当社推奨の管理限界値を超えていました。計数汚染度計数汚染度は、NAS級以上と当社推奨の管理限界値NAS級を超えていました。重量汚染度は、.mg/mlでした。光学顕微鏡写真供試油を濾過したフィルタ表面上の夾雑物を光学顕微鏡で観察した結果、茶褐色の粘ちょう物、金属片、鉄錆、砂等が観察されました。は良好と判断します。粘度新油に対する粘度変化率は+.％でした。これは、当社推奨の管理限界値である±％以内であり、良好と判断します。水分は、ppmと当社推奨の管理限界値の以下であり、良好と判断します。酸価は、.mgKOH/gと新油値.mgKOH/g以下であり、良好と判断します。IRIRチャートの結果、新油と使用油のスペクトルパターンはほぼ一致し、また、油劣化の兆候を示すカルボン酸の吸収ピークが確認されていないことから、良好と判断します。
報告No.109-09136 報告No.112-00561 | 分析No.109-001160 分析No.112-002310 | 112-002310_date130318 | 分析の結果、潤滑油は水分およびカルシウム化合物がやや高い濃度であることから、以下の対策を推奨します。対象設備分析の結果、対象設備は継続使用可能な状態にあると判断します。但し、将来的な摩耗進行の有無を確認するためにも傾向監視を継続することが有効です。次回点検でピストンリングの点検当該機の油中からカルシウム化合物がやや高い濃度で検出されたため、この化合物がコンロッドメタルやクランクメタルの摩耗を促進させる懸念があります。化合物発生の原因は、ピストンリングの摩耗によって燃焼ガスのシール性が低下し、燃焼ガス中の硫黄分と油中のカルシウム添加剤が反応するためと考えられます。そのため、次回点検では第一にピストンリングの摩耗状態の点検を推奨します。更油或いは部分更油による水分濃度の調整水分の影響により金属表面で腐食摩耗が発生し、発生した鉄錆等の粒子が潤滑部に噛み込み摩耗が進行することがありますので、更油或いは部分更油などにより相対的に水分濃度を低くするなどの方法を推奨します。定期的な分析前回観察された凝着摩耗粒子は今回比較的少なかったものの、今後懸念される凝着摩耗の進行を監視するため、定期的に分析を実施することを推奨します。診断結果水分は当社推奨の管理限界値を超えていました。粘度前回に比較して今回の粘度は、.mm/sからmm/sに低下していました。新油値mm/sに比較して、粘度変化率は-.％で、当社推奨の管理限界値である±％以内であり、良好と判断します。水分前回に比較して今回の水分は、からppmに減少しているものの、当社推奨の管理限界値のを超えていました。今後、水分の影響でエンジン内部に錆が発生し、その影響で摩耗が発生する懸念があります。酸価前回に比較して今回の酸価は、mgKOH/gからmgKOH/gに低下していました。新油値mgKOH/gに比較して高いものの、IRの結果で油劣化の兆候を示すカルボン酸の吸収が確認されていないことから、良好と判断します。塩基価前回に比較して今回の塩基価は、mgKOH/gからmgKOH/gに減少しているものの、当社推奨の管理限界値mgKOH/g以上であることから、良好と判断します。IRIRチャートの結果、新油と使用油のスペクトルパターンはピークの高さの違いはあるものの、ピークの出ている波数はほぼ一致し、また、油劣化の兆候を示すカルボン酸の吸収が確認されていないことから、良好と判断します。計数汚染度前回に比較して今回の計数汚染度は、NAS級からNAS級以上に増加し、汚染されていました。重量汚染度前回に比較して今回の重量汚染度は、mg/mlからmg/mlに増加していました。光学顕微鏡写真重量汚染度で濾過したフィルタ表面上の夾雑物を光学顕微鏡で観察した結果、金属片、鉄錆、砂、カルシウム化合物等が観察されました。粒度分布粒度分布は、.～.μmの範囲にあり、.μmにピークが確認されました。μm以下の粒子が多いことから、燃焼して発生したすす等であることが分かります。はフェログラフィーおよびSOAP-Tの結果から総合的に判断した結果、継続使用は可能ですが、機器の機能を保持するためにも傾向管理が有用と考えます。フェログラフィー【異常摩耗指数：Is値】Is値は異常摩耗の早期発見パラメータのつで、摩耗粒子を定量化するために用います。前回に比較して今回のIs値はの乗から変化はないものの、やや高い値でした。フェログラフィー【定性分析：摩耗粒子および摩耗形態観察】分析結果から比較的多く観察された粒子は、以下の通りでした。正常な摩耗粒子・潤滑状態が正常なマイルド摩耗により発生。黒錆・潤滑状態がやや厳しい凝着摩耗により発生。金属接触が厳しく、且つ、高い摩擦熱が発生していると考えられます。フリクションポリマ・局部的に高圧・高温となる場合に発生。観察された摩耗粒子の中でも黒錆は、注意が必要です。黒錆は、凝着摩耗に分類されます。この摩耗粒子は、摺動面で凝着、破断を繰り返し、この過程で生じる移着粒子が成長して摩耗粒子となります。そのため、摺動面では局部的に油膜切れが発生していることを示しています。この状態が継続した場合、摩耗粒子のサイズは徐々に大型化していき、軸受の損傷に至る場合がありますので、傾向監視が必要です。Iカップリング発光分光分析【SOAP-T】検出された金属元素から発生箇所を推定すると、以下の通りでした。鉄、ニッケル、錫・エンジン部品ニッケル、リン、亜鉛、カルシウム、ナトリウム、モリブデン・添加剤ナトリウム・外部混入異物カルシウムの析出SOAP-Tの結果、前回に比較してカルシウムがppmからppmに増加していました。エンジン油中にカルシウム化合物が高い濃度で検出された場合、この化合物がコンロッドメタルやクランクメタル摺動面に噛み込んで摩耗させたり、メタルに埋め込まれて摩耗を促進させたりする原因になるなどの悪影響を生じることが当社の研究結果から判明しています。この影響については、別紙カルシウムの析出をご覧ください。
報告No.109-09136 報告No.113-00253 | 分析No.109-001160 分析No.113-000963 | 113-000963 | 軸受は継続使用可能な状態にあると判断します。但し、今後も摩耗の進行を傾向監視するため、に示す対策を推奨します。定期的な分析切削摩耗および疲労摩耗の進行を監視するため、定期的に分析を実施し、分析データによる摩耗の進行状況を確認することを推奨します。はフェログラフィーおよびSOAP／D-SOAPの結果から総合的に判断した結果、継続使用は可能ですが、今後の機器の機能を確認するためにも傾向管理が有用と考えます。フェログラフィー【定量分析：Is値】Is値は異常摩耗の早期発見パラメータのつで、摩耗粒子を定量化するために用います。Is値は前回のの乗から変化はないものの、やや高い値でした。フェログラフィー【定性分析：摩耗粒子および摩耗形態観察】分析結果から観察された代表的な粒子は、以下の通りでした。切削粒子・異物や金属表面の微小突起による切削摩耗により発生。疲労摩耗粒子・繰返し応力を受けて発生。観察された摩耗粒子の中でも切削粒子は、将来的な摩耗の進行に繋がる可能性を示唆しているため、傾向監視が必要と思われます。摩耗形態の中でも切削摩耗は摩耗進行速度が速く、転がり軸受でこの摩耗形態が発生した場合には寿命が分の程度に低下することも知られており、切削摩耗により生じた軌道面の損傷が起点となって、転がり軸受の寿命となるフレーキングに進展することから、傾向監視が必要です。Iカップリング発光分光分析【SOAP／D-SOAP】検出された金属元素から発生箇所を推定すると、以下の通りでした。鉄、鉛、銅、錫、亜鉛・軸受等リン、モリブデン・添加剤カルシウム、アルミニウム、ケイ素、ナトリウム・外部混入異物計数汚染度は、前回に比較してNAS級から変化はないものの、やや高い値でした。フィルタ表面の異物観察で金属片、鉄錆、砂等が観察されたことから、汚染度が高い要因は、摩耗と外部混入異物の影響と思われます。
報告No.109-09136 報告No.112-00207 | 分析No.109-001160 分析No.112-000845 | 112-000845 | 潤滑油および減速機は継続使用可能な状態にあると判断します。但し、今後も摩耗の進行を傾向監視するため、以下の対策を推奨します。定期的な分析摩耗の進行を監視するため、定期的に分析を実施し、分析データによる摩耗の進行状況を確認することを推奨します。濾過油中の汚染度が高いことから、観察された摩耗粒子や異物等がギヤ歯面および軌道面に噛み込み摩耗が進行することが懸念されるため、可能であれば濾過を推奨します。フェログラフィーIs値Is値は異常摩耗の早期発見パラメータのつで、摩耗粒子を定量化するために用います。前回に比較してIs値はの乗から変化はなく、低い値でした。摩耗粒子および摩耗形態摩耗粒子の形態で比較的多く観察された粒子は、潤滑状態が正常な場合に発生する摩耗粒子でした。これらの摩耗粒子が観察された場合、潤滑部で発生している摩耗形態は、正常なマイルド摩耗であることが分かります。潤滑状態Is値および摩耗粒子の観察結果から総合的に判断した結果、潤滑状態は正常な状態にあると判断します。Iカップリング発光分光分析【SOAP-T】潤滑油中から以下の元素が検出されました。検出された金属元素から発生箇所を推定すると鉄、ニッケル・ギヤ・軸受等リン、モリブデン・オイル添加剤カルシウム、アルミニウム、ナトリウム・外部混入異物であると思われます。このうち、機械部品が摩耗したと思われる元素はのグループです。バックラッシご提供いただいた減速機に関する情報から、スパイラルベベルギヤであり、この部分のバックラッシを求めました。その結果、減速機のギヤ歯面に摩耗が集中していたと仮定した場合、バックラッシの増加量は前回のμmからμmに増加したと推定されます。バックラッシ増加分の上限値は、メーカにより差異はあるものの、当社の推奨するバックラッシは、一般に推奨されるμmを管理目安にしています。この値に比較して十分に小さい値で、前回に比較して鉄濃度が増加していますが、増加量は極僅かであり摩耗も許容範囲にあることから継続使用には全く問題ないと判断します。前回に比較して計数汚染度はNAS級からNAS級以上にランク上昇し、当社推奨の管理限界値を超えていました。フィルタ表面の異物観察で表面が茶褐色で金属片、鉄錆、砂等が観察されたことから、汚染度が高い要因は、摩耗とスラッジ、そして外部混入異物の影響と思われます。前回に比較して粘度、水分、酸価、IRの各データは良好でした。
報告No.109-09136 報告No.112-00382 | 分析No.109-001160 分析No.112-001580 | 112-001580_date121114 | 潤滑油および対象設備は継続使用可能な状態にあると判断します。但し、今後も摩耗の進行を傾向監視するため、以下の対策を推奨します。次回点検でピストンリングの点検と更油当該機の油中からカルシウム化合物がやや高い濃度で検出されたため、この化合物がコンロッドメタルやクランクメタルの摩耗を促進させる懸念があります。化合物発生の原因は、ピストンリングの摩耗によって燃焼ガスのシール性が低下し、燃焼ガス中の硫黄分と油中のカルシウム添加剤が反応するためと考えられます。そのため、次回点検では第一にピストンリングの摩耗状態の点検を推奨すると共に、第二に、更油を推奨します。更油或いは部分更油による水分濃度の調整水分の影響により金属表面で腐食摩耗が発生し、発生した鉄錆等の粒子が潤滑部に噛み込み摩耗が進行することがありますので、更油或いは部分更油などにより相対的に水分濃度を低くするなどの方法を推奨します。定期的な分析凝着摩耗の進行を監視するため、定期的に分析を実施し、分析データによる摩耗の進行状況を確認することを推奨します。はフェログラフィーおよびSOAP-Tの結果から総合的に判断した結果、やや厳しい状態にあると考えられます。フェログラフィー【定量分析：Is値】Is値は異常摩耗の早期発見パラメータのつで、摩耗粒子を定量化するために用います。前回に比較してIs値はの乗から乗に上昇し、やや高い値でした。フェログラフィー【定性分析：摩耗粒子および摩耗形態観察】分析結果から比較的多く観察された粒子は、以下の通りでした。正常な摩耗粒子・潤滑状態が正常なマイルド摩耗により発生。黒錆・潤滑状態がやや厳しい凝着摩耗により発生。金属接触が厳しく、且つ、高い摩擦熱が発生していると考えられます。Iカップリング発光分光分析【SOAP-T】検出された金属元素から発生箇所を推定すると、以下の通りでした。鉄、銅、ニッケル・軸受等リン、亜鉛、カルシウム、モリブデン・添加剤ナトリウム・外部混入異物カルシウムの析出前回に比較してSOAP-Tでカルシウムがppmからppmに減少しているものの、やや高い値でした。エンジン油中にカルシウム化合物が高い濃度で検出された場合、この化合物がコンロッドメタルやクランクメタル摺動面に噛み込んで摩耗させたり、メタルに埋め込まれて摩耗を促進させたりする原因になるなどの悪影響を生じることが当社の研究結果から判明しています。この影響については、別紙カルシウムの析出をご覧ください。クランクメタルの摩耗前回に比較してSOAP-Tで銅がppmからppmに増加していたことから、銅を使用した箇所の溶出・摩耗が進行していると推定されます。ディーゼル機関の潤滑油で銅が検出される場合は、クランクメタルが考えられます。ディーゼルエンジンのクランクメタルは積層構造になっており、クランクメタルの最表面はホワイトメタル層が存在し、その下にニッケル層、さらにその下には銅と鉛の合金であるケルメット層が存在します。ディーゼルエンジンのメタルは、設計上、油膜が正常に形成される流体潤滑が基本であることから、通常の使用においては摩耗しにくいと思われますが、メタルの潤滑部に流体潤滑になりにくい部分が発生するとメタル表面の軟質金属部が摩耗しメタル部のすぐ下のニッケル部まで摩耗し始め、ホワイトメタル層の主成分である錫や鉛、そしてメタルの第二層のニッケルやバックメタルの銅が検出されます。今後、摩耗が進行した場合、軸受が焼付を起こす可能性があるため、注意が必要です。その他の銅を使用した箇所の溶出・摩耗その他に潤滑油系統内で銅を使用している箇所は、潤滑油冷却器の配管などが考えられます。この箇所で溶出・摩耗が発生する場合は以下のことが考えられます。潤滑油冷却器の配管で摩耗していた場合、配管取付け部に緩みが生じて配管が振動し、継手部が外れたり、亀裂が生じて冷却水の混入にいたる場合があります。亜鉛系添加剤の影響により、潤滑油冷却器の配管で溶出していた場合、ピンホールが発生して冷却水の混入に至る場合があります。今後、油劣化の進行や水分濃度が上昇することに注意が必要です。計数汚染度前回に比較して計数汚染度はNAS級以上からNAS級にランク低下したものの、汚染されていました。フィルタ表面の異物観察で鉄錆、砂等が観察されたことから、汚染度が高い要因は、摩耗と外部混入異物の影響と思われます。粒度分布粒度分布は.～.μmの範囲にあり、.μmにピークが確認されました。μm以下の粒子が多いことから、燃焼して発生したすす等であることが分かります。前回同様に粘度、酸価、IRの各データは良好でした。水分は、ppmと当社推奨の管理限界値を超えていました。今後、水分の影響でエンジン内部に錆が発生し、その影響で摩耗が発生する懸念があります。
報告No.109-09136 報告No.114-00001 | 分析No.109-001160 分析No.114-000006 | 114-000006 | 潤滑油は物理的性状が良好の範囲にあるものの、汚染度が高い値でした。停止中のドレンバルブからの採油によってサンプルが高濃度なっていることや、添加されているモリブデンの影響で汚染度が高くなっている可能性が考えられますが、念のため汚染物の潤滑部への噛み込みによる摩耗を監視することが有用です。軸受は継続使用可能な状態にあると判断します。但し、今後の摩耗推移を確認するためにも傾向監視を継続することが有効です。定期的な分析今後の摩耗推移を監視するため、定期的な分析実施を推奨します。最適な採油方法本試料油は、機器停止中にドレンバルブから採油されているため、別紙油中粒子の沈降の影響に示すように、油中粒子が油槽底部に沈降し、分析データが高濃度に出ている可能性があります。正確なデータによる診断を行うためにも、今後の採油は、極力運転中もしくは停止直後の油槽中層部から実施されることを推奨します。異常摩耗の兆候を示す摩耗粒子が顕著に観察されなかったものの、異常摩耗の早期発見のパラメータであるIs値が、前回のレベルからレベルに低下しているものの、やや高い値でした。定期的に潤滑油分析を実施し、摩耗推移を監視することが有用と考えます。計数汚染度は前回同様にNAS級を上回っており、当社推奨の管理限界値を超えていました。フィルタ残渣に金属片、粘ちょう物、鉄錆等が観察されたことから、汚染度が高い要因は、摩耗粒子、スラッジ、外部混入異物、添加剤のモリブデンの影響と考えられます。粘度、水分、酸価、IRの各データは良好でした。
報告No.109-09136 | 分析No.109-001160 | 113-001724 | 潤滑油および対象設備は継続使用可能な状態にあると判断します。但し、将来的な摩耗進行の有無を確認するためにも傾向監視を継続することが有効です。定期的な分析今後懸念される切削摩耗、凝着摩耗、疲労摩耗の進行を監視するため、定期的に分析を実施することを推奨します。はフェログラフィーおよびSOAP-Tの結果から総合的に判断した結果、継続使用は可能ですが、機器の機能を保持するためにも傾向管理が有用と考えます。フェログラフィー【定量分析：Is値】Is値は異常摩耗の早期発見パラメータのつで、摩耗程度を定量化するために用います。Is値はの乗と低い値でした。フェログラフィー【定性分析：摩耗粒子および摩耗形態観察】分析結果から比較的多く観察された粒子は、以下の通りでした。正常な摩耗粒子・潤滑状態が正常なマイルド摩耗により発生。切削粒子・異物や金属表面の微小突起による切削摩耗により発生。シビア粒子・潤滑状態がやや厳しい凝着摩耗により発生。金属潤滑部が局部的に油膜切れを起していると考えられます。球状粒子・金属接触が厳しく、且つ、金属が溶融するほどの高い摩擦熱が発生していると考えられます。疲労摩耗粒子・繰返し応力を受けて発生。観察された摩耗粒子の中でも切削粒子、シビア粒子は、将来的な異常摩耗の進行に繋がる可能性を示唆しているため、傾向監視が必要と思われます。詳細は、別紙傾向監視が必要な摩耗粒子をご覧ください。Iカップリング発光分光分析【SOAP-T】検出された金属元素から発生箇所を推定すると、以下の通りでした。鉄、鉛、銅、アンチモン、錫、亜鉛・ギヤ、軸受等リン、カルシウム、バリウム、アルミニウム、ケイ素、ナトリウム、マグネシウム、モリブデン・外部混入異物粘度、水分、酸価の各データは良好でした。
報告No.103-4563 | 分析No.103-02787 | 103-02787 | 月日、主機が定常運転中に、スラスト軸受の温度が正常温度から整定温度を超えたため停止した。スラスト軸受温度が下がってから再度運転したところ、温度は正常に戻り運転を継続している。この状況を受けて、本試験は、樹脂軸受の摩耗の有無を確認することを目的として実施しました。分析の結果、摩耗粒子形態観察で金属接触が厳しい場合に発生する摩耗粒子が若干観察されているものの、油中金属分析結果で樹脂軸受に含まれているモリブデンが検出されていないことから、樹脂軸受は継続使用可能と判断します。但し、計数汚染度がNAS級以上と当社推奨の管理限界値を超え、外部から混入した異物が観察されています。樹脂軸受では、混入異物が樹脂軸受に埋め込まれ、これによりランナー側を切削摩耗により摩耗させたり、また、この異物が樹脂軸受摺動面に噛み込み樹脂側にも摩耗が発生することが懸念されます。このため、濾過等による異物の除去が必要と判断します。これらのことは、計数汚染度が、NAS級以上と当社推奨の管理限界値を超えており、粒子分布を詳細に見ると、μm以上の大型の粒子が多いこと。摩耗粒子形態観察で、金属接触が厳しい場合に発生する摩耗粒子が若干観察されたこと。SOAP／D－SOAPで、モリブデンが検出されなかったこと以上のことから判断しました。
|  | 100-00236 | い。以上のことから、汚染要因は、外部から混入した砂、鉄錆等の異物、二硫化モリブデン粒子、及び摩耗粒子によるものと考えられた。今後、外部から混入した砂、鉄錆等の硬い異物が軸受摺動部に噛み込み、摩耗を進行させることが懸念されるため、至急、濾過を実施されることを推奨する。又、濾過後に再度分析を実施し、そのデータを管理のための初期値とされることを推奨する。
報告No.109-09136 報告No.109-09206 | 分析No.109-001160 分析No.109-001571 | 109-001571 | 軸受の潤滑状態および初期試験を実施し、前回データと照合した結果、油中摩耗粒子に変化がないことが確認されました。油中の粒子濃度は、油膜破断による発生や、油槽内などでの沈降が均衡したところでいわゆる平衡状態になります。このバランスが崩れると増加する場合と減少する場合とに分かれます。本軸受では、油中の粒子が減少する要因となるフィルタ類は設置されておらず、濾過による減少は考えられません。油中の摩耗粒子に変化がなかったのは、摩耗粒子がほとんど発生せず、油槽内部での沈降があったためと考えられます。以上のことから、本設備は摩耗の進行がなく、潤滑状態は安定した状態にあったものと判断します。これらのことは、前回に比較して、計数汚染度は等級に変化はなく、SOAP／D-SOAPの鉄およびモリブデン濃度に変化がないこと異常摩耗の早期発見パラメータであるフェログラフィーのIs値がの乗と良好の範囲にあること以上のことから判断しています。潤滑油の基本特性潤滑油の基本特性のIRおよびRBOTは良好の範囲にあることから、本試料油は継続使用可能と判断します。
報告No.109-09136 報告No.113-00494 | 分析No.109-001160 分析No.113-002048 | 113-002048 | 対象設備は継続使用可能と判断します。但し、摩耗促進の要因となる固形のカルシウム化合物がやや高い値で検出されたことから以下の対策を推奨します。対策定期的な分析固形のカルシウム化合物がコンロッドメタルやクランクメタル等に噛み込み、切削摩耗を促進させる懸念があるため、定期的に分析を実施し、摩耗状態を監視することを推奨します。総合的に判断した結果、は許容範囲内にあり、機器は継続使用可能と判定しますが、摺動部の摩耗が認められたため、定期的に潤滑油分析を実施し、摩耗推移を監視することが有用と考えます。フェログラフィー【定量分析：Is値】Is値は異常摩耗の早期発見パラメータのつで、摩耗状態を定量化するために用います。Is値はの乗と、やや高い値でしたが、損傷領域であるの乗程度には到達しておらず問題ないと判定します。フェログラフィー【定性分析：摩耗粒子の摩耗形態観察】比較的多く観察された粒子は、以下の通りです。正常な摩耗粒子・滑状態が正常なマイルド摩耗により発生。切削粒子・異物や金属表面の微小突起による切削摩耗により発生。シビア粒子・潤滑状態がやや厳しい凝着摩耗により発生。金属潤滑部が局部的に油膜切れを起していると考えられます。観察された摩耗粒子の中でも切削粒子、シビア粒子は、摩擦面が将来的に異常摩耗へ進展する可能性を示唆しているため、傾向監視が有用と思われます。詳細は、別紙傾向監視が必要な摩耗粒子をご覧ください。Iカップリング発光分光分析【SOAP-T】検出された金属元素から発生箇所を推定すると、以下の通りでした。鉄、銅、アンチモン、錫・エンジン部品等リン、亜鉛、カルシウム、モリブデン・添加剤アルミニウム、ケイ素、ナトリウム、マグネシウム・外部混入異物シリンダライナ、ピストンリングの摩耗SOAP-Tで鉄が検出され、フェログラフィーで鉄系のシビア粒子が観察されたことから、鉄を主成分とした部品、例えばシリンダライナやピストンリング等が摩耗している可能性があります。しかし、異常摩耗を示す大型摩耗粒子は観察されず、また、本設備の油量をLと仮定し、検出された鉄濃度から計算される摩耗体積は約mmと少量であることから、シリンダライナおよびピストンリング等は、継続使用可能な状態にあると判断します。コンロッドメタル、クランクメタルの摩耗SOAP-Tで錫が、銅がppm検出されたことから、コンロッドメタル、クランクメタルが摩耗していると推定されます。現時点では低濃度であることから継続使用可能と判断しますが、今後、摩耗が進行し異常摩耗に進展することを防止するため、摩耗推移の監視が有用です。詳細は、別紙コンロッドメタル・クランクメタルの摩耗をご覧ください。銅を使用した箇所の溶出・摩耗SOAP-Tの結果、銅がppm検出されたことから、銅を使用した箇所の溶出・摩耗が発生していると思われます。亜鉛系添加剤を使用している潤滑油で銅が検出される場合、潤滑系統内でこれらの金属が亜鉛系添加剤の影響により溶出することが知られています。今回の検出は、この溶出と摩耗との双方によるものと考えられます。今後、別紙鉱油の酸化に対する金属触媒の影響に示すように濃度の増加に伴い酸化速度が速まる可能性があります。固形カルシウム化合物の生成SOAP-Tでカルシウムがppm検出されました。この固形カルシウムは、潤滑油に混入した燃焼ガス中の酸成分がカルシウム添加剤と中和反応して生成される比較的硬い化合物のため、摺動面に噛み込み、切削摩耗が進行することが懸念されます。詳細は、別紙固形カルシウム化合物の生成をご覧ください。
|  | 113-001385 | 分析の結果、潤滑油の劣化はなく、汚染度は良好な範囲にあることから、継続使用可能と判断します。減速機減速機は継続使用可能な状態であるため、分解点検の必要はないと判断します。但し、将来的な摩耗進行の有無を確認するためにも傾向監視を継続することが有効です。尚、バックラッシ増加量の評価をした結果、上限値に比較して十分低い値であり、余寿命は約時間と推定されました。但し、今回の計算は仮定に基づいて行っているため、参考値としてお考え下さい。定期的なトライボ診断実施定期的な分析を実施することにより、データの変化から異常の兆候を早期に発見することが可能となります。今後懸念される疲労摩耗の進行を監視するため、定期的なトライボ診断の実施を推奨します。は良好でした。粘度粘度は、mm/sと、新油値の.mm/sに比較して粘度変化率が-％となり、当社推奨の管理限界値である±％以内であり、良好と判断します。水分は.と当社推奨の管理限界値以下であり、良好と判断します。酸価・IR酸価劣化の進行度は、酸価およびIRの結果から総合的に判断します。酸価は、.mgKOH/gと新油値.mgKOH/g以下であり、IRの結果で油劣化の兆候を示すカルボン酸の吸収が確認されていないことから、油は劣化していないと判断します。は良好でした。計数汚染度計数汚染度はNAS級と当社推奨の管理限界値NAS級以下であり、良好と判断します。重量汚染度はmg/mlでした。光学顕微鏡写真重量汚染度で濾過したフィルタ表面上の夾雑物を光学顕微鏡で観察した結果、フィルタ表面が茶褐色であり、金属片、スラッジ、鉄錆、砂等が観察されました。はフェログラフィーおよびSOAP-Tの結果から総合的に判断した結果、継続使用は可能ですが、今後の機器の機能を確認するためにも傾向管理が有用と考えます。フェログラフィー【定量分析：Is値】Is値は異常摩耗の早期発見パラメータのつで、摩耗粒子を定量化するために用います。今回のIs値は、の乗と低い値でした。フェログラフィー【定性分析：摩耗粒子および摩耗形態観察】分析結果から観察された代表的な粒子は、以下の通りでした。正常な摩耗粒子・潤滑状態が正常なマイルド摩耗により発生。疲労摩耗粒子・繰返し応力を受けて発生。Iカップリング発光分光分析【SOAP-T】検出された金属元素から発生箇所を推定すると、以下の通りでした。鉄、鉛、銅、アンチモン、錫、亜鉛・ギヤ歯面、軸受等リン、モリブデン・添加剤カルシウム、バリウム、アルミニウム、ケイ素、ナトリウム、マグネシウム・外部混入異物SOAP-Tの結果、亜鉛がppm検出されました。亜鉛を使用した箇所の溶出・摩耗が発生していると思われます。亜鉛メッキ等であった場合、耐食性が低下して腐食に進展することが懸念されます。バックラッシ検出された鉄濃度を基にバックラッシ増加量の計算を行いました。その結果、今回検出された鉄がギヤ歯面から、平均的に摩耗して発生していたと仮定した場合、バックラッシの増加量は以下の通りと推定されます。表バックラッシ増加量接触箇所 バックラッシ増加量上限値 バックラッシ増加量 内歯車-遊星歯車 約. 遊星歯車-太陽歯車 約. バックラッシの初期値が不明であるため、増加量の上限値を適正なバックラッシの最大値と最小値の差としました。今回の推定されたバックラッシ増加量は上限値に比較して十分に小さい値であり、良好であると推定できます。バックラッシの増加量を基に余寿命を計算したところ、上限値に達する稼働時間は約時間後と推定されました。但し、今回の計算は仮定に基づいて行っているため、参考値としてお考え下さい。
報告No.109-09136 報告No.112-00589 | 分析No.109-001160 分析No.112-002476 | 112-002476_date130403 | 分析の結果、潤滑油の劣化は確認されていないことから、継続使用可能な状態にあると判断します。但し、油中の汚染度がやや高く、汚染物が軌道面に噛み込み摩耗が進行することが懸念されるため、以下の対策を推奨します。軸受分析の結果、軸受は継続使用可能な状態にあると判断します。但し、疲労摩耗が発生しており、今後も摩耗の進行を傾向監視するため、以下の対策を推奨します。更油および油槽内の清掃潤滑油が汚染されていることから、油槽内は汚染されていると思われます。更油をする際には、油槽内を清掃し、更油する新油もNAS級程度の清浄な潤滑油を更油することを推奨します。定期的な分析定期的に分析を実施することにより、データの変化から異常の兆候を早期に発見することが可能となります。また、今回は対象設備の初回分析であるため、あと最低でも回分析を実施し、分析データの変化から今後の分析周期を検討することを推奨します。今後、疲労摩耗の進行が懸念されるため、出来るだけ早めに回目の分析を実施することを推奨します。は良好と判断します。粘度粘度は、mm/sと新油値.mm/sに比較して、粘度変化率は-％で、当社推奨の管理限界値である±％以内であり、良好と判断します。水分は、.ppmと当社推奨の管理限界値の以下であり、良好と判断します。酸価は、.mgKOH/gと新油値.mgKOH/g以下であり、良好と判断します。IRIRチャートの結果、新油と使用油のスペクトルパターンはほぼ一致し、また、油劣化の兆候を示すカルボン酸の吸収が確認されていないことから、良好と判断します。計数汚染度は当社推奨の管理限界値以下であるものの、やや高い値でした。計数汚染度計数汚染度は、NAS級と当社推奨の管理限界値NAS級以下であるものの、やや高い値でした。重量汚染度は、.mg/mlと当社推奨の管理限界値mg/mlを超えていました。光学顕微鏡写真重量汚染度で濾過したフィルタ表面上の夾雑物を光学顕微鏡で観察した結果、金属片、鉄錆、砂等が観察されました。はフェログラフィーおよびSOAP-Tの結果から総合的に判断した結果、継続使用は可能ですが、機器の機能を保持するためにも傾向管理が有用と考えます。フェログラフィー【定量分析：Is値】Is値は異常摩耗の早期発見パラメータのつで、摩耗粒子を定量化するために用います。今回のIs値はの乗と高い値でした。フェログラフィー【定性分析：摩耗粒子および摩耗形態観察】観察された代表的な摩耗粒子は、以下の通りでした。正常な摩耗粒子・潤滑状態が正常なマイルド摩耗により発生。疲労摩耗粒子・繰返し応力を受けて発生。Iカップリング発光分光分析【SOAP-T】検出された金属元素から発生箇所を推定すると、以下の通りでした。鉄、ニッケル、亜鉛・軸受等リン・添加剤カルシウム、バリウム、ナトリウム、モリブデン・外部混入異物
報告No.109-09136 報告No.113-00149 | 分析No.109-001160 分析No.113-000547 | 113-000547 | 減速機は継続使用可能な状態にあると判断します。但し、RBOT試験の結果で潤滑油の余寿命が年月となっていることから、更油計画が必要と判断します。RBOTの限界値には、約％の余裕があるため、分析の結果で推定された月時点で直ちに障害につながる現象は発生しませんが、早めに更油することが必要です。尚、油中の汚染度が高く、今後も摩耗の進行を傾向監視するため、以下の対策を推奨します。再分析によるRBOTの減少傾向確認、または更油推定された余寿命である年月までに分析を行い、RBOT減少傾向を確認するか、更油の計画をされることを推奨します。定期的な分析摩耗の進行を監視するため、定期的に分析を実施し、分析データによる摩耗の進行状況を確認することを推奨します。濾過油中の汚染度が高いことから、観察された摩耗粒子や異物等がギヤ歯面や軌道面に噛み込み摩耗が進行することが懸念されるため、濾過を推奨します。はフェログラフィーおよびSOAP-Tの結果から総合的に判断した結果、継続使用は可能ですが、今後の機器の機能を確認するためにも傾向管理が有用と考えます。フェログラフィー【定量分析：Is値】Is値は異常摩耗の早期発見パラメータのつで、摩耗程度を定量化するために用います。Is値は前回に比較しての乗から乗に低下し、低い値でした。フェログラフィー【摩耗粒子および摩耗形態】分析結果から比較的多く観察された粒子は、以下の通りでした。疲労摩耗粒子・繰返し応力を受けて発生。Iカップリング発光分光分析【SOAP-T】検出された金属元素から発生箇所を推定すると、以下の通りでした。鉄、銅、錫、亜鉛・ギヤ、軸受等リン、モリブデン・添加剤カルシウム、バリウム、アルミニウム、ナトリウム、マグネシウム・外部混入異物バックラッシ増加量による評価トライボ診断では、油中摩耗粒子濃度からバックラッシの増加量を求め、初期のバックラッシに増加量を加え、その合計を設計許容値と比較し減速機の余寿命を判断します。本減速機の構造から摩耗が進行しやすい箇所と推定されるのは、スパイラルベベルギヤとスパイラルベベルピニオンの歯面と考えられ、その部分のバックラッシ増加量を求めました。計算の結果、本減速機のSBGとSBP間のバックラッシの増加量は、時間の稼働時間で約μmとなりました。この増加量は、この増加量は、初期バックラッシをμmとして今回解析結果のバックラッシ増加分μmを加えてもμmとなり、良好な状態にあると考えられます。計数汚染度は前回に比較して、NAS級以上からNAS級にランク低下したものの、当社推奨の管理限界値に到達していました。SOAP-Tで油の添加剤成分であるリンが検出され、フィルタ表面の異物観察で粘ちょう物、金属片、鉄錆、砂等が観察されたことから、汚染度が高い要因は、摩耗とスラッジ、そして外部混入異物の影響と思われます。粘度、水分、酸価、IRの各データは良好でした。RBOTは、minと当社推奨の管理限界値であるmin以上であり、継続使用可能と判断できます。更油を実施した年月以降のRBOT値のデータの変化から余寿命を評価した結果、図RBOTの減少傾向に示す通り年月となりました。但し、年月以降から、RBOTの減少が早くなっており、図RBOTの減少傾向に示すように、年月以降のRBOT値のデータの変化から計算された余寿命は年月となりました。本試料油の添加剤は、一般にタービン油に比較して極圧添加剤や摩耗防止剤などの影響で、RBOTの試験結果が変動する傾向があります。そのため、ギヤ油の余寿命の評価を行うためには、RBOTの結果に加え、粘度、酸価、IRなどのデータを総合的に判断することが必要です。今回の分析結果からは、全てのデータは良好でしたが、余寿命が短いと推定されることから、年月までに分析を行い、RBOT減少傾向を確認するか、更油の計画が必要と判断します。
報告No.109-09136 報告No.114-00079 | 分析No.109-001160 分析No.114-000237 | 114-000237 | 潤滑油は、劣化は確認されなかったものの、油中の汚染度が高い値でした。汚染度が高いのは、機器停止中に油中粒子が沈降することで高濃度となるドレン部分から採油している影響や、潤滑油に添加されている固体潤滑剤であるモリブデンの影響と考えられます。一方、油中金属濃度分析の結果では、固体粒子成分の鉄がppm検出されたことから、この鉄分が潤滑部に噛み込むことにより、摩耗を促進させる可能性があります。念のため、傾向監視が必要と思われます。軸受は継続使用可能な状態にあると判断します。但し、今後の摩耗推移を確認するためにも傾向監視を継続することが有効です。定期的な分析今後の切削摩耗の推移を監視するため、定期的に分析を実施することを推奨します。最適な採油方法本試料油は、機器停止中にドレンから採油されているため、別紙油中粒子の沈降の影響に示すように、油中粒子が油槽底部に沈降し、分析データが高濃度に出ている可能性があります。正確なデータによる診断を行うためにも、今後の採油は、停止直後に実施されることを推奨します。異常摩耗の早期発見のパラメータであるIs値はレベルとやや高い値でした。また、潤滑部の摩耗が認められたため、定期的に潤滑油分析を実施し、摩耗推移を監視することが有用と考えます。フェログラフィーで観察された代表的な粒子は、以下の通りです。正常な摩耗粒子・潤滑状態が正常なマイルド摩耗により発生。切削粒子・異物や金属表面の微小突起による切削摩耗により発生。疲労摩耗粒子・繰返し応力による金属疲労で発生。大型化するとフレーキングの発生が懸念されます。切削粒子は、摩擦面が将来的に異常摩耗へ進展する可能性を示唆しているため、傾向監視が有用と思われます。詳細は、別紙傾向監視が必要な摩耗粒子をご覧ください。計数汚染度はNAS級と、当社推奨の管理限界値に到達していました。D-SOAPで油の添加剤成分であるリン、モリブデンが検出され、フィルタ表面残渣に金属片、粘ちょう物、鉄錆等が観察されたことから、汚染度が高い要因は、摩耗とスラッジ、そして外部混入異物の影響と思われます。粘度、水分、酸価、IRの各データは良好です。
報告No.5317 | 分析No.98-02395 分析No. | 9802395 | ちょう度は、と新グリース値のに比較して、％大きな値となっており、軟化していることが判りました。異種油が混入した可能性が考えられます。滴点は、本試料に流動性があり、測定できませんでした。以上のことから、異種油が混入した可能性が考えられました。機器の潤滑状態SOAPの結果、鉛がppm検出され、摩耗により発生した鉄がppm、ニッケルがppm検出されました。外部から混入したと思われるモリブデンが、ナトリウムがppm、マグネシウムがppm、アルミニウムがppm、ケイ素がppm検出されました。D－SOAPの結果、摩耗により発生した鉄がppm検出され、外部から混入した夾雑物と思われるモリブデンがppm、ナトリウムがppm、カルシウムがppm検出されました。非常に多く検出されたモリブデンは、モリギヤ等のモリブデンを多く含む潤滑剤が混入したものと推定されました。フェログラフィーの結果、μm以下の切削粒子と呼ぶ鉄系粒子が支配的であり、硬い異物噛み込みやギヤの片当たり等の原因で、ギヤ歯面間で切削的な摩耗が発生していると推定されました。また、D－SOAPで鉄が多く検出されており、鉄を使用した部分に摩耗が発生していることからもギヤ歯面の摩耗が発生していることが推定されました。したがって、ギヤの寿命延長のためには一度ギヤを洗浄し、新しいグリースを塗布されることを推奨します。また、ギヤ歯面の片当たりの有無を確認されることを併せて推奨する。
報告No.109-09136 報告No.111-00666 | 分析No.109-001160 分析No.111-003362 | 111-003362 | トライボロジーを活用した設備診断法による結果、潤滑油および減速機は継続使用可能な状態にあると判断します。今後も定期的なトライボロジーを活用した設備診断法によるCBMの実施を推奨します。定期的な分析分析の結果で観察された摩耗粒子の一部には、異物の噛み込みにより発生する切削粒子や潤滑面で油膜が破断して金属同士が接触して発生した凝着摩耗粒子と呼ぶ粒子が観察されました。ただし、潤滑状態の異常を早期に発見するパラメータであるIs値が正常な範囲と判断できるの乗であったものの、切削粒子や凝着摩耗粒子が比較的多く観察され、さらには潤滑油の汚染度もNAS級以上と汚染されていることから、汚染の要因は、歯面の摩耗と外部から混入した砂やスラッジなどであることがわかります。本試料の場合は、外部混入異物やスラッジにより汚染度が高いものの、現時点では潤滑状態の悪化に大きく影響を与えるほどではなく潤滑状態は正常な範囲にあると判断できますが、砂などの外部異物は、歯車よりも硬度が高く、歯面の摩耗進行に影響をあたえることから、定期的に分析を実施し、摩耗の進行状況を確認することを推奨します。バックラッシによる評価バックラッシは、歯車をスムーズに無理なく回転させるために必要な歯面間の遊びのことで、歯車が円滑に回転するために必要なものです。バックラッシが少なすぎると潤滑不良や歯車の両歯面が接触して騒音が増大したり、摩耗の原因になったりします。また反対に、広すぎると歯面同士の適切な噛み合いが悪くなり歯車が破損しやすくなることがあります。トライボロジーを活用した設備診断法では、潤滑油中の鉄の濃度分析の結果から歯車の歯面がどの程度摩耗してバックラッシを増加させているかを求めることができることから、ご提供いただいた減速機に関する情報から、使用されているギヤはスパイラルベベルギヤであるとして、歯車をかみ合わせたときの、歯面間の遊びを求めてみました。なお、今回提供して頂いた情報の中で歯幅が不明でしたのでmmと仮定しました。その結果、減速機のギヤ歯面に摩耗が集中していたと仮定した場合、バックラッシの増加量はμmと推定されました。バックラッシの量は、各機械メーカのノウハウであるため、一律には決まっていませんが、一般には数十μmから数百μmとされており、評価はこの値を参考としましたが、分析結果から求めたバックラッシ増加量は、一般に用いられるバックラッシの範囲に比較して十分に小さい値であることがわかります。ただし、今回求めたバックラッシの増加量は、計算に必要なすべてのパラメータがそろっていない仮定の数値も入っていることから、正確なバックラッシの増加量を計算するためにも、歯幅、油入替後の稼働時間ならびに分解点検後の稼働時間などの情報をお知らせ下さい。計算結果をご報告いたします。フェログラフィー異常摩耗の早期発見パラメータとして摩耗粒子を定量化して評価するフェログラフィーのIs値は、潤滑状態が正常なの乗でした。摩耗粒子の形態で比較的多く観察された粒子は、潤滑状態が正常な場合に発生する摩耗粒子異物の噛み込みにより発生する切削粒子金属潤滑部が局部的に油膜切れを起して発生するシビア粒子でした。これらの摩耗粒子が観察された場合、潤滑部で発生している摩耗形態は、正常なマイルド摩耗異物による切削摩耗潤滑状態がやや厳しい凝着摩耗であり、そして局部的ではあるものの高圧・高温の箇所が発生していることも分かります。減速機で切削摩耗が発生した場合、減速機内部で使用されている転がり軸受が切削摩耗により生じた軌道面の損傷が起点となって寿命が分の程度に低下することがあることから、切削摩耗には十分注意する必要があります。切削摩耗の発生原因となる混入異物が残留している場合、この異物により切削摩耗が継続して発生する可能性があります。フリクションポリマは、潤滑油がギヤ歯面や軌道面に押し込められ高圧状態になると同時に、圧縮熱により高温状態になった結果、基油自身が重合反応を起こし生成することが知られています。そのため、高圧高温状態の解消がなされなければ、潤滑油の劣化が進行し、粘度上昇に因る潤滑異常に進展する場合があります。Iカップリング発光分光分析供試の潤滑油を分析した結果、検出された金属元素は、SOAP-Tの結果表に示すように、鉄、鉛、銅、アンチモン、錫、リン、亜鉛、カルシウム、アルミニウム、ナトリウム、モリブデンでした。検出されたこれらの金属元素から発生箇所を推定すると鉄、鉛、銅、アンチモン、錫、亜鉛・ギヤ・軸受等リン、モリブデン・オイル添加剤カルシウム、アルミニウム、ナトリウム・外部混入異物であると思われます。このうち、機械部品が摩耗したと思われる元素はのグループです。計数汚染度は当社推奨の管理限界値を超えていました。フィルタ表面の異物観察で表面が茶褐色で金属片、鉄錆、砂等が観察されたことから、汚染度が高い要因は、摩耗とスラッジ、そして外部混入異物の影響と思われます。外部混入異物は、潤滑油を精密に濾過することで除去でき、そのことで歯車の歯面損傷を予防でき、寿命が大きく延伸化できることから、汚染度の管理を標準化するとともに、今回は濾過により汚染度の回復を図ることを推奨します。粘度、水分、酸価、IRの各データは良好でした。
|  | 113-001259 | 分析の結果、潤滑油は粘度の低下が確認されたことから、に示す対策を推奨します。減速機減速機は継続使用可能な状態にあると判断します。但し、摩耗粒子形態観察の結果、疲労摩耗粒子が観察されたことから、今後の摩耗進行の有無を確認するためにも傾向監視を継続することが有効です。に示す対策を推奨します。更油粘度低下が確認されており、潤滑部で油膜切れなどによる摩耗の発生が懸念されます。これらの予防処置として更油を推奨します。定期的なトライボ診断実施定期的な分析を実施することにより、データの変化から異常の兆候を早期に発見することが可能となります。今後懸念される疲労摩耗の進行を監視するため、定期的なトライボ診断の実施を推奨します。潤滑油は粘度の低下が確認されました。粘度粘度は、mm/sと新油値の.mm/sに比較して粘度変化率が-％となっており、当社推奨の管理限界値である±％以内を超えていました。適正な粘度範囲で使用していない場合、潤滑部で油膜切れが発生し、摩耗の進行に繋がることが懸念されます。水分はppmと当社推奨の管理限界値以下にあり、良好と判断します。酸価・IR酸価劣化の進行度は、酸価およびIRの結果から総合的に判断します。酸価は、.mgKOH/gと新油値.mgKOH/g以下にあり、IRの結果で油劣化の兆候を示すカルボン酸の吸収が確認されていないことから、良好と判断します。計数汚染度は当社推奨の管理限界値以下であり、良好でした。計数汚染度計数汚染度はNAS級と当社推奨の管理限界値NAS級以下であり、良好でした。重量汚染度は.mg/mlでした。光学顕微鏡写真重量汚染度で濾過したフィルタ表面上の夾雑物を光学顕微鏡で観察した結果、鉄錆、砂等が観察されました。はフェログラフィーおよびSOAP-Tの結果から総合的に判断した結果、継続使用は可能ですが、今後の機器の機能を確認するためにも傾向管理が有用と考えます。フェログラフィー【定量分析：Is値】Is値は異常摩耗の早期発見パラメータのつで、摩耗粒子を定量化するために用います。減速機の場合、潤滑状態が良好であればIs値はの乗以下となり、潤滑状態が厳しくなるにつれてIs値は上昇していきます。今回のIs値は、の乗と低い値でした。フェログラフィー【定性分析：摩耗粒子および摩耗形態観察】分析結果から観察された代表的な粒子は、以下の通りでした。疲労摩耗粒子・繰返し応力を受けて発生。Iカップリング発光分光分析【SOAP-T】検出された金属元素から発生箇所を推定すると、以下の通りでした。鉄、鉛、ニッケル、錫・ギヤ、軸受等リン、モリブデン・添加剤カルシウム、ケイ素、ナトリウム・外部混入異物
報告No.104-6054 | 分析No.104-01190 | 104-01190 | 精点Aを実施した結果、上部ガイド軸受、スラスト軸受ともに継続使用可能な状態にあると判断します。このことは、SOAP／D-SOAPの結果、鉄及びモリブデンが前回同様に検出されなかったこと異常摩耗の早期発見パラメータであるIs値がのマイナス乗と前回同様良好の範囲にあったこと計数汚染度がNAS級から級に等級は上昇したものの、粒子の大きな変化が確認されなかったこと以上のことから判断しました。
報告No.109-09136 報告No.112-00176 | 分析No.109-001160 分析No.112-000729 | 112-000729 | 減速機は継続使用可能な状態にあると判断します。但し、今後も摩耗の進行を傾向監視するため、以下の対策を推奨します。定期的な分析疲労摩耗の進行を監視するため、定期的に分析を実施し、分析データによる摩耗の進行状況を確認することを推奨します。バックラッシによる評価トライボ診断では、バックラッシの増加量を分析結果から計算できますので、構造が確認できる図面、ギヤの形式、歯形、モジュール、歯数、歯幅、油入替後の稼働時間ならびに分解点検後の稼働時間をお知らせ下さい。計算結果をご報告いたします。フェログラフィーIs値は異常摩耗の早期発見パラメータのつで、摩耗粒子を定量化するために用います。前回同様にIs値はの乗であり、潤滑状態は正常と判断できます。摩耗粒子の形態で比較的多く観察された粒子は、潤滑状態が正常な場合に発生する摩耗粒子繰返し応力を受けて発生する疲労摩耗粒子でした。これらの摩耗粒子が観察された場合、潤滑部で発生している摩耗形態は、正常なマイルド摩耗疲労による疲労摩耗であることが分かります。Iカップリング発光分光分析【SOAP-T】検出された金属元素は、SOAP-Tの結果表に示すように、鉄、銅、リン、カルシウム、アルミニウム、ナトリウム、モリブデンでした。検出された金属元素から発生箇所を推定すると鉄、銅・ギヤ・軸受等リン、モリブデン・オイル添加剤カルシウム、アルミニウム、ナトリウム・外部混入異物であると思われます。このうち、機械部品が摩耗したと思われる元素はのグループです。前回に比較して計数汚染度はNAS級以上からNAS級にランク低下しているものの、当社推奨の管理限界値に到達していました。フェログラフィーの結果から、汚染度が高い要因は、摩耗によるものと思われます。
報告No.109-09136 報告No.113-00093 | 分析No.109-001160 分析No.113-000371 | 113-000371 | 分析の結果、油の劣化は確認されていないものの、油中の汚染度が高いことから、以下の対策を推奨します。軸受分析の結果、軸受は継続使用可能な状態にあると判断します。但し、将来的な摩耗進行の有無を確認するためにも傾向監視を継続することが有効です。濾過油中の汚染度が高いことから、摩耗粒子や異物等が軸受軌道面に噛み込むことによる摩耗の進行が懸念されるため、濾過を推奨します。定期的な分析および分析周期の検討定期的に分析を実施することにより、データの変化から異常の兆候を早期に発見することが可能となります。また、今回は対象設備の初回分析であるため、あと最低でも回分析を実施し、分析データの変化から今後の分析周期を検討することを推奨します。今後、凝着摩耗の進行が懸念されるため、出来るだけ早めに回目の分析を実施することを推奨します。はフェログラフィーおよびSOAP-Tの結果から総合的に判断した結果、継続使用は可能ですが、機器の機能を保持するためにも傾向管理が有用と考えます。フェログラフィー【定量分析：Is値】Is値は異常摩耗の早期発見パラメータのつで、摩耗程度を定量化するために用います。今回のIs値はの乗とやや高い値でした。フェログラフィー【定性分析：摩耗粒子および摩耗形態観察】分析結果から比較的多く観察された摩耗粒子は、以下の通りでした。銅系シビア粒子・潤滑状態がやや厳しい凝着摩耗により発生。金属潤滑部が局部的に油膜切れを起していると考えられます。フリクションポリマ・局部的に高圧・高温となる場合に発生。鉄錆・外部から混入したと考えられます。観察された摩耗粒子の中でも銅系シビア粒子は、注意が必要です。銅系シビア粒子、凝着摩耗に分類されます。これらの摩耗粒子は、軸受軌道面で凝着、破断を繰り返し、この過程で生じる移着粒子が成長して摩耗粒子となります。そのため、軸受軌道面では局部的に油膜切れが発生していることを示しています。この状態が継続した場合、摩耗粒子のサイズは徐々に大型化していき、設備の損傷に至る場合がありますので、傾向監視が必要です。Iカップリング発光分光分析【SOAP-T】検出された金属元素から発生箇所を推定すると、以下の通りでした。鉄、銅、錫、亜鉛・軸受等リン、モリブデン・添加剤カルシウム、アルミニウム、ナトリウム・外部混入異物銅がppmと比較的高い値でした。銅を使用した箇所は、転がり軸受の保持器である場合があります。軸受保持器に銅を使用している場合、今後、保持器の摩耗が進行することで転動体とのギャップが大きくなると共に振動が増大し、更なる摩耗の進行につながることが懸念されます。計数汚染度は、NAS級以上と当社推奨の管理限界値を超えていました。SOAP-Tで油の添加剤成分であるリンが検出され、フィルタ表面の異物観察で表面が茶褐色で鉄錆、砂等が観察されたことから、汚染度が高い要因は、摩耗とスラッジ、そして外部混入異物の影響と思われます。粘度、水分、酸化、IRの各データは良好でした。
報告No.109-09136 報告No.112-00643 | 分析No.109-001160 分析No.112-002878 | 112-002878_date130321 | 分析の結果、油の劣化は確認されていないものの、粘度は当社推奨の管理限界値以下であり、IRの結果で新油と使用油のスペクトルパターンが一致していない箇所が確認されました。異種油の混入、または油名が違う可能性がありますので、以下の対策を推奨します。減速機減速機は継続使用可能な状態にあると判断します。但し、疲労摩耗が発生していることから、以下の対策を推奨します。異種油の混入および油名の確認分析データから新油と一致しないデータが確認されたことから、異種油の混入または油名が違っている可能性があります。油は設備の条件にあった適正な性能のものを使用することが重要であるため、異種油の混入の有無、油名を再確認することを推奨します。定期的な分析および分析周期の検討定期的に分析を実施することにより、データの変化から異常の兆候を早期に発見することが可能となります。また、今回は対象設備の初回分析であるため、あと最低でも回分析を実施し、分析データの変化から今後の分析周期を検討することを推奨します。今後、疲労摩耗の進行が懸念されるため、出来るだけ早めに回目の分析を実施することを推奨します。はフェログラフィーおよびSOAP-Tの結果から総合的に判断した結果、継続使用は可能ですが、機器の機能を保持するためにも傾向管理が有用と考えます。フェログラフィー【定量分析：Is値】Is値は異常摩耗の早期発見パラメータのつで、摩耗粒子を定量化するために用います。今回のIs値はの乗とやや高い値でした。フェログラフィー【定性分析：摩耗粒子および摩耗形態観察】分析結果から比較的多く観察された摩耗粒子は、以下の通りでした。疲労摩耗粒子・繰返し応力を受けて発生。Iカップリング発光分光分析【SOAP-T】検出された金属元素から発生箇所を推定すると、以下の通りでした。鉄、ニッケル、亜鉛・ギヤ、軸受等リン、モリブデン・添加剤カルシウム、アルミニウム、ナトリウム・外部混入異物SOAP-Tの結果、リンがppm検出されました。ご提供いただいた新油モービルギヤからリンがppmと桁含まれていることから、添加剤の消耗、異種油の混入、または油名の誤りなどが考えられます。リンは、極圧添加剤として含まれています。極圧添加剤は、金属表面と化学反応を起こし、金属より融点の低い化合物を生成し、これが潤滑材として働き摩耗を防止しています。そのため、リンの消耗が進行した場合、潤滑部では油膜が形成されにくくなり、摩耗が進行しやすくなるため、注意が必要です。は良好と判断します。計数汚染度計数汚染度は、NAS級と当社推奨の管理限界値NAS級以下であり、良好と判断します。重量汚染度は、.g/mlでした。光学顕微鏡写真重量汚染度で濾過したフィルタ表面上の夾雑物を光学顕微鏡で観察した結果、金属片、鉄錆、砂等が観察されました。粘度は当社推奨の管理限界値以下であり、IRの結果で新油と使用油のスペクトルパターンが一致していない箇所が確認されました。粘度粘度は、mm/sと新油値.mm/sに比較して、粘度変化率は-％で、当社推奨の管理限界値である±％を超えていました。適正な粘度範囲で使用していない場合、潤滑部で油膜切れが発生し、摩耗の進行に繋がることが懸念されます。水分は、ppmと当社推奨の管理限界値の以下であり、良好と判断します。酸価は、.mgKOH/gと新油値.mgKOH/gに比較して高いものの、IRで油劣化の兆候を示すカルボン酸の吸収が確認されていないことから、良好と判断します。IRIRの結果、新油と使用油のスペクトルパターンが一致していない箇所が確認されました。
|  | 113-001159 | IR、SOAP-Tの結果で新油と一致しないデータが確認されたことから、異種油の混入または油名の誤りが考えられるため、に示す対策を推奨します。減速機減速機は継続使用可能であるため、分解点検の必要はないと判断します。但し、将来的な摩耗進行の有無を確認するためにも傾向監視を継続することが有効です。異種油の混入、油名の確認および、場合によっては更油分析データから新油と一致しないデータが確認されたことから、異種油の混入または油名が違っている可能性があります。油は設備の条件にあった適正な性能のものを使用することが重要であるため、異種油の混入の有無、油名を再確認することを推奨します。再確認し、現在使用している油が設備の条件に不適正であると判明した場合は、更油を推奨します。定期的なトライボ診断実施定期的な分析を実施することにより、データの変化から異常の兆候を早期に発見することが可能となります。今後懸念される疲労摩耗の進行を監視するため、定期的なトライボ診断の実施を推奨します。IRで新油と一致しないデータが確認されたことから、異種油の混入または油名の誤りが考えられます。粘度粘度は、.mm/sと新油値のmm/sに比較して粘度変化率が-％となっており、当社推奨の管理限界値である±％以内にあり、良好でした。水分は.ppmと当社推奨の管理限界値以下にあり、良好と判断します。酸価・IR酸価劣化の進行度は、酸価およびIRの結果から総合的に判断します。酸価は、.mgKOH/gと新油値.mgKOH/gに比較して高いものの、IRの結果で油劣化の兆候を示すカルボン酸の吸収が確認されていないことから、油は劣化していないと判断します。但し、IRの結果、新油のIRスペクトルと一致しない箇所が確認されました。異種油の混入、または油名の誤りなどが考えられます。は良好でした。計数汚染度計数汚染度はNAS級と当社推奨の管理限界値NAS級以下であり、良好でした。重量汚染度は.mg/mlでした。光学顕微鏡写真重量汚染度で濾過したフィルタ表面上の夾雑物を光学顕微鏡で観察した結果、鉄錆、砂等が観察されました。はフェログラフィーおよびSOAP-Tの結果から総合的に判断した結果、継続使用は可能ですが、今後の機器の機能を確認するためにも傾向管理が有用と考えます。フェログラフィー【定量分析：Is値】Is値は異常摩耗の早期発見パラメータのつで、摩耗粒子を定量化するために用います。今回のIs値は、の乗と低い値でした。フェログラフィー【定性分析：摩耗粒子および摩耗形態観察】分析結果から観察された代表的な粒子は、以下の通りでした。正常な摩耗粒子・潤滑状態が正常なマイルド摩耗により発生。疲労摩耗粒子・繰返し応力を受けて発生。Iカップリング発光分光分析【SOAP-T】検出された金属元素から発生箇所を推定すると、以下の通りでした。鉄、鉛、ニッケル、錫・ギヤ歯面、軸受等リン、亜鉛、バリウム・添加剤カルシウム、アルミニウム、ナトリウム、モリブデン・外部混入異物SOAP-Tの結果、ご提供頂いた新油FBKオイルROで添加剤のバリウムがppm検出されていますが、本試料油からはバリウムが検出されず、新油に含まれていないモリブデンがppmと比較的高い値で検出されました。このことから、異種油の混入、または油名の誤りなどが考えられます。バックラッシ検出された鉄濃度を基にバックラッシ増加量の計算を行いました。今回、歯車の歯幅、モジュール、歯数、歯車の構成が不明でした。よって、歯幅をmm、モジュールを、太陽歯車、遊星歯車、太陽歯車の歯数をそれぞれ、、の遊星ハスバ歯車と仮定し、バックラッシの増加量を計算しました。その結果、今回検出された鉄がギヤ歯面から、平均的に摩耗して発生していたと仮定した場合、バックラッシの増加量は以下の通りと推定されます。表バックラッシ増加量接触箇所 バックラッシ増加量上限値 バックラッシ増加量 内歯車-遊星歯車 . 約. 遊星歯車-太陽歯車 . 約. バックラッシの初期値が不明であるため、増加量の上限値を適正なバックラッシの最大値と最小値の差としました。今回の推定されたバックラッシ増加量は上限値に比較して十分に小さい値であり、良好であると推定できます。
報告No.109-09136 報告No.112-00589 | 分析No.109-001160 分析No.112-002442 | 112-002442_date130409 | 分析の結果、潤滑油の劣化はなく良好でした。しかし、粘度やSOAP-Tの結果から異種油の混入または、油名の誤りの可能性があります。また、油中の汚染度がやや高く、汚染物がギヤ歯面や軌道面に噛み込み摩耗が進行することが懸念されるため、以下の対策を推奨します。減速機分析の結果、減速機は継続使用可能な状態にあると判断します。但し、切削摩耗や凝着摩耗、そして疲労摩耗が発生しており、今後も摩耗の進行を傾向監視するため、以下の対策を推奨します。定期的な分析定期的に分析を実施することにより、データの変化から異常の兆候を早期に発見することが可能となります。また、今回は対象設備の初回分析であるため、あと最低でも回分析を実施し、分析データの変化から今後の分析周期を検討することを推奨します。今後、切削摩耗、凝着摩耗の進行が懸念されるため、出来るだけ早めに回目の分析を実施することを推奨します。更油粘度は、一端上昇し始めると劇的に上昇することがあります。また、粘度上昇により粘性抵抗が増大して油温も上昇し、油が劣化しやすくなるため、劣化した場合、油中の酸成分により金属表面が腐食することがあるため、更油を推奨します。水分、酸価、IRの結果は、酸化劣化はなく良好でした。しかし、粘度は当社推奨の管理限界値を超えていましたので、更油を推奨します。粘度粘度は、mm/sと新油値mm/sに比較して、粘度変化率は+.％で、当社推奨の管理限界値である±％を超えていました。適正な粘度範囲で使用していない場合、粘性抵抗が増大することにより、油温が上昇して、油劣化の進行に繋がることが懸念されますので、更油の対策を推奨します。水分は、.と当社推奨の管理限界値の以下であり、良好と判断します。酸価は、.mgKOH/gと新油値.mgKOH/g以上であるものの、IRの結果で油劣化の兆候を示すカルボン酸の吸収が確認されていないことから、良好と判断します。IRIRチャートの結果、新油と使用油のスペクトルパターンはほぼ一致し、また、油劣化の兆候を示すカルボン酸の吸収が確認されていないことから、良好と判断します。計数汚染度は当社推奨の管理限界値以下であるものの、やや高い値でした。計数汚染度計数汚染度は、NAS級と当社推奨の管理限界値NAS級以下であるものの、やや高い値でした。重量汚染度は、mg/mlでした。光学顕微鏡写真重量汚染度で濾過したフィルタ表面上の夾雑物を光学顕微鏡で観察した結果、金属片、鉄錆、砂等が観察されました。はフェログラフィーおよびSOAP-Tの結果から総合的に判断した結果、継続使用は可能ですが、機器の機能を保持するためにも傾向管理が有用と考えます。フェログラフィー【異常摩耗指数：Is値】Is値は異常摩耗の早期発見パラメータのつで、摩耗粒子を定量化するために用います。今回のIs値はの乗とやや高い値でした。フェログラフィー【定性分析：摩耗粒子および摩耗形態観察】観察された摩耗粒子は、以下の通りでした。切削粒子・異物や金属表面の微小突起による切削摩耗により発生。シビア粒子・潤滑状態がやや厳しい凝着摩耗により発生。金属潤滑部が局部的に油膜切れを起していると考えられます。疲労摩耗粒子・繰返し応力を受けて発生。観察された摩耗粒子の中でも切削粒子、シビア粒子は、注意が必要です。減速機で切削摩耗が発生した場合、減速機内部で使用されている転がり軸受が切削摩耗により生じた軌道面の損傷が起点となって、寿命が分の程度に低下することがあることから、切削摩耗には十分注意する必要があります。切削摩耗の発生原因となる混入異物が残留している場合、この異物により切削摩耗が継続して発生する可能性があります。シビア粒子は、凝着摩耗に分類されます。これらの摩耗粒子は、軌道面で凝着、破断を繰り返し、この過程で生じる移着粒子が成長して摩耗粒子となります。そのため、軌道面では局部的に油膜切れが発生していることを示しています。この状態が継続した場合、摩耗粒子のサイズは徐々に大型化していき、軸受の損傷に至る場合がありますので、傾向監視が必要です。Iカップリング発光分光分析【SOAP-T】検出された金属元素から発生箇所を推定すると、以下の通りでした。鉄、鉛、ニッケル・軸受等リン、モリブデン・添加剤亜鉛、カルシウム、アルミニウム、ナトリウム・外部混入異物SOAP-Tの結果、亜鉛が比較的高い値でした。ご提供頂いた新油ダフニースーパーギヤには、添加剤として含まれていないことから、異種油の混入、または油名の誤り、その他の亜鉛を使用した箇所の溶出・摩耗が考えられます。亜鉛メッキ等であった場合、耐食性が低下して腐食に進展することが懸念されます。バックラッシご提供いただいた減速機に関する情報からハスバ歯車の組み合わせの段減速機構であり、この歯車の構成から接触点箇所のバックラッシを求めました。尚、油量が不明でしたので、Lと仮定しました。ギヤのバックラッシの増加量を求めた結果、接触点箇所でバックラッシの増加量は、約.μmと推定されます。バックラッシ増加分の上限値は、メーカにより差異はあるものの、当社の推奨するバックラッシは、一般に推奨されるμmを管理目安にしています。この値に比較して十分に小さい値です。
報告No.106-6023 報告No.106-4556 | 分析No.106-00388 分析No.106-01835 | 106-01835 | トライボ診断の結果、増速機は継続使用可能な状態にあると判断できるものの、スラッジや摩耗粒子の増加が確認されており、ストレーナの目詰まり発生に注意が必要である。分析の結果、前回に比較して重量汚染度が.mg/mlからmg/mlに上昇して高い値を示していた。重量汚染度の上昇原因となっている汚染物は、添加剤成分のモリブデン、マグネシウム、亜鉛、リンがスラッジとして析出し、これに摩耗で発生した鉄、銅などが混合して粘性のあるスラッジになっていると推定された。これらのことは、異常摩耗の早期発見パラメータである潤滑状態指数はの乗と高いものの、摩耗の形態はマイルド摩耗と呼ぶ比較的小さな粒子が大勢を占めること計数汚染度は当社推奨の管理限界値に到達し、重量汚染度がmg/mlと高い値を示し、フィルタ表面が茶褐色になっていること油中金属濃度の結果、ギヤやベアリングなどの鉄系材料の摩耗、モリブデン、マグネシウム、亜鉛、リンなどの添加剤の析出が検出されたこと以上のことから判断した。
報告No.106-4509 報告No.106-4509 | 分析No.106-00259 分析No.106-00259 | 106-00259 | 提供情報にストレーナサイズが不明となっていたため、ストレーナの影響を織り込んだ診断を行う事は出来ないが、使用されているストレーナサイズが一般的に使用される数μmレベルの精密なストレーナであった場合、添加剤が劣化してスラッジ化したものが認められるため、ストレーナ目詰まりの原因となる可能性が考えられた。尚、ギヤ歯面の異常な摩耗状態を示す摩耗粒子は観察されず、増速機は継続使用可能な状態にあると思われるが、μm以上の大型の粒子が捕捉されていない可能性が高く、異常摩耗の兆候を見落としている可能性がある。採油はなるべく主機停止直後に実施されることを推奨する。分析の結果、重量汚染度がmg/mlと＃－と同程度の高い値を示していた。重量汚染度の上昇原因となっている汚染物は、＃－同様に添加剤成分のモリブデン、マグネシウム、亜鉛、リンがスラッジとして析出し、これに摩耗で発生した鉄、銅などが混合して粘性のある劣化物になっていると推定された。これらのことは、異常摩耗の早期発見パラメータである潤滑状態指数は.と良好の範囲にあり、摩耗の形態はマイルド摩耗と呼ぶ比較的小さな粒子が大勢を占めること計数汚染度は良好の範囲にあるものの、重量汚染度がmg/mlと高い値を示し、フィルタ表面が茶褐色になっていること油中金属濃度の結果、ギヤやベアリングなどの鉄系材料の摩耗、モリブデン、マグネシウム、亜鉛、リンなどの添加剤の析出が検出されたこと以上のことから判断した。
報告No.109-09136 報告No.112-00589 | 分析No.109-001160 分析No.112-002439 | 112-002439 | 分析の結果、潤滑油の劣化は確認されていないことから、継続使用可能な状態にあると判断します。但し、油中の汚染度が高く、汚染物がギヤ歯面や軌道面に噛み込み摩耗が進行することが懸念されることと、異種油の混入、または油名が違う可能性がありますので、以下の対策を推奨します。減速機分析の結果、減速機は継続使用可能な状態にあると判断します。但し、疲労摩耗が発生しており、今後も摩耗の進行を傾向監視するため、以下の対策を推奨します。異種油の混入および油名の確認分析データから新油と一致しないデータが確認されたことから、異種油の混入または油名が違っている可能性があります。油は設備の条件にあった適正な性能のものを使用することが重要であるため、異種油の混入の有無、油名を再確認することを推奨します。定期的な分析定期的に分析を実施することにより、データの変化から異常の兆候を早期に発見することが可能となります。また、今回は対象設備の初回分析であるため、あと最低でも回分析を実施し、分析データの変化から今後の分析周期を検討することを推奨します。今後、疲労摩耗の進行が懸念されるため、出来るだけ早めに回目の分析を実施することを推奨します。濾過または更油油中の汚染度が高いことから、摩耗粒子や異物等がギヤ歯面や軸受軌道面に噛み込むことによる摩耗の進行が懸念されるため、濾過または更油を推奨します。はフェログラフィーおよびSOAP-Tの結果から総合的に判断した結果、継続使用は可能ですが、機器の機能を保持するためにも傾向管理が有用と考えます。フェログラフィー【定量分析：Is値】Is値は異常摩耗の早期発見パラメータのつで、摩耗粒子を定量化するために用います。今回のIs値はの乗とやや高い値でした。フェログラフィー【定性分析：摩耗粒子および摩耗形態観察】分析結果から比較的多く観察された摩耗粒子は、以下の通りでした。疲労摩耗粒子・繰返し応力を受けて発生。フリクションポリマ・局部的に高圧・高温となる場合に発生。Iカップリング発光分光分析【SOAP-T】検出された金属元素から発生箇所を推定すると、以下の通りでした。鉄、鉛、クロム、ニッケル・軸受等リン、モリブデン・添加剤亜鉛、カルシウム、アルミニウム、ナトリウム・外部混入異物SOAP-Tの結果、亜鉛が比較的高い値でした。ご提供頂いた新油ダフニースーパーギヤには、添加剤として含まれていないことから、異種油の混入、または油名の誤りなどが考えられます。バックラッシご提供いただいた減速機に関する情報からハスバ歯車の組み合わせの段減速機構であり、この歯車の構成から接触点箇所のバックラッシを求めました。尚、油量が不明でしたので、Lと仮定しました。ギヤのバックラッシの増加量を求めた結果、接触点箇所でバックラッシの増加量は、μmと推定されます。バックラッシ増加分の上限値は、メーカにより差異はあるものの、当社の推奨するバックラッシは、一般に推奨されるμmを管理目安にしています。この値に比較して十分に小さい値です。計数汚染度は当社推奨の管理限界値を超えていました。計数汚染度計数汚染度は、NAS級以上と当社推奨の管理限界値NAS級を超えていました。重量汚染度は、mg/mlでした。光学顕微鏡写真重量汚染度で濾過したフィルタ表面上の夾雑物を光学顕微鏡で観察した結果、金属片、鉄錆、砂等が観察されました。粘度は当社推奨の管理限界値を超え、IRチャートの結果、新油と使用油のスペクトルパターンが一致してない箇所が確認されました。粘度粘度は、.mm/sと新油値mm/sに比較して、粘度変化率は+％で、当社推奨の管理限界値である±％を超えていました。適正な粘度範囲で使用していない場合、粘性抵抗が増大することにより、油温が上昇して、油劣化の進行に繋がることが懸念されます。水分は、.ppmと当社推奨の管理限界値の以下であり、良好と判断します。酸価は、.mgKOH/gと新油値.mgKOH/gに比較して高いものの、IRの結果で油劣化の兆候を示すカルボン酸の吸収が確認されていないことから、良好と判断します。IRIRチャートの結果、新油と使用油のスペクトルパターンが一致してない箇所が確認されました。異種油の混入、または油名の誤りなどが考えられます。
報告No.109-09136 報告No.113-00149 | 分析No.109-001160 分析No.113-000548 | 113-000548 | 潤滑油および減速機は継続使用可能な状態にあると判断します。但し、油中の汚染度がやや高いことから、今後も引き続き定期的な分析による傾向監視を推奨します。定期的な分析今後懸念される汚染度の増加および疲労摩耗の進行を監視するため、定期的に分析を実施することを推奨します。はフェログラフィーおよびSOAP-Tの結果から総合的に判断した結果、継続使用は可能ですが、今後の機器の機能を確認するためにも傾向管理が有用と考えます。フェログラフィー【定量分析：Is値】Is値は異常摩耗の早期発見パラメータのつで、摩耗程度を定量化するために用います。Is値は前回に比較しての乗から変化はなく、低い値でした。フェログラフィー【定性分析：摩耗粒子および摩耗形態観察】分析結果から観察された代表的な粒子は、以下の通りでした。切削粒子・異物や金属表面の微小突起による切削摩耗により発生。疲労摩耗粒子・繰返し応力を受けて発生。観察された摩耗粒子の中でも切削粒子は、将来的な摩耗の進行に繋がる可能性を示唆しているため、傾向監視が必要と思われます。減速機で切削摩耗が発生した場合、減速機内部で使用されている転がり軸受が切削摩耗により生じた軌道面の損傷が起点となって寿命が分の程度に低下することがあることから、切削摩耗には十分注意する必要があります。切削摩耗の発生原因となる混入異物が残留している場合、この異物により切削摩耗が継続して発生する可能性があります。Iカップリング発光分光分析【SOAP-T】検出された金属元素から発生箇所を推定すると、以下の通りでした。鉄、錫、亜鉛・ギヤ、軸受等リン、モリブデン・添加剤カルシウム、バリウム、アルミニウム、ケイ素、ナトリウム・外部混入異物バックラッシ増加量による評価トライボ診断では、油中摩耗粒子濃度からバックラッシの増加量を求め、初期のバックラッシに増加量を加え、その合計を設計許容値と比較し減速機の余寿命を判断します。本減速機の構造から摩耗が進行しやすい箇所と推定されるのは、スパイラルベベルギヤとスパイラルベベルピニオンの歯面と考えられ、その部分のバックラッシ増加量を求めました。計算の結果、本減速機のSBGとSBP間のバックラッシの増加量は、時間の稼働時間で約μmとなりました。この増加量は、初期バックラッシをμmとして今回解析結果のバックラッシ増加分μmを加えてもμmとなり、良好な状態にあると考えられます。計数汚染度は前回に比較して、NAS級からNAS級にランク低下し、当社推奨の管理限界値以下にあるものの、やや高い値でした。SOAP-Tで油の添加剤成分であるリンが検出され、フィルタ表面の異物観察で粘ちょう物、金属片、鉄錆、砂等が観察されたことから、汚染度が高い要因は、摩耗とスラッジ、そして外部混入異物の影響と思われます。粘度、水分、酸価、IRの各データは良好でした。RBOTは、minと当社推奨の管理限界値であるmin以上であり、継続使用可能と判断できます。更油を実施した年月以降のRBOT値のデータの変化から余寿命を評価した結果、図RBOTの減少傾向に示す通り年月となりました。本試料油の添加剤は、一般にタービン油に比較して極圧添加剤や摩耗防止剤などの影響で、RBOTの試験結果が変動する傾向があります。そのため、ギヤ油の余寿命の評価を行うためには、RBOTの結果に加え、粘度、酸価、IRなどのデータを総合的に判断することが必要です。今回の分析結果からは、全てのデータは良好であり、本試料油は継続使用可能な状態にあると判断します。
報告No.109-09136 報告No.112-00751 | 分析No.109-001160 分析No.112-003392 | 112-003392 | 潤滑油の劣化はなく、汚染度は良好な範囲にあることから、継続使用可能と判断します。減速機分析の結果、減速機の潤滑部で使用されることが少ない錫が約検出されました。一般に、錫は軸受に使用されることが多いため、減速機の潤滑系統で錫を使用している箇所を確認することを推奨すると同時に、摩耗進行の有無を確認するためにも傾向監視を推奨します。定期的な分析今後懸念される摩耗の進行を監視するため、定期的に分析を実施することを推奨します。はフェログラフィーおよびSOAP-Tの結果から総合的に判断した結果、継続使用は可能ですが、機器の機能を保持するためにも傾向管理が有用と考えます。フェログラフィー【定量分析：Is値】Is値は異常摩耗の早期発見パラメータのつで、摩耗粒子を定量化するために用います。前回同様に、Is値はの乗と低い値でした。フェログラフィー【定性分析：摩耗粒子および摩耗形態観察】分析結果から観察された全ての粒子量は少でした。Iカップリング発光分光分析【SOAP-T】検出された金属元素から発生箇所を推定すると、以下の通りでした。銅、錫・ギヤ、軸受等リン、亜鉛、カルシウム、モリブデン・添加剤バリウム、ケイ素、ナトリウム・外部混入異物尚、錫が.ppm検出されたことから、錫を使用した箇所での摩耗の進行が懸念されます。前回に比較して計数汚染度はNAS級からNAS級にランク低下し、当社推奨の管理限界値以下にあり、良好でした。前回同様に、粘度、酸価、IRの各データは良好でした。水分は前回に比較して、ppmから.ppmに減少し、良好でした。
|  | 113-001956 | 対象設備は継続使用可能な状態にあると判断します。但し、粘度が上昇し、水分濃度が高いため、以下の対策を推奨します。継続分析粘度は、一端上昇し始めると劇的に上昇することもあるため、今後は比較的短い周期で傾向監視を実施することが大切です。継続的な分析を推奨します。水分濃度の調整発錆予防のため、遠心分離機による水分除去や部分更油による水分濃度の相対的低下を推奨します。摩耗進行の監視クランクメタル、ピストンリングなどの摩耗の進行を監視するために、定期的に分析を実施し、進行状況を確認されることを推奨します。はフェログラフィーおよびSOAPの結果から総合的に判断した結果、継続使用は可能ですが、摩耗の進行速度が上昇している可能性があるため、傾向管理が有用と考えます。フェログラフィー【定量分析：Is値】Is値は異常摩耗の早期発見パラメータのつで、摩耗程度を定量化するために用います。前回に比較してIs値はの乗から乗に上昇し、やや高い値でした。Is値は、摩擦摺動面の摩耗が進展すると、上昇速度が増加します。今回、Is値の上昇速度がやや大きいことから、念のため将来的な摩耗の進展を監視することが大切です。フェログラフィー【定性分析：摩耗粒子および摩耗形態観察】分析結果から観察された代表的な粒子は、以下の通りでした。正常な摩耗粒子・潤滑状態が正常なマイルド摩耗により発生。黒錆・潤滑状態がやや厳しい凝着摩耗により発生。局部的に金属接触が厳しく、且つ、高い摩擦熱が発生していると考えられます。観察された摩耗粒子の中でも黒錆は、将来的な異常摩耗の進行に繋がる可能性を示唆しているため、傾向監視が必要と思われます。黒錆は、凝着摩耗に分類されます。この摩耗粒子は、油膜切れによる摺動面での金属同士の接触時に起こる高い摩擦熱によって鉄が酸化され発生します。この状態が継続した場合、摺動面で焼付が発生し、設備の損傷に至る場合があります。Iカップリング発光分光分析【SOAP】検出された金属元素から発生箇所を推定すると、以下の通りでした。鉄、銅、錫・エンジン部品リン、亜鉛、カルシウム、マグネシウム、モリブデン・添加剤ケイ素、アルミニウム、ホウ素・外部混入異物前回同様に塩基価は良好でした。粘度粘度は、.mm/sと新油値のmm/sに比較して粘度変化率が+％となっており、当社推奨の管理限界値である±％を超えていました。粘度の上昇要因は、別紙エンジンオイルの粘度上昇メカニズムをご覧ください。水分はppmと当社推奨の管理限界値を超えていました。今後、水分の影響で機関内に錆が発生し、その影響で摩耗が発生する懸念があります。
|  | 113-000036 | 増速機ギヤは継続使用可能な状態にあると判断します。但し、今後も疲労摩耗の進行を傾向監視するため、以下の対策を推奨します。定期的な分析今後懸念される疲労摩耗の進行を監視するため、定期的に分析を実施することを推奨します。はフェログラフィーおよびSOAP-Tの結果から総合的に判断した結果、継続使用は可能ですが、機器の機能を確認するためにも傾向管理が有用と考えます。フェログラフィー【定量分析：Is値】Is値は異常摩耗の早期発見パラメータのつで、摩耗粒子を定量化するために用います。前回に比較してIs値はの乗からの乗と、低い値でした。フェログラフィー【定性分析：摩耗粒子および摩耗形態観察】分析結果から観察された代表的な粒子は、以下の通りでした。疲労摩耗粒子・繰返し応力を受けて発生。Iカップリング発光分光分析【SOAP-T】検出された金属元素から発生箇所を推定すると、以下の通りでした。鉄、銅、錫、亜鉛・ギヤ、軸受等リン・添加剤カルシウム、ケイ素、ナトリウム、ホウ素、モリブデン・外部混入異物前回に比較して鉄濃度がppmから.ppmに増加していることから、摩耗が進行していることが推定されるため、今後も傾向監視が必要と考えられます。
報告No.109-09136 報告No.112-00635 | 分析No.109-001160 分析No.112-002848 | 112-002848_date130515 | 分析の結果、潤滑油および対象設備は継続使用可能な状態にあると判断します。但し、今後も摩耗の進行を傾向監視するため、以下の対策を推奨します。定期的な分析定期的に分析を実施することにより、データの変化から異常の兆候を早期に発見することが可能となります。今回初回分析であるため、あと最低でも回分析を実施することにより、分析データの変化を確認し、分析周期を検討することを推奨します。今後懸念される凝着摩耗の進行を確認するため、出来るだけ早めに回目の分析を実施することを推奨します。はフェログラフィーおよびSOAP-Tの結果から総合的に判断した結果、傾向管理が必要な状態にあると考えられます。フェログラフィー【定量分析：Is値】Is値は異常摩耗の早期発見パラメータのつで、摩耗粒子を定量化するために用います。今回のIs値はの乗とやや高い値でした。フェログラフィー【定性分析：摩耗粒子および摩耗形態観察】分析結果から比較的多く観察された粒子は、以下の通りでした。正常な摩耗粒子・潤滑状態が正常なマイルド摩耗により発生。黒錆・潤滑状態がやや厳しい凝着摩耗により発生。金属接触が厳しく、且つ、高い摩擦熱が発生していると考えられます。フリクションポリマ・局部的に高圧・高温となる場合に発生。観察された摩耗粒子の中でもフリクションポリマは、注意が必要です。フリクションポリマは、潤滑油が摺動面に押し込められ高圧状態になると同時に、圧縮熱により高温状態になった結果、基油自身が重合反応を起こし生成することが知られています。そのため、高圧高温状態の解消がなされなければ、潤滑油の劣化が進行し、粘度上昇に因る潤滑異常に進展する場合があります。Iカップリング発光分光分析【SOAP-T】検出された金属元素から発生箇所を推定すると、以下の通りでした。鉄、ニッケル、錫・エンジン部品リン、亜鉛、カルシウム・添加剤バリウム、ナトリウム、モリブデン・外部混入異物メタルの摩耗SOAP-Tで軸受メタルの主成分である錫がppm検出されました。潤滑状態が直ちに異常にならないと思われますが、メタル成分が検出されていることからメタルの一部に油膜切れが発生していることの証です。一般に非常用ディーゼル発電機の稼働率は低稼働率であり、起動停止回数が多い傾向にあるため、本機のメタル成分の増加要因は起動停止時に油膜切れが生じて発生していると推定されます。一定期間経過後に再分析し、傾向監視によるメタルの摩耗状態を確認する必要があると思われます。計数汚染度計数汚染度はNAS級以上と汚染されていました。粒度分布粒度分布は.～μmの範囲にあり、.μmにピークが確認されました。μm以下の粒子が多いことから、燃焼して発生したすす等であることが分かりました。は良好と判断します。粘度粘度は、mm/sと新油値mm/sに比較して、粘度変化率は+.％で、当社推奨の管理限界値である±％以内にあり、良好と判断します。水分は、ppmと当社推奨の管理限界値の以下であり、良好と判断します。酸価は、mgKOH/gと新油値mgKOH/gに比較して高いものの、IRの結果、油劣化の兆候を示すカルボン酸の吸収が確認されていないことから、良好と判断します。塩基価は、mgKOH/gと当社推奨の管理限界値であるmgKOH/g以上であり、良好と判断します。IRIRチャートの結果、新油と使用油のスペクトルパターンはほぼ一致し、また、油劣化の兆候を示すカルボン酸の吸収が確認されていないことから、良好と判断します。
|  | 113-000032 | 潤滑油は粘度の低下が確認されたため、以下の対策を推奨します。軸受は継続使用可能な状態にあると判断します。更油粘度低下が確認されており、油膜切れなどによる摩耗の発生が懸念されます。これらの予防処置として更油を推奨します。異種油の混入および油名の確認SOAPの分析結果で、新油と一致しないデータが確認されたことから、異種油の混入または油名が違っている可能性があります。油は設備の条件にあった適正な性能のものを使用することが重要であるため、異種油の混入の有無、油名を再確認することを推奨します。はフェログラフィーおよびSOAPの結果から総合的に判断した結果、正常な状態にあると考えられます。フェログラフィー【定量分析：Is値】Is値は異常摩耗の早期発見パラメータのつで、摩耗粒子を定量化するために用います。今回のIs値はのマイナス乗と低い値でした。フェログラフィー【定性分析：摩耗粒子および摩耗形態観察】分析結果から観察された全ての粒子量は少でした。Iカップリング発光分光分析【SOAP】検出された金属元素から発生箇所を推定すると、以下の通りでした。鉄、ニッケル、錫・エンジン部品リン、亜鉛、カルシウム、マグネシウム・添加剤バリウム、ナトリウム、モリブデン・外部混入異物尚、バリウムが比較的高い値でした。使用油であるガデニアオイルには、これらの成分が含まれていないことから、検出された要因は、添加剤の投与、異種油の混入、油名が間違っている可能性が考えられます。水分、塩基価、IR酸化度の各データは良好でした。粘度粘度は、mm/sと新油値のmm/sに比較して粘度変化率が-％となっており、当社推奨の管理限界値である±％を超えていました。粘度が低下した場合、潤滑部で油膜切れが発生し、摩耗の進行に繋がることが懸念されます。ディーゼルエンジンオイルの粘度低下は、別紙エンジンオイルの粘度低下メカニズムを御覧下さい。
報告No.109-09136 報告No.113-00463 | 分析No.109-001160 分析No.113-001896 | 113-001896_date140218 | 減速機は継続使用可能な状態にあると判断します。但し、将来的な摩耗進行の有無を確認するためにも傾向監視を継続することが有効です。また、潤滑油中の汚染度が高く、今後、油中夾雑物の摺動面への噛み込みによる摩耗の進行が懸念されます。さらに、SOAP-Tで新油と一致しないデータが確認されました。更油油中の汚染度が高いことから、摩耗粒子や異物等がギヤ歯面や軸受軌道面等に噛み込むことによる摩耗の進行が懸念されるため、更油を推奨します。更油をする際には、油槽内を清掃し、更油する新油もNAS級程度の清浄な潤滑油を更油することを推奨します。異種油の混入および油名の確認分析データから新油と一致しないデータが確認されたことから、異種油の混入または油名が違っている可能性があります。油は設備の条件にあった適正な性能のものを使用することが重要であるため、異種油の混入の有無、油名を再確認することを推奨します。定期的な分析今後懸念される摩耗の進行を監視するため、定期的に分析を実施することを推奨します。診断結果は良好と判断します。粘度前回に比較して今回の粘度は、mm/sからmm/sに低下していました。新油値mm/sに比較して、粘度変化率は+％で、当社推奨の管理限界値である±％以内であり、良好と判断します。水分前回に比較して今回の水分は、ppmからppmに若干増加しているものの、当社推奨の管理限界値の以下であり、良好と判断します。酸価・IR潤滑油の酸化劣化は、酸価およびIRの結果から総合的に判断します。前回に比較して今回の酸価は、.mgKOH/gから.mgKOH/gに上昇しているものの、新油値.mgKOH/g以下であり、IRの結果で酸化劣化の兆候を示すカルボン酸の吸収が確認されていないことから、良好と判断します。計数汚染度は当社推奨の管理限界値を超えていました。フィルタ表面の異物観察で金属片、鉄錆、砂等が観察されたことから、汚染度が高い要因は、摩耗と外部混入異物の影響と思われます。計数汚染度前回同様、今回の計数汚染度は、NAS級を上回っており、当社推奨の管理限界値NAS級を超えていました。重量汚染度前回に比較して今回の重量汚染度は、mg/mlからmg/mlに増加していました。光学顕微鏡写真重量汚染度で濾過したフィルタ表面上の夾雑物を光学顕微鏡で観察した結果、金属片、鉄錆、砂等が観察されました。総合的に判断した結果、は許容範囲内にあり、機器は継続使用可能と判定しますが、摺動部の摩耗が認められたため、定期的に潤滑油分析を実施し、摩耗推移を監視することが有用と考えます。フェログラフィー【異常摩耗指数：Is値】Is値は異常摩耗の早期発見パラメータのつで、摩耗程度を定量化するために用います。今回のIs値は-.×と、低い値であり、前回に比較してIs値の上昇傾向が確認されませんでした。フェログラフィー【定性分析：摩耗粒子の形態観察】観察された代表的な粒子は、以下の通りでした。正常な摩耗粒子・潤滑状態が正常なマイルド摩耗により発生。シビア粒子・潤滑状態がやや厳しい凝着摩耗により発生。金属潤滑部が局部的に油膜切れを起していると考えられます。疲労摩耗粒子・繰返し応力を受けて発生。観察された摩耗粒子の中でもシビア粒子は、摩擦面が将来的に異常摩耗へ進展する可能性を示唆しているため、傾向監視が必要と思われます。詳細は、別紙傾向監視が必要な摩耗粒子をご覧ください。Iカップリング発光分光分析【SOAP-T】検出された金属元素と、想定される発生箇所は、以下の通りです。鉄、鉛、銅、クロム、アンチモン、錫、亜鉛・ギヤ、軸受等リン・添加剤カルシウム、アルミニウム、ケイ素、ナトリウム、マグネシウム、モリブデン・外部混入異物SOAP-Tの結果、使用油からモリブデンが高い値で検出されました。モリブデンは、添加剤成分として添加されていることがありますが、モービルギヤXリンの新油は、モリブデンを含んでいないことから、添加剤が投与されたか、異種油の混入、油名の誤り等が考えられます。
報告No.109-09136 報告No.112-00561 | 分析No.109-001160 分析No.112-002314 | 112-002314 | 分析の結果、潤滑油の劣化はなく、汚染度は良好な範囲にあることから、継続使用可能な状態にあると判断します。対象設備分析の結果、対象設備は継続使用可能な状態にあると判断します。但し、カルシウム化合物がやや高い濃度であり、将来的な摩耗進行の有無を確認するためにも傾向監視を継続することが有効です。次回点検でピストンリングの点検と更油当該機の油中からカルシウム化合物がやや高い濃度で検出されたため、この化合物がコンロッドメタルやクランクメタルの摩耗を促進させる懸念があります。化合物発生の原因は、ピストンリングの摩耗によって燃焼ガスのシール性が低下し、燃焼ガス中の硫黄分と油中のカルシウム添加剤が反応するためと考えられます。そのため、次回点検では第一にピストンリングの摩耗状態の点検を推奨すると共に、第二に、更油を推奨します。定期的な分析今後懸念される切削摩耗や凝着摩耗の進行を監視するため、定期的に分析を実施することを推奨します。は良好と判断します。粘度粘度は、mm/sと新油値mm/sに比較して、粘度変化率は-.％で、当社推奨の管理限界値である±％以内であり、良好と判断します。水分は、.ppmと当社推奨の管理限界値の以下であり、良好と判断します。酸価は、mgKOH/gと新油値mgKOH/gに比較して高いものの、IRの結果で油劣化の兆候を示すカルボン酸の吸収が確認されていないことから、良好と判断します。塩基価は、mgKOH/gと当社推奨の管理限界値mgKOH/g以上であることから、良好と判断します。IRIRチャートの結果、新油と使用油のスペクトルパターンはほぼ一致し、また、油劣化の兆候を示すカルボン酸の吸収が確認されていないことから、良好と判断します。計数汚染度計数汚染度は、NAS級以上と汚染されていました。重量汚染度は、.mg/mlでした。光学顕微鏡写真重量汚染度で濾過したフィルタ表面上の夾雑物を光学顕微鏡で観察した結果、金属片、鉄錆、砂、カルシウム化合物等が観察されました。粒度分布粒度分布は、.～.μmの範囲にあり、.μmにピークが確認されました。μm以下の粒子が多いことから、燃焼して発生したすす等であることが分かります。はフェログラフィーおよびSOAP-Tの結果から総合的に判断した結果、継続使用は可能ですが、機器の機能を保持するためにも傾向管理が有用と考えます。フェログラフィー【異常摩耗指数：Is値】Is値は異常摩耗の早期発見パラメータのつで、摩耗粒子を定量化するために用います。Is値は前回に比較しての乗から乗に上昇し、やや高い値でした。フェログラフィー【定性分析：摩耗粒子および摩耗形態観察】分析結果から比較的多く観察された粒子は、以下の通りでした。正常な摩耗粒子・潤滑状態が正常なマイルド摩耗により発生。切削粒子・異物や金属表面の微小突起による切削摩耗により発生。シビア粒子・潤滑状態がやや厳しい凝着摩耗により発生。金属潤滑部が局部的に油膜切れを起していると考えられます。観察された摩耗粒子の中でも切削粒子、シビア粒子は、注意が必要です。切削摩耗は、他の摩耗形態に比較して摩耗進行速度が速く注意が必要で、定期的なトライボ診断による状態監視が必要と考えます。切削摩耗の原因となる混入異物が残留している場合、この異物により切削摩耗が継続して発生する可能性があります。シビア粒子は、凝着摩耗に分類されます。この摩耗粒子は、摺動面で凝着、破断を繰り返し、この過程で生じる移着粒子が成長して摩耗粒子となります。そのため、摺動面では局部的に油膜切れが発生していることを示しています。この状態が継続した場合、摩耗粒子のサイズは徐々に大型化していき、軸受の損傷に至る場合がありますので、傾向監視が必要です。Iカップリング発光分光分析【SOAP-T】検出された金属元素から発生箇所を推定すると、以下の通りでした。鉄、ニッケル・エンジン部品ニッケル、リン、亜鉛、カルシウム、モリブデン、ナトリウム・添加剤カルシウムの析出SOAP-Tの結果、前回に比較してカルシウムがppmから.ppmに増加していました。エンジン油中にカルシウム化合物が高い濃度で検出された場合、この化合物がコンロッドメタルやクランクメタル摺動面に噛み込んで摩耗させたり、メタルに埋め込まれて摩耗を促進させたりする原因になるなどの悪影響を生じることが当社の研究結果から判明しています。この影響については、別紙カルシウムの析出をご覧ください。
報告No.109-09136 報告No.110-00626 | 分析No.109-001160 分析No.110-003818 | 110-003818 | 金属元素と濃度の分析は、試料油を以上の高温で発光させ、その光を分光器で分光し、分光によって得られた光の強度と金属固有の波長とから元素を特定するIカップリング発光分光分析法）を用います。また摩耗状態は、SOAPにより求めた金属成分と濃度にフェログラフィー法による摩耗粒子分析とを加味して総合的に評価しますが、摩擦面の摩耗機構と摩耗状態の判断は摩耗粒子の形態と、異常摩耗の早期発見パラメータであるIs値により判断します。Iカップリング発光分光分析供試のディーゼルエンジン油を分析した結果、検出された金属元素は、金属濃度の結果表に示すように、鉄、鉛、銅、クロム、アンチモン、ニッケル、錫、リン、亜鉛、カルシウム、バリウム、アルミニウム、ケイ素、ナトリウム、マグネシウム、ホウ素、モリブデンでした。これら検出された金属元素から発生箇所を推定すると、鉄、鉛、銅、クロム、アンチモン、ニッケル、錫・エンジン部品リン、亜鉛、カルシウム・オイル添加剤アルミニウム、ケイ素、ナトリウム、マグネシウム、ホウ素、モリブデン・外部混入異物であると思われます。このうち、機械部品が摩耗したと思われる元素はのグループです。カルシウムなどの析出SOAPによる分析で固形分のカルシウムが検出され、また鉄も.ppm検出されました。エンジンオイル中に検出されるカルシウムは、燃焼ガス中に含まれている硫黄分と反応して微小サイズの硫酸カルシウム、いわゆる石膏が生成されます。この硫酸カルシウムは、モース硬度がとコンロッドやクランクメタルの主成分である錫や鉛の～と同等の硬さで、サイズは数μmから数十μmになることもあります。本試料の場合、鉄が金属イオン濃度ではppmの検出であるにもかかわらず、固形分では.ppm検出されていることが特徴的で、これはコンロッドメタルのメタル部に埋め込まれたカルシウム化合物が鉄側を摩耗させている現象があると推定できます。カルシウム化合物が軸受の油膜に混入した場合は、潤滑面では摩耗形態の中で摩耗速度が最も速い切削摩耗が発生し、メタルは短期間で摩耗することが判明しています。潤滑油中の固形分としてのカルシウムは、オイルリングやトップリングが正常であればほとんど検出されませんが、当該機の場合は、分解点検および更油を実施しているにもかかわらず、カルシウム濃度が高いことから、油槽内には更油前に発生したカルシウム化合物が残留していると思われます。フェログラフィー摩耗粒子分析結果から観察された粒子は、潤滑状態が正常な場合に発生する摩耗粒子金属接触が厳しく、且つ、摩擦熱が高い場合に発生する黒錆でした。潤滑状態と摩耗形態異常摩耗の早期発見パラメータとして摩耗粒子を定量化して評価するフェログラフィーのIs値は、潤滑状態が厳しいの乗となっていました。これらの結果から、シリンダ、ピストンリング、クランクメタルの摺動部で発生している摩耗は、正常な潤滑状態であるマイルド摩耗とやや厳しい摩耗による凝着摩耗であることが分かりました。計数汚染度計数汚染度はNAS級以上と汚染されていました。フィルタ表面の異物観察で金属片、鉄錆、砂等が観察されたことから、汚染度が高い要因は、摩耗、エンジンオイルの反応生成物、そして外部混入異物の影響と思われます。粒度分布粒度分布は.～μmの範囲にあり、.μmにピークが確認されました。水分はppmと当社推奨の管理限界値を超えていました。今後、水分の影響でエンジン内部に錆が発生し、その影響で摩耗が発生する懸念があります。分解前と分解後データの比較表分解前と分解後のデータの比較 分解前 分解後 水分 SOAPppmイオン鉄 固形分鉄 . 固形分錫 . 固形分カルシウム . . フェログラフィーIs値 の乗 の乗 分解前と分解後の試料を比較した結果、SOAPの固形分の鉄、錫が増加していました。固形分のカルシウムが分解前に比較して減少しているものの比較的高く、更油前のカルシウム化合物が残留していると思われます。この残留したカルシウム化合物の影響でコンロッドメタルのメタル部にカルシウム化合物が埋め込まれ、摩耗が進行していると考えられます。一方、フェログラフィーのIs値がの乗から乗に桁上昇し、潤滑状態が正常な場合に発生する摩耗粒子、金属接触が厳しく、且つ、摩擦熱が高い場合に発生する黒錆が比較的多く観察されたことから、摩耗形態の大きな変化はないものの、摩耗の進行があることが確認されました。対象設備は継続使用可能な状態にあると判断します。但し、潤滑油は水分濃度が高く、摩耗の進行が懸念されるため、以下の対策が必要です。更油或いは部分更油による水分濃度の調整水分の影響により金属表面で腐食摩耗が発生し、発生した鉄錆等の粒子が潤滑部に噛み込み摩耗が進行することがありますので、更油或いは部分更油などにより相対的に水分濃度を低くするなどの方法を推奨します。定期的な分析エンジン内部の摩耗の進行を監視するため、定期的に分析を実施し、摩耗の進行状況を確認することを推奨します。
報告No.104-6054 | 分析No.104-01192 | 104-01192 | 精点Aを実施した結果、水車軸受は継続使用可能な状態にあると判断します。このことは、SOAP／D-SOAPの結果、鉄及びモリブデンが検出されなかったこと異常摩耗の早期発見パラメータであるIs値がのマイナス乗と前回のの乗に比較して桁改善されたこと計数汚染度がNAS級と変化が確認されなかったこと以上のことから判断しました。
報告No.108-6013 報告No.108-7502 | 分析No.108-00576 分析No.108-00563 | 108-00563 | 初期試験を実施した結果、摩耗の安定が確認され、潤滑油も継続使用可能と判断します。これらのことは、前回に比較して、計数汚染度は等級に変化はなく、SOAP／D-SOAPの鉄およびモリブデン濃度に変化がないこと異常摩耗の早期発見パラメータであるフェログラフィーのIs値がのマイナス乗と良好の範囲にあること以上のことから判断しました。
報告No.109-09136 報告No.112-00287 | 分析No.109-001160 分析No.112-001153 | 112-001153_date120906 | 潤滑油はおよび対象設備は継続使用可能な状態にあると判断します。但し、油中の汚染度が高く、また、今後も摩耗の進行を傾向監視するため、以下の対策を推奨します。定期的な分析定期的な分析を実施することで、異常の兆候を早期に発見し、故障を未然に防ぐことが可能になります。今後も摩耗の進行を監視するため、定期的に分析を実施し、分析データによる摩耗の進行状況を確認することを推奨します。濾過油中の汚染度が高いことから、摩耗粒子や異物等が軸受摺動面や軌道面に噛み込むことによる摩耗の進行が懸念されるため、濾過を推奨します。油名の確認油名が間違っている可能性があるため、油名を再確認することを推奨します。メタルの摩耗深さによる評価トライボ診断では、メタルの摩耗深さの増加量を分析結果から計算できますので、メタルサイズをお知らせ下さい。計算結果をご報告いたします。はフェログラフィーおよびSOAP-Tの結果から総合的に判断した結果、やや厳しい状態にあると考えられます。フェログラフィー【定量分析：Is値】Is値は、大型の摩耗粒子と小型の摩耗粒子の比率を数値化して潤滑状態の健全性を表現するもので、異常摩耗の早期発見パラメータとして用います。数値化されたIs値の指数部がの乗未満であれば健全な潤滑状態にあると判断できます。今回のIs値はの乗とやや高い値でした。フェログラフィー【定性分析：摩耗粒子および摩耗形態観察】分析結果から比較的多く観察された粒子は、以下の通りでした。正常な摩耗粒子・潤滑状態が正常なマイルド摩耗により発生。鉄錆、砂等・外部から混入したと考えられます。Iカップリング発光分光分析【SOAP-T】検出された金属元素から発生箇所を推定すると、以下の通りでした。鉄、銅、ニッケル、錫・軸受等リン・添加剤カルシウム、バリウム、ナトリウム、マグネシウム、モリブデン・外部混入異物尚、SOAP-Tの金属イオン成分の結果において、新油ではカルシウムとバリウムが検出されたものの、本使用油ではどちらもでした。このことから、油名が異なっているか、或いは、添加剤が消耗している可能性があります。軸受メタルの摩耗SOAP-Tで錫がppm検出されたことから、軸受の摩耗が発生していると推定されます。今後、さらに摩耗が進行することが懸念されます。計数汚染度はNAS級以上と当社推奨の管理限界値を超えていました。フィルタ表面の異物観察で鉄錆、砂等が観察されたことから、汚染度が高い要因は、摩耗と外部混入異物の影響と思われます。粘度、水分、酸価、IR、RBOTの各データは良好でした。尚、別紙RBOTの減少傾向から油の余寿命を求めた結果、本試料は直近の更油から起算して稼働時間が時間まで使用可能であることが分かります。
報告No.109-09136 報告No.111-00666 | 分析No.109-001160 分析No.111-003357 | 111-003357_date120321 | トライボロジーを活用した設備診断法による結果、潤滑油および減速機は継続使用可能な状態にあると判断します。今後も定期的なトライボロジーを活用した設備診断法によるCBMの実施を推奨します。定期的な分析疲労摩耗の進行を監視するため、定期的に分析を実施し、摩耗の進行状況を確認することを推奨します。バックラッシによる評価トライボロジーを活用した設備診断法では、バックラッシの増加量を分析結果から計算できますので、構造が確認できる図面、ギヤの形式、歯形、モジュール、歯数、歯幅、油入替後の稼働時間ならびに分解点検後の稼働時間をお知らせ下さい。計算結果をご報告いたします。フェログラフィー異常摩耗の早期発見パラメータとして摩耗粒子を定量化して評価するフェログラフィーのIs値は、潤滑状態が正常なの乗でした。摩耗粒子の形態で比較的多く観察された粒子は、繰返し応力を受けて発生する疲労摩耗粒子でした。これらの摩耗粒子が観察された場合、潤滑部で発生している摩耗形態は、疲労による疲労摩耗であることが分かります。Iカップリング発光分光分析供試の潤滑油を分析した結果、検出された金属元素は、SOAP-Tの結果表に示すように、鉄、リン、カルシウム、アルミニウム、ナトリウム、ホウ素、モリブデンでした。検出されたこれらの金属元素から発生箇所を推定すると鉄・ギヤ・軸受等リン、モリブデン・オイル添加剤カルシウム、アルミニウム、ナトリウム、ホウ素・外部混入異物であると思われます。このうち、機械部品が摩耗したと思われる元素はのグループです。計数汚染度はNAS級で良好でした。潤滑油は、今後の運転時間や運転状況が特に変化のない運転であれば、少なくても年間は継続使用可能な状態にあると判断します。今後、汚染度の進行状況を確認するために定期的な分析を実施することを推奨します。潤滑は、H.～Hの間、.時間使用されましたが、粘度、水分、酸価、IRの各項目のデータは総合的に判断して良好でした。潤滑油は、今後の運転時間や運転状況が、特に変化のない運転であれば、少なくても年間は継続使用可能な状態にあると判断します。粘度は良好と判断します。粘度は、当社推奨の管理限界値内にあり、潤滑状態も正常な範囲にあることからも良好な状態であると判断します。水分は良好と判断します。水分は、当社推奨の管理限界値の以下にあり良好と判断します。酸価は良好と判断します。酸価は、新油値.mgKOH/g以内にあり良好と判断します。IRは良好と判断します。IRの結果、IRチャートに示すように新油に比較して変化がなく、油劣化兆候を示すカルボン酸の吸収も確認されていなかったことから良好と判断します。
報告No.109-09136 報告No.114-00050 | 分析No.109-001160 分析No.114-000145 | 114-000145 | 分析の結果、油の劣化は確認されていないものの、計数汚染度がNAS級以上と高いことから、汚染度の改善が必要と思われます。減速機分析の結果、減速機は継続使用可能な状態にあると判断します。但し、将来的な摩耗進行の有無を確認するためにも傾向監視を継続することが有効です。更油油中の汚染物がギヤ歯面や軌道面に噛み込み摩耗が進行することが懸念されるため、更油を推奨します。定期的な分析今後の進行が懸念される疲労摩耗の推移を監視するため、定期的な分析実施を推奨します。分析結果減速機の摩耗状態異常摩耗の早期発見のパラメータであるIs値は、レベルと低い値です。フェログラフィーで観察された代表的な粒子は、以下の通りです。正常な摩耗粒子・潤滑状態が正常なマイルド摩耗により発生。疲労摩耗粒子・繰返し応力による金属疲労で発生。大型化するとフレーキングおよびスポーリングの発生が懸念されます。観察された粒子を電子顕微鏡・X線マイクロアナリシスで詳細に分析した結果、粒子には鉄、クロム、マンガン、モリブデンが比較的多く含まれており、成分割合から粒子はギヤ歯面から発生していると推定されます。油の汚状態計数汚染度はNAS級以上と当社推奨の管理限界値を超えています。フィルタグラムで金属片、鉄錆、砂等が観察されたことから、汚染度が高い要因は、摩耗と外部混入異物の影響と思われます。
報告No.109-09136 報告No.113-00668 | 分析No.109-001160 分析No.113-002865 | 113-002865 | 潤滑油は、重量汚染度がmg/mlとなっており、汚染されていることが分かりました。汚染度が高いのは、機器停止中に油中粒子が沈降することで高濃度となるドレン部分から採油している影響や、潤滑油に添加されている固体潤滑剤であるモリブデンの影響と考えられます。一方、油中金属濃度分析の結果では、他の試料に比較して低濃度ではあるものの、固体粒子成分の鉄がを超えていることから、この鉄分が潤滑部に噛み込むことにより、摩耗の促進させる可能性があります。、念のため傾向監視が必要と思われます。軸受は継続使用可能な状態にあると判断します。但し、今後の摩耗推移を確認するためにも傾向監視を継続することが有効です。定期的な分析今後の疲労摩耗の推移を監視するため、定期的に分析を実施することを推奨します。最適な採油方法本試料油は、機器停止中にドレンから採油されているため、別紙油中粒子の沈降の影響に示すように、油中粒子が油槽底部に沈降し、分析データが高濃度に出ている可能性があります。正確なデータによる診断を行うためにも、今後の採油は、停止直後に実施されることを推奨します。異常摩耗の早期発見のパラメータであるIs値は、レベルとやや高い値でした。また、潤滑部の摩耗が認められたため、定期的に潤滑油分析を実施し、摩耗推移を監視することが有用と考えます。正常な摩耗粒子・潤滑状態が正常なマイルド摩耗により発生。疲労摩耗粒子・繰返し応力による金属疲労で発生。大型化するとフレーキングの発生が懸念されます。計数汚染度はNAS級を上回っており、当社推奨の管理限界値を超えていました。D-SOAPで油の添加剤成分であるリン、モリブデンが検出され、フィルタ表面残渣に金属片、粘ちょう物、鉄錆、砂等が観察されたことから、汚染度が高い要因は、摩耗とスラッジ、そして外部混入異物の影響と思われます。粘度、水分、酸価、IRの各データは良好です。
報告No.109-09094 報告No.112-00124 | 分析No.109-000916 分析No.112-000506 | 112-000506 | 対象設備は継続使用可能な状態にあると判断します。但し、ちょう度が低下していたため、以下の対策を推奨します。グリースの交換ちょう度が低下し、グリースが硬化していることが確認されたことから、ギヤ歯面で油膜切れが発生することが懸念されるため、グリースを交換することを推奨します。はフェログラフィーおよびSOAP-Tの結果から総合的に判断した結果、正常な状態にあると考えられます。フェログラフィー【定性分析：摩耗粒子および摩耗形態観察】分析結果から比較的多く観察された粒子は、以下の通りでした。正常な摩耗粒子・潤滑状態が正常なマイルド摩耗により発生。Iカップリング発光分光分析【SOAP-T】検出された金属元素から発生箇所を推定すると、以下の通りでした。鉄、鉛、アンチモン、ニッケル、錫・ギヤ等リン、カルシウム、アルミニウム、ナトリウム、モリブデン・添加剤、増ちょう剤、外部混入異物グリースの物理的性状滴点、酸価、IRの各データは良好でした。ちょう度ちょう度値と新グリース値に比較して低下し、当社推奨の管理下限値であるを超えていることから、硬化していることが分かりました。硬化したグリースを使用した場合、油分の流動性がなくなり、ギヤで良好な油膜が保持されにくくなる可能性があります。≪状態監視とパラメータ≫分析の目的および各分析のパラメータは以下の通りです。特性低下目的：グリースの分析結果から、グリースの物理的性状や劣化傾向などを確認する。酸価JISK赤外線吸収スペクトルJISKちょう度JISK滴点JISK摩耗目的：グリース中の摩耗粒子を分析する事により、回転・摺動部の潤滑状態、摩耗劣化の程度、余寿命などを解析する。摩耗診断電子顕微鏡観察JISKX線マイクロアナリシス油中金属濃度JISK≪分析結果≫特性低下酸価：良好酸価mgKOH/gは新油値の.mgKOH/gに比較し高くはあるものの、有機物・有機化合物試験の結果で油劣化の兆候を示すカルボン酸の吸収が見られないことから問題は無いと判断します。赤外線吸収スペクトル：良好ちょう度：要処置ちょう度値はと当社推奨の管理下限値であるを超えていました。滴点：良好滴点はと新油値のに比較し変化はないことから問題は無いと判断します。摩耗摩耗診断：良好摩耗診断の結果、潤滑状態が正常な場合に発生する摩耗粒子が比較的多く観察されました。電子顕微鏡観察・X線マイクロアナリシス：今回は実施していません。油中金属濃度：良好油中金属濃度の結果、摩耗により発生する鉄、鉛、アンチモン、ニッケル、錫、油の添加剤成分や増ちょう剤等であるリン、カルシウム、アルミニウム、ナトリウム、モリブデンが検出されたものの、良好と判断します。
報告No.109-09136 | 分析No.109-001160 | 113-000906 | 、汚染度、を確認する。水分は、当社推奨の管理限界値以下であり、良好と判断します。粘度は、当社に新油データがないため、カタログ値で比較して評価しました。その結果、新油に比較して粘度変化率は+.%であり、当社推奨の管理限界値内であることから、良好と判断します。IR、RBOTは、当社に新油データがないため、比較して評価することが出来ませんでしたが、これらのデータが悪化し、潤滑油が劣化していた場合、粘度が上昇することが予想されます。今回の粘度のデータは、良好であることから、これらの項目は問題ないと判断します。軸受は継続使用可能な状態にあると判断しますが、フェログラフィーの摩耗粒子形態観察でホワイトメタルが比較的多く観察されたことから、軸受メタルの摩耗が発生しています。今後、さらに摩耗が進行することが懸念されるため、に示す対策を推奨します。．約時間ごとに回の周期で更油を実施しているが、この周期が妥当であるか検証する。今回の油使用時間が時間であり、IR、RBOTの評価が正確ではないものの、粘度のデータから油劣化は進行していないと推定されるため、時間毎の更油は妥当ではなく、延伸することは可能であると思われます。定期的な分析および分析周期の検討定期的に分析を実施することにより、データの変化から異常の兆候を早期に発見することが可能となります。また、今回は対象設備の初回分析であるため、あと最低でも回分析を実施し、分析データの変化から今後の分析周期を検討することを推奨します。今後、軸受メタルの進行が懸念されるため、出来るだけ早めに回目の分析を実施することを推奨します。新油との比較による評価を示す粘度、IR、RBOTのデータは新油データを基準として評価しています。今回は当社に新油データがなかったため判断できませんでしたが、今後評価する場合は、使用している新油を同時に分析することをご検討下さい。は、フェログラフィーおよびSOAP-Tのデータから総合的に解析した結果、継続使用は可能ですが、今後の機器の機能を確認するためにも傾向管理が有用と考えます。フェログラフィー【定量分析：Is値】Is値は異常摩耗の早期発見パラメータのつで、摩耗程度を定量化するために用います。今回のIs値はの乗とやや高い値でした。フェログラフィー【定性分析：摩耗粒子および摩耗形態観察】分析結果から観察された代表的な粒子は、以下の通りでした。正常な摩耗粒子・潤滑状態が正常なマイルド摩耗により発生。シビア粒子・潤滑状態がやや厳しい凝着摩耗により発生。金属潤滑部が局部的に油膜切れを起していると考えられます。ホワイトメタル・軸受メタルの摩耗により発生。赤錆、砂等・外部から混入したと考えられます。観察された摩耗粒子の中でもシビア粒子、ホワイトメタルは、将来的な摩耗の進行に繋がる可能性を示唆しているため、傾向監視が必要と思われます。シビア粒子は、凝着摩耗に分類されます。これらの摩耗粒子は、摺動面で凝着、破断を繰り返し、この過程で生じる移着粒子が成長して摩耗粒子となります。そのため、摺動面では局部的に油膜切れが発生していることを示しています。この状態が継続した場合、摩耗粒子のサイズは徐々に大型化していき、最終的には軸受の損傷に至る場合があります。Iカップリング発光分光分析【SOAP-T】検出された金属元素から発生箇所を推定すると、以下の通りでした。検出された金属成分 分類 鉄、銅、錫 軸受等 リン、亜鉛、カルシウム、マグネシウム、モリブデン 添加剤 アルミニウム、ナトリウム 外部混入異物 SOAP-Tの結果、軸受の主成分である錫が検出されました。今後、さらに摩耗が進行することが懸念されるため、注意が必要です。水分は、ppmと当社推奨の管理限界値以下であり、良好でした。粘度は、カタログ値と比較しました。その結果、粘度はmm/sと新油カタログ値mm/sに比較して、粘度変化率は+.％で、当社推奨の管理限界値である±％以内にあり、良好と判断します。尚、IR、RBOTの各データは当社に新油データがないため、比較して評価することは出来ませんでした。
報告No.109-09136 報告No.112-00541 | 分析No.109-001160 分析No.112-002252 | 112-002252_date130403 | グリースグリースの劣化はなく、継続使用可能な状態にあると判断します。軸受は継続使用可能な状態にあると判断します。但し、将来的な摩耗進行の有無を確認するためにも傾向監視を継続することが有効です。定期的な分析定期的に分析を実施することにより、データの変化から異常の兆候を早期に発見することが可能となります。また、今回は対象設備の初回分析であるため、あと最低でも回分析を実施し、分析データの変化を確認することを推奨します。尚、分析結果からSOAP-Tの鉄濃度が比較的高く、摩耗の進行が懸念されるため、出来るだけ早めに回目の分析を実施することを推奨します。グリースの物理的性状グリースの物理的性状は良好と判断します。ちょう度ちょう度は、と当社推奨の管理限界値内であり、良好と判断します。滴点滴点は、と新グリース値に比較して低いものの、良好と判断します。酸価は、mgKOH/gと新グリース値mgKOH/g以下であり、良好と判断します。水分は、.％でした。グリースの水分濃度は一般的に.～％が適正であるため、良好と判断します。IRIRチャートの結果、新グリースと使用グリースのスペクトルパターンはほぼ一致し、また、油劣化の兆候を示すカルボン酸の吸収が確認されていないことから、良好と判断します。はフェログラフィーおよびSOAP-Tの結果から総合的に判断した結果、継続使用は可能ですが、機器の機能を保持するためにも傾向管理が有用と考えます。フェログラフィー【定性分析：摩耗粒子および摩耗形態観察】観察された代表的な摩耗粒子は、以下の通りでした。正常な摩耗粒子・潤滑状態が正常なマイルド摩耗により発生。Iカップリング発光分光分析【SOAP-T】検出された金属元素から発生箇所を推定すると、以下の通りでした。鉄、クロム、錫・軸受等アンチモン、リン、亜鉛、カルシウム、アルミニウム、バリウム、モリブデン・添加剤、増ちょう剤鉄以外に、アンチモン、錫が比較的高い値でした。これらの元素が含まれている材質は、以下の点が考えられます。一般にすべり軸受に使用されるホワイトメタル転がり軸受の保持器で使用されるアルミ合金以前使用していたグリースが使用グリースと混合した一般にすべり軸受に使用されるホワイトメタルがありますが、本軸受は転がり軸受であり、図面から材質でホワイトメタルを使用している箇所は確認されませんでした。転がり軸受にアルミ合金が使用されていれば、アルミニウムと共に錫が検出され、アルミニウム濃度は比較的高いことから、保持器の摩耗が考えられました。グリースは流動性が低く、新グリースを補給しても油槽内にある全てのグリースが入れ替わることは困難であることから、今回使用されているグリースに入っていない成分が検出された要因は、以前使用していたグリースに含まれていた金属成分が、今回の使用グリースと混合して検出されたと推定されます。尚、アンチモンは、未使用グリースから高濃度で検出されていることから、グリースの添加剤として最初から入っているものと思われます。
報告No.109-09094 報告No.112-00124 | 分析No.109-000870 分析No.112-000490 | 112-000490_date121122 | 潤滑油および対象設備は継続使用可能な状態にあると判断します。はフェログラフィーおよびSOAP-Tの結果から総合的に判断した結果、正常な状態にあると考えられます。フェログラフィー【定量分析：Is値】Is値は異常摩耗の早期発見パラメータのつで、摩耗粒子を定量化するために用います。今回のIs値はのマイナス乗と低い値でした。フェログラフィー【定性分析：摩耗粒子および摩耗形態観察】分析結果から比較的多く観察された粒子は、以下の通りでした。正常な摩耗粒子・潤滑状態が正常なマイルド摩耗により発生。Iカップリング発光分光分析【SOAP-T】検出された金属元素から発生箇所を推定すると、以下の通りでした。ニッケル・軸受等リン・添加剤ナトリウム、モリブデン・外部混入異物．計数汚染度、重量汚染度は共に良好でした。．粘度、水分、酸価、IR、RBOTの各データは良好でした。尚、RBOTがminと管理限界値の.minに比較してmin減少していました。このまま継続使用した場合、この減少傾向から限界値に到達するのは、別紙図RBOTの減少傾向に示すように年月と推定されました。残りの継続使用期間は、約ヶ月であると予測されます。≪状態監視とパラメータ≫分析の目的および各分析のパラメータは以下の通りです。特性低下目的：油の分析結果から、や劣化傾向ならびに添加剤の消耗程度、残存寿命などを確認する。粘度JISK酸価JISK赤外線吸収スペクトルJISK酸化安定度試験JISK汚染目的：油の分析結果から、砂塵あるいは水・異種油などによるや、異物混入の有無を確認する。水分JISK計数汚染度JISB重量汚染度JISB光学顕微鏡観察摩耗目的：油中の摩耗粒子を分析する事により、回転・摺動部の潤滑状態、摩耗劣化の程度、余寿命などを解析する。摩耗診断電子顕微鏡観察JISKX線マイクロアナリシス油中金属濃度JISK≪分析結果≫特性低下粘度：良好粘度値mm/sの管理基本値mm/sに対する変化率は.％であり、○○管理限界値±％以内に留まっています。酸価：良好酸価.mgKOH/gは管理基本値の.mgKOH/g以内にあることから、問題は無いと判断します。赤外線吸収スペクトル：良好酸化安定度試験：良好酸化安定度試験の結果、数値minは○○管理限界値min以上に留まっており、現時点での使用は可能と判断します。汚染水分：良好水分値ppmは○○管理限界値以内に留まっています。計数汚染度：良好計数汚染度はNAS級と当社推奨の管理限界値NAS級以内にあります。重量汚染度：良好重量汚染度は.mg/mlと当社推奨の管理限界値mg/ml以内にあります。光学顕微鏡観察：良好光学顕微鏡写真は捕捉された汚染物の量は少なく、スラッジは確認されませんでした。摩耗摩耗診断：良好摩耗診断の結果、異常摩耗の早期発見パラメータであるIs値がのマイナス乗と良好の範囲にあることから、潤滑状態は正常と判断します。電子顕微鏡観察・X線マイクロアナリシス：今回は実施していません。油中金属濃度：良好油中金属濃度の結果、摩耗により発生するニッケル、油の添加剤成分であるリン、外部から混入したと思われるナトリウム、モリブデンが検出されたものの、良好と判断します。
|  | 113-001499 | ポンプ中間軸受M側は使用可能な状態であり、分解点検で軸受部品を交換する必要はないと判断します。定期的なトライボ診断実施今後の適切な分解点検時期を見出すためにも、定期的な分析による傾向監視により、軸受の潤滑と摩耗の進行状態を確認するよう推奨します。はフェログラフィーおよびSOAP-Tの結果から総合的に判断した結果、継続使用は可能ですが、今後の摩耗進行を確認するためにも傾向管理が有用と考えます。フェログラフィー【定性分析：摩耗粒子および摩耗形態観察】観察された代表的な摩耗粒子は、以下の通りでした。シビア粒子・潤滑状態がやや厳しい凝着摩耗により発生。金属潤滑部が局部的に油膜切れを起していると考えられます。シビア粒子は凝着摩耗に分類されます。これらの摩耗粒子は、軸受軌道面で凝着、破断を繰り返し、この過程で生じる移着粒子が成長して摩耗粒子となります。そのため、軸受軌道面では局部的に油膜切れが発生していることを示しています。この状態が継続した場合、摩耗粒子のサイズは徐々に大型化していき、設備の損傷に至る場合がありますので、傾向監視が必要です。Iカップリング発光分光分析【SOAP-T】検出された金属元素から発生箇所を推定すると、以下の通りでした。鉄、鉛、銅、クロム、アンチモン、錫・軸受等リン、亜鉛、カルシウム、バリウム、アルミニウム、ケイ素、ナトリウム、マグネシウム、モリブデン・添加剤、増ちょう剤、外部混入異物
報告No.109-09136 報告No.113-00149 | 分析No.109-001160 分析No.113-000545 | 113-000545 | 潤滑油および減速機は継続使用可能な状態にあると判断します。但し、油中の汚染度がやや高いことから今後も引き続き定期的な分析による傾向監視を推奨します。定期的な分析今後懸念される汚染度の増加および疲労摩耗の進行を監視するため、定期的に分析を実施することを推奨します。はフェログラフィーおよびSOAP-Tの結果から総合的に判断した結果、継続使用は可能ですが、今後の機器の機能を確認するためにも傾向管理が有用と考えます。フェログラフィー【定量分析：Is値】Is値は異常摩耗の早期発見パラメータのつで、摩耗程度を定量化するために用います。Is値は前回に比較しての乗から乗と、低い値でした。フェログラフィー【定性分析：摩耗粒子および摩耗形態観察】分析結果から観察された代表的な粒子は、以下の通りでした。疲労摩耗粒子・繰返し応力を受けて発生。Iカップリング発光分光分析【SOAP-T】検出された金属元素から発生箇所を推定すると、以下の通りでした。鉄、錫、亜鉛・ギヤ、軸受等リン、モリブデン・添加剤カルシウム、バリウム、アルミニウム、ケイ素、ナトリウム・外部混入異物バックラッシ増加量による評価トライボ診断では、油中摩耗粒子濃度からバックラッシの増加量を求め、初期のバックラッシに増加量を加え、その合計を設計許容値と比較し減速機の余寿命を判断します。本減速機の構造から摩耗が進行しやすい箇所と推定されるのは、スパイラルベベルギヤとスパイラルベベルピニオンの歯面と考えられ、その部分のバックラッシ増加量を求めました。計算の結果、本減速機のSBGとSBP間のバックラッシの増加量は、時間の稼働時間で約.μmとなりました。この増加量は、初期バックラッシをμmとして今回解析結果のバックラッシ増加分.μmを加えても.μmとなり、良好な状態にあると考えられます。計数汚染度は前回に比較して、NAS級からNAS級にランク低下し、当社推奨の管理限界値以下にあるものの、やや高い値でした。SOAP-Tで油の添加剤成分であるリンが検出され、フィルタ表面の異物観察で粘ちょう物、金属片、鉄錆、砂等が観察されたことから、汚染度が高い要因は、摩耗とスラッジ、そして外部混入異物の影響と思われます。粘度、水分、酸価、IRの各データは良好でした。RBOTは、minと当社推奨の管理限界値であるmin以上であり、継続使用可能と判断できます。更油を実施した年月以降のRBOT値のデータの変化から余寿命を評価した結果、図RBOTの減少傾向に示す通り年月となりました。本試料油の添加剤は、一般にタービン油に比較して極圧添加剤や摩耗防止剤などの影響で、RBOTの試験結果が変動する傾向があります。そのため、ギヤ油の余寿命の評価を行うためには、RBOTの結果に加え、粘度、酸価、IRなどのデータを総合的に判断することが必要です。今回の分析結果からは、全てのデータは良好であり、本試料油は継続使用可能な状態にあると判断します。
報告No.109-09136 報告No.113-00494 | 分析No.109-001160 分析No.113-002046 | 113-002046 | 対象設備は継続使用可能と判断します。但し、摩耗促進の要因となる固形のカルシウム化合物が高い値で検出されたことから以下の対策を推奨します。対策更油固形のカルシウム化合物がコンロッドメタルやクランクメタル等に噛み込み、切削摩耗を促進させる懸念があります。この化合物が高い濃度で検出されたことから今後の切削摩耗の進行を防止するため、更油を推奨します。定期的な分析今後懸念される凝着摩耗の進行を監視するため、定期的に分析を実施することを推奨します。総合的に判断した結果、は許容範囲内にあり、機器は継続使用可能と判定しますが、摺動部の摩耗が認められたため、定期的に潤滑油分析を実施し、摩耗推移を監視することが有用と考えます。フェログラフィー【定量分析：Is値】Is値は異常摩耗の早期発見パラメータのつで、摩耗状態を定量化するために用います。Is値はの乗と、やや高い値でしたが、損傷領域であるの乗程度には到達しておらず問題ないと判定します。フェログラフィー【定性分析：摩耗粒子の摩耗形態観察】比較的多く観察された粒子は、以下の通りです。正常な摩耗粒子・滑状態が正常なマイルド摩耗により発生。切削粒子・異物や金属表面の微小突起による切削摩耗により発生。シビア粒子・潤滑状態がやや厳しい凝着摩耗により発生。金属潤滑部が局部的に油膜切れを起していると考えられます。観察された摩耗粒子の中でも切削粒子、シビア粒子は、将来的に異常摩耗へ進展する可能性を示唆しているため、傾向監視が必要と思われます。詳細は、別紙傾向監視が必要な摩耗粒子をご覧ください。Iカップリング発光分光分析【SOAP-T】検出された金属元素と想定される発生箇所は、以下の通りです。鉄、鉛、銅、錫・エンジン部品等リン、亜鉛、カルシウム、モリブデン・添加剤アルミニウム、ケイ素、ナトリウム、マグネシウム・外部混入異物シリンダライナ、ピストンリングの摩耗SOAP-Tで鉄がppm検出され、フェログラフィーで鉄系のシビア粒子が観察されたことから、鉄を主成分とした部品、例えばシリンダライナやピストンリング等が摩耗している可能性があります。しかし、異常摩耗を示す大型摩耗粒子は観察されず、また、本設備の油量をLと仮定し、検出された鉄濃度から計算される摩耗体積は約mmと少量であることから、シリンダライナおよびピストンリング等は、継続使用可能な状態にあると判断します。コンロッドメタル、クランクメタルの摩耗SOAP-Tで錫が、鉛がppm、銅がppm検出されたことから、コンロッドメタル、クランクメタルが摩耗していると推定されます。現時点では低濃度であることから継続使用可能と判断しますが、今後、摩耗が進行し異常摩耗に進展することを防止するため、摩耗推移の監視が有用です。詳細は、別紙コンロッドメタル・クランクメタルの摩耗をご覧ください。固形カルシウム化合物の生成SOAP-Tでカルシウムが.ppm検出されました。この固形カルシウムは、潤滑油に混入した燃焼ガス中の酸成分がカルシウム添加剤と中和反応して生成される比較的硬い化合物のため、摺動面に噛み込み、切削摩耗が進行することが懸念されます。詳細は、別紙固形カルシウム化合物の生成をご覧ください。
報告No.109-09136 報告No.111-00666 | 分析No.109-001160 分析No.111-003349 | 111-003349_date120321 | トライボロジーを活用した設備診断法による結果、潤滑油および減速機は継続使用可能な状態にあると判断します。今後も定期的なトライボロジーを活用した設備診断法によるCBMの実施を推奨します。定期的な分析分析の結果で観察された摩耗粒子の一部には、潤滑面で油膜が破断して金属同士が接触して発生した凝着摩耗粒子と呼ぶ粒子が観察されました。ただし、観察された凝着摩耗粒子そのものが少ないことと、潤滑状態の異常を早期に発見するパラメータであるIs値が正常な範囲と判断できるの乗であったこと、さらには潤滑油の汚染度もNAS級と若干汚染されてはいるものの、外部から混入した砂などの異物が汚染の主要因であり、歯面の摩耗が汚染の要因になっていないことがわかります。本試料の場合は、外部混入異物により汚染度が高いものの、現時点では潤滑状態の悪化に大きく影響を与えるほどではなく潤滑状態は正常な範囲にあると判断できますが、砂などの外部異物は、歯車よりも硬度が高く、歯面の摩耗進行に影響をあたえることから、定期的に分析を実施し、摩耗の進行状況を確認することを推奨します。バックラッシによる評価バックラッシは、歯車をスムーズに無理なく回転させるために必要な歯面間の遊びのことで、歯車が円滑に回転するために必要なものです。バックラッシが少なすぎると潤滑不良や歯車の両歯面が接触して騒音が増大したり、摩耗の原因になったりします。また反対に、広すぎると歯面同士の適切な噛み合いが悪くなり歯車が破損しやすくなることがあります。トライボロジーを活用した設備診断法では、潤滑油中の鉄の濃度分析の結果から歯車の歯面がどの程度摩耗してバックラッシを増加させているかを求めることができることから、ご提供いただいた減速機に関する情報から、使用されているギヤはスパイラルベベルギヤであるとして、歯車をかみ合わせたときの、歯面間の遊びを求めてみました。なお、今回提供して頂いた情報の中で歯幅が不明でしたのでmmと仮定しました。その結果、減速機のギヤ歯面に摩耗が集中していたと仮定した場合、バックラッシの増加量は.μmと推定されました。バックラッシの量は、各機械メーカのノウハウであるため、一律には決まっていませんが、一般には数十μmから数百μmとされており、評価はこの値を参考としましたが、分析結果から求めたバックラッシ増加量は、一般に用いられるバックラッシの範囲に比較して十分に小さい値であることがわかります。ただし、今回求めたバックラッシの増加量は、計算に必要なすべてのパラメータがそろっていない仮定の数値も入っていることから、正確なバックラッシの増加量を計算するためにも、歯幅、油入替後の稼働時間ならびに分解点検後の稼働時間などの情報をお知らせ下さい。計算結果をご報告いたします。フェログラフィー異常摩耗の早期発見パラメータとして摩耗粒子を定量化して評価するフェログラフィーのIs値は、正常な潤滑状態を示すの乗でした。摩耗粒子の形態で比較的多く観察された粒子は、潤滑状態が正常な場合に発生する摩耗粒子異物の噛み込みにより発生する切削粒子金属潤滑部が局部的に油膜切れを起して発生するシビア粒子でした。これらの摩耗粒子が観察された場合、潤滑部で発生している摩耗形態は、正常なマイルド摩耗異物による切削摩耗潤滑状態がやや厳しい凝着摩耗であることが分かります。減速機で切削摩耗が発生した場合、減速機内部で使用されている歯車の歯面や転がり軸受が切削摩耗により生じた軌道面の損傷が起点となって寿命が分の程度に低下することがあることから、切削摩耗には十分注意する必要があります。切削摩耗の発生原因となる混入異物が残留している場合、この異物により切削摩耗が継続して発生する可能性があります。Iカップリング発光分光分析供試の潤滑油を分析した結果、検出された金属元素は、SOAP-Tの結果表に示すように、鉄、鉛、リン、亜鉛、カルシウム、アルミニウム、ナトリウム、ホウ素、モリブデンでした。検出されたこれらの金属元素から発生箇所を推定すると鉄、鉛、亜鉛・ギヤ・軸受等リン、モリブデン・オイル添加剤カルシウム、アルミニウム、ナトリウム、ホウ素・外部混入異物であると思われます。このうち、機械部品が摩耗したと思われる元素はのグループです。計数汚染度は当社推奨の管理限界値に到達していましたが、これはNAS等級～μmのレンジが級であり、潤滑状態にすぐに悪影響を与える領域に達していませんので、今後の運転時間や運転状況が、特に変化のない運転であれば、少なくても年間は継続使用可能な状態にあると判断します。今後、NAS等級のμm以上のレンジが当社推奨の管理限界値を超える場合は、潤滑状態に悪影響を与えるため定期的な分析を実施し、汚染度の進行状況を確認することを推奨します。フィルタ表面の異物観察で金属片、鉄錆、砂等が観察されたことから、汚染度が高い要因は、摩耗と外部混入異物の影響と思われます。潤滑は、H.～Hの間、時間使用されましたが、粘度、水分、酸価、IRの各項目のデータは総合的に判断して良好でした。潤滑油は、今後の運転時間や運転状況が、特に変化のない運転であれば、少なくても年間は継続使用可能な状態にあると判断します。粘度は良好と判断します。粘度は、当社推奨の管理限界値内にあり、潤滑状態も正常な範囲にあることからも良好な状態であると判断します。水分は良好と判断します。水分は、当社推奨の管理限界値の以下にあり良好と判断します。酸価は良好と判断します。酸価は、新油値.mgKOH/g以内にあり良好と判断します。IRは良好と判断します。IRの結果、IRチャートに示すように新油に比較して変化がなく、油劣化兆候を示すカルボン酸の吸収も確認されていなかったことから良好と判断します。
報告No.109-09136 報告No.113-00261 | 分析No.109-001160 分析No.113-000996 | 113-000996 | 分析の結果、は良好な状態にあるものの、計数汚染度は、やや高い値でした。汚染度が高い要因は、採油の影響を受けている可能性があります。軸受は継続使用可能な状態にあると判断します。但し、摩耗粒子の形態観察で疲労摩耗粒子が比較的多く観察されたことから、に示す対策を推奨します。定期的な分析今後懸念される疲労摩耗の進行を監視するため、定期的に分析を実施することを推奨します。最適な採油方法本試料油は、機器停止中に廃油口から採油されているため、分析データが高濃度に出ていると推定されます。正確なデータによる診断を行うためにも、今後の採油は、極力運転中もしくは停止直後の油槽中層部から実施されることを推奨します。はフェログラフィーおよびSOAP-Tの結果から総合的に判断した結果、継続使用は可能ですが、今後の機器の機能を確認するためにも傾向管理が有用と考えます。フェログラフィー【定量分析：Is値】Is値は異常摩耗の早期発見パラメータのつで、摩耗程度を定量化するために用います。今回のIs値はの乗とやや高い値でした。フェログラフィー【定性分析：摩耗粒子および摩耗形態観察】分析結果から観察された代表的な粒子は、以下の通りでした。正常な摩耗粒子・潤滑状態が正常なマイルド摩耗により発生。疲労摩耗粒子・繰返し応力を受けて発生。赤錆等・外部から混入したと考えられます。Iカップリング発光分光分析【SOAP-T】検出された金属元素から発生箇所を推定すると、以下の通りでした。検出された金属元素 分類 鉄、錫、亜鉛 軸受等 リン、モリブデン 添加剤 カルシウム、バリウム、アルミニウム、ケイ素、ナトリウム 外部混入異物 計数汚染度は、NAS級と当社推奨の管理限界値以下であるものの、やや高い値でした。フィルタ表面の異物観察で赤錆、砂等が観察されたことから、汚染度が高い要因は、摩耗と外部混入異物の影響と思われます。粘度、水分、全酸価、IRの各データは、良好でした。
|  | 113-001720 | 対象設備は、エンジンオイルの添加剤が化学反応により析出したカルシウム化合物がppmとやや高濃度で検出されました。このカルシウム化合物は、軸受で使用されているホワイトメタルよりやや高い硬度であるため軸受表面を摩耗させる原因となります。摩耗の促進要因となるカルシウム化合物を除去し、また錆の発生の要因となる水分濃度も高いことから更油が必要と判断します。更油および次回点検でピストンリングの点検水分濃度が高く、水分の影響により金属表面で腐食摩耗が発生し、発生した鉄錆等の粒子が潤滑部に噛み込み摩耗が進行する懸念があります。また、油中からカルシウム化合物がやや高い濃度で検出されたため、この化合物がコンロッドメタルやクランクピンメタルの摩耗を促進させる懸念があります。化合物発生の原因は、ピストンリングの摩耗によって燃焼ガスのシール性が低下し、燃焼ガス中の硫黄分と油中のカルシウム添加剤が反応するためと考えられます。そのため、更油の実施と、次回点検でピストンリングの摩耗状態の点検を推奨します。定期的な分析今後懸念される切削摩耗、凝着摩耗の進行を監視するため、定期的に分析を実施することを推奨します。新油との比較による評価を示す粘度、塩基価のデータは新油データを基準として評価しています。今回は油名が不明であり新油データとの比較による良否の評価ができませんでしたが、今後分析を実施する場合は、使用している新油を同時に分析することをご検討下さい。はフェログラフィーおよびSOAP-Tの結果から総合的に判断した結果、継続使用は可能ですが、機器の機能を保持するためにも傾向管理が有用と考えます。フェログラフィー【定量分析：Is値】Is値は異常摩耗の早期発見パラメータのつで、摩耗粒子を定量化するために用います。Is値はの乗と、やや高い値でした。フェログラフィー【定性分析：摩耗粒子および摩耗形態観察】分析結果から比較的多く観察された粒子は、以下の通りでした。正常な摩耗粒子・潤滑状態が正常なマイルド摩耗により発生。切削粒子・異物や金属表面の微小突起による切削摩耗により発生。シビア粒子・潤滑状態がやや厳しい凝着摩耗により発生。金属潤滑部が局部的に油膜切れを起していると考えられます。黒錆・潤滑状態がやや厳しい凝着摩耗により発生。局部的に金属接触が厳しく、且つ、高い摩擦熱が発生していると考えられます。観察された摩耗粒子の中でも切削粒子、シビア粒子、黒錆は、将来的な異常摩耗の進行に繋がる可能性を示唆しているため、傾向監視が必要と思われます。詳細は、別紙傾向監視が必要な摩耗粒子をご覧ください。Iカップリング発光分光分析【SOAP-T】検出された金属元素から発生箇所を推定すると、以下の通りでした。鉄、鉛、銅、アンチモン、錫・エンジン部品等リン、亜鉛、カルシウム、マグネシウム、モリブデン・添加剤アルミニウム、ケイ素、ナトリウム、ホウ素・外部混入異物クランクピンメタルの摩耗SOAP-Tで錫がppm、銅がppm検出されたことから、クランクピンメタルが摩耗していると推定されました。詳細は、別紙クランクピンメタルの摩耗をご覧ください。銅を使用した箇所の溶出・摩耗SOAP-Tの結果、銅がppm検出されたことから、銅を使用した箇所の溶出・摩耗が発生していると思われます。亜鉛系添加剤を使用している潤滑油で銅が検出される場合、潤滑系統内でこれらの金属が亜鉛系添加剤の影響により溶出することが知られています。今回の検出は、この溶出と摩耗との双方によるものと考えられます。今後、別紙鉱油の酸化に対する金属触媒の影響に示すように濃度の増加に伴い酸化速度が速まる可能性があります。鉛を使用した箇所の溶出・摩耗SOAP-Tの結果、鉛がppm検出されました。亜鉛系添加剤を使用している潤滑油で鉛が検出される場合、潤滑系統内で鉛を使用した箇所が亜鉛系添加剤の影響により溶出することが知られています。今後、別紙鉱油の酸化に対する金属触媒の影響に示すように濃度の増加に伴い酸化速度が速まる可能性があります。固形カルシウム化合物の生成SOAP-Tでカルシウムがppm検出されました。この影響については、別紙固形カルシウム化合物の生成をご覧ください。粘度粘度はmm/sでした。油名が不明であることから評価できませんが、仮に本試料油の新油がmm/sであるとすると、粘度変化率は-％で、当社推奨の管理限界値である±％以内になります。水分はと当社推奨の管理限界値を超えていました。今後、水分の影響でエンジン内部に錆が発生し、その影響で摩耗が発生する懸念があります。塩基価は.mgKOH/gでした。
|  | 113-000736 | 潤滑油の劣化はないものの、汚染度が高い値でした。添加剤としてモリブデンが添加されている場合、モリブデンの影響で～μmの汚染度が高い値となることがありますが、今回の汚染度の粒子サイズの分布をみると、全てのサイズでNAS級以上であり、SOAP-Tで鉄がppm検出されていることから、汚染度が高いのは摩耗による影響と考えられます。今後、油中の異物がギヤ歯面や軸受軌道面に噛み込み、摩耗が進行することが懸念されます。減速機減速機は継続使用可能であるため、分解点検の必要はないと判断します。また、検出された鉄濃度からギヤのバックラッシの増加量を計算しました。ギヤのバックラッシが適正でない場合、ギヤが円滑に稼動せず、振動の増大鉄がギヤ歯面から発生しているとした場合、仮定に基づく計算であるため参考値となりますが、ギヤのバックラッシ増加量は最も厳しい部分で約.μmと推定されました。上限値に比較して十分に小さい値であるため、継続使用に問題はないと考えられます。この増加量を基に、バックラッシの上限値に到達する時間を推定すると、バックラッシの上限値であるμmに到達するのは、年後であることが分かりました。但し、この結果は、減速機の情報を仮定しているため、参考値としてお考え下さい。更油油中の汚染度が高いことから、摩耗粒子や異物等がギヤ歯面や軸受軌道面に噛み込むことによる摩耗の進行が懸念されるため、更油を推奨します。定期的なトライボ診断実施定期的な分析を実施することにより、データの変化から異常の兆候を早期に発見することが可能となります。今後懸念される切削摩耗、疲労摩耗の進行を監視するため、定期的なトライボ診断の実施を推奨します。は全てのデータが正常であり、良好でした。粘度粘度は、mm/sと新油値の.mm/sに比較して粘度変化率が-％となっており、当社推奨の管理限界値である±％以内にあり、良好でした。水分はppmと当社推奨の管理限界値以下にあり、良好と判断します。酸価・IR酸価劣化の進行度は、酸価およびIRの結果から総合的に判断します。酸価は、.mgKOH/gと新油値.mgKOH/g以下にあり、IRの結果で油劣化の兆候を示すカルボン酸の吸収が確認されていないことから、良好と判断します。計数汚染度が当社推奨の管理限界値を超えていました。フィルタ表面の異物観察で金属片、鉄錆、砂等が観察されたことから、汚染度が高い要因は、摩耗と外部混入異物の影響と思われます。計数汚染度計数汚染度はNAS級以上と当社推奨の管理限界値を超えていました。重量汚染度は.mg/mlと汚染されていました。光学顕微鏡写真重量汚染度で濾過したフィルタ表面上の夾雑物を光学顕微鏡で観察した結果、金属片、鉄錆、砂等が観察されました。はフェログラフィーおよびSOAP-Tの結果から総合的に判断した結果、継続使用は可能ですが、今後の機器の機能を確認するためにも傾向管理が有用と考えます。フェログラフィー【定量分析：Is値】Is値は異常摩耗の早期発見パラメータのつで、摩耗粒子を定量化するために用います。減速機の場合、潤滑状態が良好であればIs値はの乗以下となり、潤滑状態が厳しくなるにつれてIs値は上昇していきます。今回のIs値は、の乗と高い値であり、摩耗状態に注意が必要です。フェログラフィー【定性分析：摩耗粒子および摩耗形態観察】分析結果から観察された代表的な粒子は、以下の通りでした。疲労摩耗粒子・繰返し応力を受けて発生。フリクションポリマ・局部的に高圧・高温となる場合に発生。鉄錆、砂等・外部から混入したと考えられます。Iカップリング発光分光分析【SOAP-T】検出された金属元素から発生箇所を推定すると、以下の通りでした。鉄、鉛、銅、クロム、ニッケル、錫、亜鉛・ギヤ、軸受等リン、モリブデン・添加剤カルシウム、バリウム、アルミニウム、ナトリウム、マグネシウム・外部混入異物バックラッシご提供いただいた情報から本設備は太陽歯車、遊星歯車、内歯車で構成される遊星歯車機構であることが分かりました。今回、歯車のモジュールが不明でした。よって、歯車対のモジュールをと仮定し、バックラッシの増加量を計算しました。その結果、平均的に摩耗が発生していたと仮定した場合、バックラッシの増加量は以下の通りと推定されます。表バックラッシ増加量接触箇所 バックラッシ増加量上限値 バックラッシ増加量 内歯車-遊星歯車 . 約 遊星歯車-太陽歯車 約. バックラッシの初期値が不明であるため、増加量の上限値を適正なバックラッシの最大値と最小値の差としました。今回の推定されたバックラッシ増加量は上限値に比較して十分に小さい値です。但し、今回の計算は仮定に基づいて行っているため、参考値としてお考え下さい。
報告No.109-09136 報告No.114-00001 | 分析No.109-001160 分析No.114-000003 | 114-000003 | 潤滑油は物理的性状が良好の範囲にあるものの、汚染度が高い値でした。停止中のドレンバルブからの採油によってサンプルが高濃度なっていることや、添加されているモリブデンの影響で汚染度が高くなっている可能性が考えられますが、念のため汚染物の潤滑部への噛み込みによる摩耗を監視することが有用です。軸受は継続使用可能な状態にあると判断します。但し、今後の摩耗推移を確認するためにも傾向監視を継続することが有効です。定期的な分析今後の摩耗推移を監視するため、定期的な分析実施を推奨します。最適な採油方法本試料油は、機器停止中にドレンバルブから採油されているため、別紙油中粒子の沈降の影響に示すように、油中粒子が油槽底部に沈降し、分析データが高濃度に出ている可能性があります。正確なデータによる診断を行うためにも、今後の採油は、極力運転中もしくは停止直後の油槽中層部から実施されることを推奨します。異常摩耗の兆候を示す摩耗粒子が顕著に観察されなかったものの、異常摩耗の早期発見のパラメータであるIs値が、前回のレベルから変化はなく、やや高い値であるため、定期的に潤滑油分析を実施し、摩耗推移を監視することが有用と考えます。計数汚染度は前回同様にNAS級を上回っており、当社推奨の管理限界値を超えていました。フィルタ残渣に金属片、粘ちょう物、鉄錆等が観察されたことから、汚染度が高い要因は、摩耗粒子、スラッジ、外部混入異物、添加剤のモリブデンの影響と考えられます。粘度、水分、酸価、IRの各データは良好でした。
報告No.109-09136 報告No.114-00079 | 分析No.109-001160 分析No.114-000241 | 114-000241 | 潤滑油は、劣化は確認されなかったものの、油中の汚染度が高い値でした。汚染度が高いのは、機器停止中に油中粒子が沈降することで高濃度となるドレン部分から採油している影響や、潤滑油に添加されている固体潤滑剤であるモリブデンの影響と考えられます。一方、油中金属濃度分析の結果では、固体粒子成分の鉄がppm検出されたことから、この鉄分が潤滑部に噛み込むことにより、摩耗を促進させる可能性があります。念のため、傾向監視が必要と思われます。軸受は継続使用可能な状態にあると判断します。但し、異常摩耗の早期発見のパラメータであるIs値がレベルと、他設備に比較して異常度が高いことから、当該設備は他設備よりも短期間で摩耗進行を確認する必要があると判断します。定期的な分析今後の疲労摩耗の推移を監視するため、定期的に分析を実施することを推奨します。最適な採油方法本試料油は、機器停止中にドレンから採油されているため、別紙油中粒子の沈降の影響に示すように、油中粒子が油槽底部に沈降し、分析データが高濃度に出ている可能性があります。正確なデータによる診断を行うためにも、今後の採油は、停止直後に実施されることを推奨します。異常摩耗の早期発見のパラメータであるIs値は、レベルと高い値でした。また、潤滑部の摩耗が認められたため、定期的に潤滑油分析を実施し、摩耗推移を監視することが有用と考えます。フェログラフィーで観察された代表的な粒子は、以下の通りです。正常な摩耗粒子・潤滑状態が正常なマイルド摩耗により発生。疲労摩耗粒子・繰返し応力による金属疲労で発生。大型化するとフレーキングの発生が懸念されます。また、SOAP-Tで亜鉛がppmと比較的高い値で検出されました。亜鉛を使用した箇所の摩耗が発生していると思われます。発生箇所が亜鉛メッキされた部品であった場合、耐食性が低下して腐食に進展することが懸念されます。計数汚染度はNAS級と当社推奨の管理限界値に到達していました。D-SOAPで油の添加剤成分であるリン、モリブデンが検出され、フィルタ表面残渣に金属片、粘ちょう物、鉄錆、砂等が観察されたことから、汚染度が高い要因は、摩耗とスラッジ、そして外部混入異物の影響と思われます。粘度、水分、酸価、IRの各データは良好です。
報告No.109-09136 報告No.112-00234 | 分析No.109-001160 分析No.112-000911 | 112-000911 | 分析の結果から潤滑状態の異常を示す摩耗粒子等は観察されませんでした。グリースを充填して振動がおさまったことから、軸受箱のグリース量が不足していた可能性が考えられます。フェログラフィー摩耗粒子および摩耗形態摩耗粒子で比較的多く観察された粒子および潤滑部で発生している摩耗形態は、潤滑状態が正常な場合に発生する摩耗粒子・マイルド摩耗であることが分かります。潤滑状態摩耗粒子の観察結果から総合的に判断した結果、潤滑状態は正常な状態にあると判断します。Iカップリング発光分光分析【SOAP-T】検出された金属元素から発生箇所を推定すると、以下の通りでした。鉄、ニッケル・軸受等リン、亜鉛、カルシウム、アルミニウム、ナトリウム、モリブデン・添加剤・増ちょう剤・外部混入異物等このうち、機械部品が摩耗したと思われる元素はのグループです。鉄が比較的多く検出されたことから、軸受軌道面の摩耗が発生していると推定されます。グリースのちょう度は良好でした。
報告No.109-09136 報告No.113-00463 | 分析No.109-001160 分析No.113-001897 | 113-001897_date140218 | 潤滑油および軸受は継続使用可能な状態にあると判断します。但し、将来的な摩耗進行の有無を確認するためにも傾向監視を継続することが有効です。また、IR、SOAP-Tで新油と一致しないデータが確認されました。油名の確認分析データから新油と一致しないデータが確認されたことから、油名が違っている可能性があります。油は設備の条件にあった適正な性能のものを使用することが重要であるため、油名を再確認することを推奨します。定期的な分析今後懸念される摩耗の進行を監視するため、定期的に分析を実施することを推奨します。診断結果IRの結果、新油のIRスペクトルと一致しない箇所が確認されました。粘度前回に比較して今回の粘度は、mm/sからmm/sに上昇していました。新油値mm/sに比較して粘度変化率は+.％で、当社推奨の管理限界値である±％以内であり、良好と判断します。水分前回に比較して今回の水分は、.ppmからppmに増加していました。当社推奨の管理限界値の以下であり、良好と判断します。酸価・IR潤滑油の酸化劣化は、酸価およびIRの結果から総合的に判断します。前回に比較して今回の酸価は、.mgKOH/gから.mgKOH/gに低下していました。新油値.mgKOH/g以下であり、IRの結果で酸化劣化の兆候を示すカルボン酸の吸収が確認されていないことから、良好と判断します。但し、新油のIRスペクトルと一致しない箇所が確認されたことから、異種油の混入、または油名の誤りなどが考えられます。は良好と判断します。計数汚染度前回に比較して今回の計数汚染度は、NAS級からNAS級にランク低下し、当社推奨の管理限界値NAS級以下であり、良好と判断します。重量汚染度前回に比較して今回の重量汚染度は、.mg/mlから.mg/mlに減少し、当社推奨の管理限界値mg/ml以下であり、良好と判断します。光学顕微鏡写真重量汚染度で濾過したフィルタ表面上の夾雑物を光学顕微鏡で観察した結果、鉄錆、砂等が観察されました。総合的に判断した結果、は許容範囲内にあり、機器は継続使用可能と判定しますが、摺動部の摩耗が認められたため、定期的に潤滑油分析を実施し、摩耗推移を監視することが有用と考えます。フェログラフィー【異常摩耗指数：Is値】Is値は異常摩耗の早期発見パラメータのつで、摩耗程度を定量化するために用います。今回のIs値はの乗と、やや高い値であるものの、前回に比較してIs値の上昇傾向は確認されませんでした。フェログラフィー【定性分析：摩耗粒子の形態観察】観察された代表的な粒子は、以下の通りでした。正常な摩耗粒子・潤滑状態が正常なマイルド摩耗により発生。シビア粒子・潤滑状態がやや厳しい凝着摩耗により発生。金属潤滑部が局部的に油膜切れを起していると考えられます。観察された摩耗粒子の中でもシビア粒子は、摩擦面が将来的に異常摩耗へ進展する可能性を示唆しているため、傾向監視が必要と思われます。詳細は、別紙傾向監視が必要な摩耗粒子をご覧ください。Iカップリング発光分光分析【SOAP-T】検出された金属元素と、想定される発生箇所は、以下の通りです。鉄、銅・軸受等カルシウム、ケイ素、ナトリウム、モリブデン・外部混入異物SOAP-Tの結果、使用油であるモービルDTEメディアムに含まれているはずのリン、亜鉛が検出されなかったことから、油名の誤りが考えられます。
報告No.109-09136 報告No.114-00226 | 分析No.109-001160 分析No.114-000770 | 114-000770 | 潤滑油は継続使用可能と判断します。但し、酸価が新油に比較して若干上昇していたことから、油劣化が進行しつつあると考えられます。今後さらに油劣化が進行した場合、金属表面の腐食が発生する可能性が懸念されるため、今後の油劣化の進行を監視することが必要です。また、潤滑油は油中の汚染度が高いことから、摩耗粒子や異物等の夾雑物が潤滑部に噛み込むことによる摩耗の進行が懸念されます。但し、粒度分布をみると～μmサイズの粒子が多く、SOAP-Tでモリブデンが検出されたことから、汚染度が高いのは固体潤滑剤として添加されるモリブデンの影響である可能性も考えられるため、直ちに汚染度の改善は必要でなく、今後の摩耗の推移を監視することが有効であると判断します。減速機減速機は継続使用可能な状態にあると考えられます。但し、今後の摩耗推移を確認するためにも傾向監視を継続することが有効です。定期的な分析定期的な分析を実施することにより、データの変化から異常の兆候を早期に発見することが可能となります。今後懸念される油劣化、疲労摩耗、凝着摩耗の進行を監視するため、定期的に分析を実施することを推奨します。分析結果異常摩耗の早期発見のパラメータであるIs値はレベルと正常です。但し、潤滑部の摩耗が認められたため、定期的に潤滑油分析を実施し、摩耗推移を監視することが有用と考えます。フェログラフィーで観察された代表的な粒子は、以下の通りです。疲労摩耗粒子・繰返し応力による金属疲労で発生。大型化するとフレーキングやスポーリングの発生が懸念されます。黒錆・潤滑状態がやや厳しい凝着摩耗により発生。局部的な厳しい金属接触と高い摩擦熱が発生していたことを示します。黒錆は、摩擦面が将来的に異常摩耗へ進展する可能性を示唆しているため、傾向監視が有用と思われます。詳細は、別紙傾向監視が必要な摩耗粒子をご覧ください。計数汚染度はNAS級を上回っており、当社推奨の管理限界値を超えていました。フィルタ残渣に金属片、粘ちょう物、鉄錆、砂等が観察され、SOAP-Tでモリブデンが検出されたことから、汚染度が高い要因は、摩耗、スラッジ、外部混入異物、固体潤滑剤として添加されるモリブデンの影響と思われます。粘度、水分、IR、RBOTの各データは良好です。尚、本試料油の添加剤は、一般に、タービン油に比較して極圧添加剤や摩耗防止剤などの濃度が高く、この影響でRBOT試験の結果が変動する傾向があります。そのため、タービン油と同等の精度でギヤ油を評価するには、RBOTの結果に加え、粘度、酸価、IRなどのデータに基づき総合的に判断することが必要です。酸価・IR酸価はmgKOH/gと新油値.に比較して若干上昇していました。また、油劣化の兆候を示すカルボン酸の吸収が、明確ではないものの若干確認されたことから、油の劣化が進行しつつあると考えられます。現状、粘度およびRBOTは当社推奨の管理限界値以内にあり、継続使用可能と考えられますが、今後油劣化が進行した場合、油中の酸成分の影響で金属表面が腐食して発生する腐食摩耗に進展することが懸念されるため、劣化進行を傾向監視することが有用です。
|  | 113-001663 | 分析の結果、潤滑油は粘度の低下が確認されたことから、に示す対策を推奨します。対象設備分析の結果。対象設備は継続使用可能な状態にあると判断します。但し、将来的な摩耗進行の有無を確認するためにも傾向監視を継続することが有効です。更油粘度は、油膜形成に取り最も重要で基本的な特性であり、粘度の低下は油膜切れの要因となることから管理基準値内で管理することが必要です。本試料の分析の結果では、使用油の粘度は新油と比較してやや低下している事が分かりました。今回の低下程度であれば、直ちに異常な状態になるとは思われませんが、今後、油膜切れなどによる摩耗の発生に原因となることも考えられるため、予防措置として更油を推奨します。摩耗の監視今後のクランクメタル、ピストンリングなどの摩耗の進行を監視するために、定期的に分析を実施し、進行状況を確認されることを推奨します。は、フェログラフィーおよびSOAPの結果から総合的に判断した結果、継続使用は可能ですが、今後の機器の機能を確認するためにも傾向管理が有用と考えます。フェログラフィー【定量分析：Is値】Is値は異常摩耗の早期発見パラメータのつで、摩耗粒子を定量化するために用います。前回に比較してIs値はの乗から乗に一桁低下しているものの、やや高い値でした。フェログラフィー【定性分析：摩耗粒子および摩耗形態観察】分析結果から観察された代表的な粒子は、以下の通りでした。正常な摩耗粒子・潤滑状態が正常なマイルド摩耗により発生。切削粒子・異物や金属表面の微小突起による切削摩耗により発生。シビア粒子・潤滑状態がやや厳しい凝着摩耗により発生。金属潤滑部が局部的に油膜切れを起していると考えられます。観察された摩耗粒子の中でも切削粒子、シビア粒子は、注意が必要です。切削摩耗は、他の摩耗形態に比較して摩耗進行速度が速く注意が必要で、定期的なトライボ診断による状態監視が必要と考えます。切削摩耗の原因となる混入異物が残留している場合、この異物により切削摩耗が継続して発生する可能性があります。シビア粒子は、凝着摩耗に分類されます。この摩耗粒子は、摺動面で凝着、破断を繰り返し、この過程で生じる移着粒子が成長して摩耗粒子となります。そのため、摺動面では局部的に油膜切れが発生していることを示しています。この状態が継続した場合、摩耗粒子のサイズは徐々に大型化していき、設備の損傷に至る場合がありますので、傾向監視が必要です。Iカップリング発光分光分析【SOAP】検出された金属元素から発生箇所を推定すると、以下の通りでした。鉄、鉛、ニッケル、錫・エンジン部品リン、亜鉛、カルシウム、マグネシウム、モリブデン・添加剤アルミニウム、ケイ素、ナトリウム・外部混入異物水分、塩基価は良好でした。粘度粘度は、mm/sと新油値のmm/sに比較して粘度変化率が-.％となっており、当社推奨の管理限界値である±％を超えていました。適正な粘度範囲で使用していない場合、潤滑部で油膜切れが発生し、摩耗の進行に繋がることが懸念されます。
報告No.109-09136 報告No.112-00382 | 分析No.109-001160 分析No.112-001580 | 112-001580_date121115 | 潤滑油および対象設備は継続使用可能な状態にあると判断します。但し、今後も摩耗の進行を傾向監視するため、以下の対策を推奨します。次回点検でピストンリングの点検と更油当該機の油中からカルシウム化合物がやや高い濃度で検出されたため、この化合物がコンロッドメタルやクランクメタルの摩耗を促進させる懸念があります。化合物発生の原因は、ピストンリングの摩耗によって燃焼ガスのシール性が低下し、燃焼ガス中の硫黄分と油中のカルシウム添加剤が反応するためと考えられます。そのため、次回点検では第一にピストンリングの摩耗状態の点検を推奨すると共に、第二に、更油を推奨します。更油或いは部分更油による水分濃度の調整水分の影響により金属表面で腐食摩耗が発生し、発生した鉄錆等の粒子が潤滑部に噛み込み摩耗が進行することがありますので、更油或いは部分更油などにより相対的に水分濃度を低くするなどの方法を推奨します。定期的な分析凝着摩耗の進行を監視するため、定期的に分析を実施し、分析データによる摩耗の進行状況を確認することを推奨します。はフェログラフィーおよびSOAP-Tの結果から総合的に判断した結果、やや厳しい状態にあると考えられます。フェログラフィー【定量分析：Is値】Is値は異常摩耗の早期発見パラメータのつで、摩耗粒子を定量化するために用います。前回に比較してIs値はの乗から乗に上昇し、やや高い値でした。フェログラフィー【定性分析：摩耗粒子および摩耗形態観察】分析結果から比較的多く観察された粒子は、以下の通りでした。正常な摩耗粒子・潤滑状態が正常なマイルド摩耗により発生。黒錆・潤滑状態がやや厳しい凝着摩耗により発生。金属接触が厳しく、且つ、高い摩擦熱が発生していると考えられます。Iカップリング発光分光分析【SOAP-T】検出された金属元素から発生箇所を推定すると、以下の通りでした。鉄、銅、ニッケル・軸受等リン、亜鉛、カルシウム、モリブデン・添加剤ナトリウム・外部混入異物カルシウムの析出前回に比較してSOAP-Tでカルシウムがppmからppmに減少しているものの、やや高い値でした。エンジン油中にカルシウム化合物が高い濃度で検出された場合、この化合物がコンロッドメタルやクランクメタル摺動面に噛み込んで摩耗させたり、メタルに埋め込まれて摩耗を促進させたりする原因になるなどの悪影響を生じることが当社の研究結果から判明しています。この影響については、別紙カルシウムの析出をご覧ください。クランクメタルの摩耗前回に比較してSOAP-Tで銅がppmからppmに増加していたことから、銅を使用した箇所の溶出・摩耗が進行していると推定されます。ディーゼル機関の潤滑油で銅が検出される場合は、クランクメタルが考えられます。ディーゼルエンジンのクランクメタルは積層構造になっており、クランクメタルの最表面はホワイトメタル層が存在し、その下にニッケル層、さらにその下には銅と鉛の合金であるケルメット層が存在します。ディーゼルエンジンのメタルは、設計上、油膜が正常に形成される流体潤滑が基本であることから、通常の使用においては摩耗しにくいと思われますが、メタルの潤滑部に流体潤滑になりにくい部分が発生するとメタル表面の軟質金属部が摩耗しメタル部のすぐ下のニッケル部まで摩耗し始め、ホワイトメタル層の主成分である錫や鉛、そしてメタルの第二層のニッケルやバックメタルの銅が検出されます。今後、摩耗が進行した場合、軸受が焼付を起こす可能性があるため、注意が必要です。その他の銅を使用した箇所の溶出・摩耗その他に潤滑油系統内で銅を使用している箇所は、潤滑油冷却器の配管などが考えられます。この箇所で溶出・摩耗が発生する場合は以下のことが考えられます。潤滑油冷却器の配管で摩耗していた場合、配管取付け部に緩みが生じて配管が振動し、継手部が外れたり、亀裂が生じて冷却水の混入にいたる場合があります。亜鉛系添加剤の影響により、潤滑油冷却器の配管で溶出していた場合、ピンホールが発生して冷却水の混入に至る場合があります。今後、油劣化の進行や水分濃度が上昇することに注意が必要です。計数汚染度前回に比較して計数汚染度はNAS級以上からNAS級にランク低下したものの、汚染されていました。フィルタ表面の異物観察で鉄錆、砂等が観察されたことから、汚染度が高い要因は、摩耗と外部混入異物の影響と思われます。粒度分布粒度分布は.～.μmの範囲にあり、.μmにピークが確認されました。μm以下の粒子が多いことから、燃焼して発生したすす等であることが分かります。前回同様に粘度、酸価、IRの各データは良好でした。水分は、ppmと当社推奨の管理限界値を超えていました。今後、水分の影響でエンジン内部に錆が発生し、その影響で摩耗が発生する懸念があります。
報告No.109-09136 報告No.113-00286 | 分析No.109-001160 分析No.113-001141 | 113-001141 | 潤滑油の劣化はなく、汚染度は良好な範囲にあることから、継続使用可能と判断します。減速機減速機は継続使用可能な状態にあると判断します。但し、摩耗粒子の形態観察で疲労摩耗粒子が比較的多く観察されたことから、今後の摩耗進行の有無を確認するためにも傾向監視を継続することが有効です。定期的な分析今後懸念される疲労摩耗の進行を監視するため、定期的に分析を実施することを推奨します。フェログラフィーおよびSOAP-Tのデータから総合的に解析した結果、継続使用は可能ですが、今後の機器の機能を確認するためにも傾向管理が有用と考えます。フェログラフィー【定量分析：Is値】Is値は異常摩耗の早期発見パラメータのつで、摩耗程度を定量化するために用います。今回のIs値はの乗と、低い値でした。フェログラフィー【定性分析：摩耗粒子および摩耗形態観察】分析結果から観察された代表的な粒子は、以下の通りでした。疲労摩耗粒子・繰返し応力を受けて発生。Iカップリング発光分光分析【SOAP-T】検出された金属元素から発生箇所を推定すると、以下の通りでした。鉄、錫、亜鉛・ギヤ、軸受等リン・添加剤錫、カルシウム、アルミニウム、ナトリウム、モリブデン・外部混入異物亜鉛を使用した箇所の溶出・摩耗SOAP-Tの結果、亜鉛がppm検出されました。亜鉛を使用した箇所の溶出・摩耗が発生していると思われます。亜鉛メッキ等であった場合、耐食性が低下して腐食に進展することが懸念されます。計数汚染度はNAS級と、当社推奨の管理限界値以下であり、良好でした。潤滑油の劣化状態粘度、水分、酸価、IRの各データは良好でした。
報告No.109-09136 | 分析No.109-001160 | 112-003203 | 潤滑油および対象機器は継続使用可能な状態にあり、保守サイクルおよび手法は問題ないと判断します。但し、油中の汚染度が高いことから、将来的な摩耗進行の有無を確認するためにも傾向監視を継続することが有効です。定期的な分析定期的な分析を実施することにより、データの変化から異常の兆候を早期に発見することが可能となります。今後懸念される疲労摩耗の進行を監視するため、定期的に分析を実施することを推奨します。更油および油槽内の清掃油中の汚染度が高いことから、摩耗粒子や異物等が軸受軌道面に噛み込むことによる摩耗の進行が懸念されるため、可能であれば更油および油槽内の清掃を推奨します。新油との比較による評価を示す粘度、酸価、IRのデータは新油データを基準として評価しています。今回は油名が不明であったため判断できませんでしたが、今後評価する場合は、使用している新油を同時に分析することをご検討下さい。最適な採油方法本試料油は、機器停止中にドレンから採油されているため、分析データが高濃度に出ていると推定されます。正確なデータによる診断を行うためにも、今後の採油は、極力運転中もしくは停止直後の油槽中層部から実施されることを推奨します。フェログラフィーおよびSOAP/D-SOAPのデータから総合的に解析した結果、継続使用は可能ですが、機器の機能を保持するためにも傾向管理が有用と考えます。フェログラフィー【定量分析：Is値】Is値は異常摩耗の早期発見パラメータのつで、摩耗程度を定量化するために用います。今回のIs値はの乗と、やや高い値でした。フェログラフィー【定性分析：摩耗粒子および摩耗形態観察】分析結果から観察された全ての粒子量は少でした。Iカップリング発光分光分析【SOAP/D-SOAP】検出された金属元素から発生箇所を推定すると、以下の通りでした。鉄、鉛、銅、アンチモン、ニッケル、錫・軸受等モリブデン・添加剤リン、カルシウム、バリウム、アルミニウム、ケイ素、ナトリウム・外部混入異物計数汚染度計数汚染度はNAS級と当社推奨の管理限界値に到達していました。水分は.ppmと当社推奨の管理限界値の以下にあり、良好と判断します。潤滑油の劣化状態粘度粘度は.mm/sと新油カタログ値.mm/sに比較して、粘度変化率は+％であり、当社推奨の管理限界値である±％以内にあり、良好と判断します。酸価はmgKOH/gでした。IRの結果で、油劣化の兆候を示すカルボン酸の吸収ピークが確認されていないことから、良好と判断します。IRIRの結果、油劣化の兆候を示すカルボン酸の吸収ピークが確認されていないことから、良好と判断します。
報告No.109-09136 報告No.112-00751 | 分析No.109-001160 分析No.112-003394 | 112-003394 | 潤滑油の劣化はなく、汚染度は良好な範囲にあることから、継続使用可能と判断します。減速機潤滑油中の金属分析から、錫と銅が検出されました。錫と銅が同時に検出されていることから、ブッシュなどの銅合金か、或いは、転がり軸受の保持器が摩耗し始めていると考えられました。現時点で、減速機は継続使用可能な状態にあると判断します。但し、将来的な摩耗進行の有無を確認するためにも傾向監視を継続することが有効です。定期的な分析今後懸念される摩耗の進行を監視するため、定期的に分析を実施することを推奨します。はフェログラフィーおよびSOAP-Tの結果から総合的に判断した結果、継続使用は可能ですが、機器の機能を保持するためにも傾向管理が有用と考えます。フェログラフィー【定量分析：Is値】Is値は異常摩耗の早期発見パラメータのつで、摩耗粒子を定量化するために用います。前回同様に、Is値はの乗と低い値でした。フェログラフィー【定性分析：摩耗粒子および摩耗形態観察】分析結果から観察された全ての粒子量は少でした。Iカップリング発光分光分析【SOAP-T】検出された金属元素から発生箇所を推定すると、以下の通りでした。鉄、鉛、銅、錫・ギヤ、軸受等リン、亜鉛、カルシウム、モリブデン・添加剤アルミニウム、ケイ素、ナトリウム・外部混入異物尚、錫がppm検出されたことから、錫を使用した箇所での摩耗の進行が懸念されます。前回に比較して計数汚染度はNAS級からNAS級にランク低下し、当社推奨の管理限界値以下にあり、良好でした。前回同様に、粘度、酸価、IRの各データは良好でした。水分は前回に比較して、ppmからppmに減少し、良好でした。
報告No.109-09136 報告No.112-00563 | 分析No.109-001160 分析No.112-002332 | 112-002332 | 分析の結果、エンジン内部は以下のような状態になっていると推定されることから、開放点検時にはピストンリング、シリンダ、クランクメタルの詳細な点検と、メタル交換とシリンダのボア測定を前提とした点検の実施を推奨します。油中金属元素分析の結果で、鉄濃度が比較的高濃度である軸受メタル第三層のケルメットを構成している成分元素である銅と鉛が比較的高濃度で検出されている軸受メタルの最上部層の錫が検出されているが、摩耗はマイルドに擦られたようになっていると推定される摩耗しているメタル表面は、正常な当りと思われるが、取り替えが必要なメタルがある潤滑油中のカルシウム濃度が比較的高い値となっていることから、ピストンリング、オイルリングが若干摩耗している油中金属元素分析で、クロムが検出されていることから、カム及び、カムローラに若干の摩耗が発生している次回点検でピストンリングの点検当該機の油中からカルシウム化合物がやや高い濃度で検出されたため、この化合物がコンロッドメタルやクランクメタルの摩耗を促進させる懸念があります。化合物発生の原因は、ピストンリングの摩耗によって燃焼ガスのシール性が低下し、燃焼ガス中の硫黄分と油中のカルシウム添加剤が反応するためと考えられます。そのため、次回点検では第一にピストンリングの摩耗状態の点検を推奨します。更油および油槽内の清掃水分の影響により金属表面で腐食摩耗が発生し、発生した鉄錆等の粒子が潤滑部に噛み込み摩耗が進行することがあります。予防処置として更油を推奨します。また、潤滑油が汚染されていることから、油槽内は汚染されていると思われます。更油をする際には、油槽内を清掃し、更油する新油もNAS級程度の清浄な潤滑油を更油することを推奨します。定期的な分析定期的に分析を実施することにより、データの変化から異常の兆候を早期に発見することが可能となります。分解点検後に初期試験を実施し、最低でも回分析を実施し、分析データの変化から今後の分析周期を検討することを推奨します。はフェログラフィーおよびSOAP-Tの結果から総合的に判断した結果、傾向管理が必要な状態にあると考えられます。フェログラフィー【定量分析：Is値】Is値は異常摩耗の早期発見パラメータのつで、摩耗粒子を定量化するために用います。今回のIs値はの乗と高い値でした。フェログラフィー【定性分析：摩耗粒子および摩耗形態観察】分析結果から比較的多く観察された粒子は、以下の通りでした。正常な摩耗粒子・潤滑状態が正常なマイルド摩耗により発生。黒錆・潤滑状態がやや厳しい凝着摩耗により発生。金属接触が厳しく、且つ、高い摩擦熱が発生していると考えられます。赤錆・フレッティングにより発生。観察された摩耗粒子の中でもフレッティングは、注意が必要です。フレッティングの発生要因は、鉄系材料が接合されたり、勘合されたりする部分から発生します。フレッティングによる赤錆が少量発生しても直ちに異常ではありませんが、場合によっては、発生した赤錆が軸受摺動面に噛み込み、摩耗を進行させる場合があります。Iカップリング発光分光分析【SOAP-T】検出された金属元素から発生箇所を推定すると、以下の通りでした。鉄、鉛、銅、クロム、錫・エンジン部品クロム、リン、亜鉛、カルシウム、ホウ素・添加剤バリウム、マグネシウム、モリブデン・外部混入異物カルシウムの析出SOAP-Tでカルシウムがppm検出されました。エンジン油中にカルシウム化合物が高い濃度で検出された場合、この化合物がコンロッドメタルやクランクメタル摺動面に噛み込んで摩耗させたり、メタルに埋め込まれて摩耗を促進させたりする原因になるなどの悪影響を生じることが当社の研究結果から判明しています。この影響については、別紙カルシウムの析出をご覧ください。メタルの摩耗SOAP-Tで軸受メタルの主成分である錫がppm検出されました。潤滑状態が直ちに異常にならないと思われますが、メタル成分が検出されていることからメタルの一部に油膜切れが発生していることの証です。一般にポンプ場の稼働率は低稼働率であり、起動停止回数が多い傾向にあるため、本機のメタル成分の増加要因は起動停止時に油膜切れが生じて発生していると推定されます。クランクメタルの摩耗SOAP-Tで鉛がppm、銅がppm検出されたことから、クランクメタルの摩耗が発生していると推定されます。ディーゼルエンジンのクランクメタルは積層構造になっており、クランクメタルの最表面はホワイトメタル層が存在し、その下にニッケル層、さらにその下には銅と鉛の合金であるケルメット層が存在します。ディーゼルエンジンのメタルは、設計上、油膜が正常に形成される流体潤滑が基本であることから、通常の使用においては摩耗しにくいと思われますが、メタルの潤滑部に流体潤滑になりにくい部分が発生するとメタル表面の軟質金属部が摩耗しメタル部のすぐ下のニッケル部まで摩耗し始め、ホワイトメタル層の主成分である錫や鉛、そしてメタルの第二層のニッケルやバックメタルの銅が検出されます。今後、摩耗が進行した場合、軸受が焼付を起こす可能性があるため、注意が必要です。その他の銅を使用した箇所の溶出・摩耗潤滑油系統内で銅を使用している箇所は、潤滑油冷却器の配管などが考えられます。この箇所で溶出・摩耗が発生する場合は以下のことが考えられます。潤滑油冷却器の配管で摩耗していた場合、配管取付け部に緩みが生じて配管が振動し、継手部が外れたり、亀裂が生じて冷却水の混入にいたる場合があります。亜鉛系添加剤の影響により、潤滑油冷却器の配管で溶出していた場合、ピンホールが発生して冷却水の混入に至る場合があります。今後、油劣化の進行や水分濃度が上昇することに注意が必要です。その他の鉛を使用した箇所の溶出・摩耗亜鉛系添加剤を使用している潤滑油で鉛が検出される場合、潤滑系統内で鉛を使用した箇所が亜鉛系添加剤の影響により溶出することが知られています。今後、濃度の増加とともに酸化速度が加速することから油劣化の進行に注意が必要です。計数汚染度計数汚染度は、NAS級とやや汚染されていました。重量汚染度は、mg/mlでした。光学顕微鏡写真重量汚染度で濾過したフィルタ表面上の夾雑物を光学顕微鏡で観察した結果、金属片、鉄錆、砂等が観察されました。粒度分布粒度分布は、.～.μmの範囲にあり、.μmにピークが確認されました。μm以下の粒子が多いことから、燃焼して発生したすす等であることが分かります。水分は当社推奨の管理限界値を超えていました。粘度粘度は、mm/sと新油値mm/sに比較して、粘度変化率は-％で、当社推奨の管理限界値である±％以内であり、良好と判断します。水分は、ppmと当社推奨の管理限界値のを超えていました。今後、水分の影響でエンジン内部に錆が発生し、その影響で摩耗が発生する懸念があります。酸価は、mgKOH/gと新油値mgKOH/g以下にあり、良好と判断します。塩基価は、mgKOH/gと当社推奨の管理限界値である.mgKOH/g以上あり、良好と判断します。IRIRチャートの結果、新油と使用油のスペクトルパターンはほぼ一致し、また、油劣化の兆候を示すカルボン酸の吸収が確認されていないことから、良好と判断します。
報告No.109-09136 報告No.112-00561 | 分析No.109-001160 分析No.112-002326 | 112-002326 | 分析の結果、潤滑油の劣化はなく、汚染度は良好な範囲にあることから、継続使用可能な状態にあると判断します。対象設備分析の結果、対象設備は継続使用可能な状態にあると判断します。但し、カルシウム化合物がやや高い濃度であり将来的な摩耗進行の有無を確認するためにも傾向監視を継続することが有効です。次回点検でピストンリングの点検と更油当該機の油中からカルシウム化合物が非常に高い濃度で検出されたため、この化合物がコンロッドメタルやクランクメタルの摩耗を促進させる懸念があります。化合物発生の原因は、ピストンリングの摩耗によって燃焼ガスのシール性が低下し、燃焼ガス中の硫黄分と油中のカルシウム添加剤が反応するためと考えられます。そのため、次回点検では第一にピストンリングの摩耗状態の点検と第二に更油を推奨します。定期的な分析今後懸念される凝着摩耗の進行を監視するため、定期的に分析を実施することを推奨します。は良好と判断します。粘度粘度は、.mm/sと新油値mm/sに比較して、粘度変化率は+％で、当社推奨の管理限界値である±％以内であり、良好と判断します。水分は、ppmと当社推奨の管理限界値以下であり、良好と判断します。酸価は、mgKOH/gと新油値mgKOH/gに比較して高いものの、IRの結果で油劣化の兆候を示すカルボン酸の吸収が確認されていないことから、良好と判断します。塩基価は、.mgKOH/gと当社推奨の管理限界値mgKOH/g以上であることから、良好と判断します。IRIRチャートの結果、新油と使用油のスペクトルパターンはほぼ一致し、また、油劣化の兆候を示すカルボン酸の吸収が確認されていないことから、良好と判断します。計数汚染度計数汚染度は、NAS級と汚染されていました。重量汚染度は、.mg/mlでした。光学顕微鏡写真重量汚染度で濾過したフィルタ表面上の夾雑物を光学顕微鏡で観察した結果、金属片、鉄錆、砂、カルシウム化合物等が観察されました。粒度分布粒度分布は、.～.μmの範囲にあり、.μmにピークが確認されました。μm以下の粒子が多いことから、燃焼して発生したすす等であることが分かりました。はフェログラフィーおよびSOAP-Tの結果から総合的に判断した結果、継続使用は可能ですが、機器の機能を保持するためにも傾向管理が有用と考えます。フェログラフィー【異常摩耗指数：Is値】Is値は異常摩耗の早期発見パラメータのつで、摩耗粒子を定量化するために用います。Is値は前回に比較しての乗から変化はないものの、やや高い値でした。フェログラフィー【定性分析：摩耗粒子および摩耗形態観察】分析結果から比較的多く観察された粒子は、以下の通りでした。正常な摩耗粒子・潤滑状態が正常なマイルド摩耗により発生。黒錆・潤滑状態がやや厳しい凝着摩耗により発生。金属接触が厳しく、且つ、高い摩擦熱が発生していると考えられます。フリクションポリマ・局部的に高圧・高温となる場合に発生。観察された摩耗粒子の中でも黒錆は、注意が必要です。黒錆は、凝着摩耗に分類されます。この摩耗粒子は、摺動面で凝着、破断を繰り返し、この過程で生じる移着粒子が成長して摩耗粒子となります。そのため、摺動面では局部的に油膜切れが発生していることを示しています。この状態が継続した場合、摩耗粒子のサイズは徐々に大型化していき、軸受の損傷に至る場合がありますので、傾向監視が必要です。Iカップリング発光分光分析【SOAP-T】検出された金属元素から発生箇所を推定すると、以下の通りでした。鉄、ニッケル、錫・エンジン部品ニッケル、リン、亜鉛、カルシウム、ナトリウム・添加剤ナトリウム、マグネシウム、モリブデン・外部混入異物カルシウムの析出SOAP-Tの結果、前回に比較してカルシウムが.ppmから.ppmに増加していました。エンジン油中にカルシウム化合物がやや高い濃度で検出された場合、この化合物がコンロッドメタルやクランクメタル摺動面に噛み込んで摩耗させたり、メタルに埋め込まれて摩耗を促進させたりする原因になるなどの悪影響を生じることが当社の研究結果から判明しています。この影響については、別紙カルシウムの析出をご覧ください。
|  | 113-001705 | はフェログラフィーおよびSOAP-Tの結果から総合的に判断した結果、継続使用は可能ですが、機器の機能を保持するためにも傾向管理が有用と考えます。フェログラフィー【定量分析：Is値】Is値は異常摩耗の早期発見パラメータのつで、摩耗粒子を定量化するために用います。Is値はの乗と、やや高い値でした。フェログラフィー【定性分析：摩耗粒子および摩耗形態観察】分析結果から比較的多く観察された粒子は、以下の通りでした。正常な摩耗粒子・潤滑状態が正常なマイルド摩耗により発生。シビア粒子・潤滑状態がやや厳しい凝着摩耗により発生。金属潤滑部が局部的に油膜切れを起していると考えられます。観察された摩耗粒子の中でもシビア粒子は、将来的な異常摩耗の進行に繋がる可能性を示唆しているため、傾向監視が必要と思われます。詳細は、別紙傾向監視が必要な摩耗粒子をご覧ください。シビア粒子は、凝着摩耗に分類されます。この摩耗粒子は、摺動面で凝着、破断を繰り返し、この過程で生じる移着粒子が成長して摩耗粒子となります。そのため、摺動面では局部的に油膜切れが発生していることを示しています。この状態が継続した場合、摩耗粒子のサイズは徐々に大型化していき、設備の損傷に至る場合がありますので、傾向監視が必要です。Iカップリング発光分光分析【SOAP-T】検出された金属元素から発生箇所を推定すると、以下の通りでした。鉄、鉛、銅、アンチモン、錫・エンジン部品等リン、亜鉛、カルシウム、マグネシウム、モリブデン・添加剤アルミニウム、ケイ素、ナトリウム・外部混入異物クランクピンメタルの摩耗SOAP-Tで錫がppm、銅が検出されたことから、クランクピンメタルが摩耗していると推定されました。詳細は、別紙クランクピンメタルの摩耗をご覧ください。固形カルシウム化合物の生成SOAP-Tでカルシウムがppm検出されました。この影響については、別紙固形カルシウム化合物の生成をご覧ください。粘度粘度はmm/sでした。油名が不明であることから評価できませんが、仮に本試料油の新油が.mm/sであるとすると、粘度変化率は-％で、当社推奨の管理限界値である±％以内になります。水分は.と当社推奨の管理限界値を僅かに超えていました。今後、水分の影響でエンジン内部に錆が発生し、その影響で摩耗が発生する懸念があります。塩基価はmgKOH/gでした。
|  | 112-002379 | フェログラフィーおよびSOAP-Tの結果から総合的に判断した結果、傾向管理が必要な状態にあると考えられます。フェログラフィー【定量分析：Is値】Is値は異常摩耗の早期発見パラメータのつで、摩耗粒子を定量化するために用います。今回のIs値はの乗と低い値でした。フェログラフィー【定性分析：摩耗粒子および摩耗形態観察】分析結果から比較的多く観察された粒子は、以下の通りでした。正常な摩耗粒子・潤滑状態が正常なマイルド摩耗により発生。切削粒子・異物や金属表面の微小突起による切削摩耗により発生。観察された摩耗粒子の中でも切削粒子は、注意が必要です。減速機で切削摩耗が発生した場合、減速機内部で使用されている転がり軸受が切削摩耗により生じた軌道面の損傷が起点となって、寿命が分の程度に低下することがあることから、切削摩耗には十分注意する必要があります。切削摩耗の発生原因となる混入異物が残留している場合、この異物により切削摩耗が継続して発生する可能性があります。Iカップリング発光分光分析【SOAP-T】検出された金属元素から発生箇所を推定すると、以下の通りでした。鉄、鉛、銅、亜鉛・ギヤ、軸受等リン・添加剤カルシウム、ケイ素、ナトリウム、モリブデン・外部混入異物．粘度、水分、酸価の各データは良好でした。
報告No.109-09136 報告No.113-00668 | 分析No.109-001160 分析No.113-002863 | 113-002863 | 潤滑油は、重量汚染度がmg/ml以上となっており、汚染されていることが分かりました。汚染度が高いのは、機器停止中に油中粒子が沈降することで高濃度となるドレン部分から採油している影響や、潤滑油に添加されている固体潤滑剤であるモリブデンの影響と考えられます。一方、油中金属濃度分析の結果では、固体粒子成分の鉄がを超えていることから、この鉄分が潤滑部に噛み込み、摩耗の促進させる可能性もあります。念のため傾向監視が必要と思われます。軸受は継続使用可能な状態にあると判断します。但し、今後の摩耗推移を確認するためにも傾向監視を継続することが有効です。定期的な分析今後の疲労摩耗の推移を監視するため、定期的に分析を実施することを推奨します。最適な採油方法本試料油は、機器停止中にドレンから採油されているため、別紙油中粒子の沈降の影響に示すように、油中粒子が油槽底部に沈降し、分析データが高濃度に出ている可能性があります。正確なデータによる診断を行うためにも、今後の採油は、停止直後に実施されることを推奨します。異常摩耗の早期発見のパラメータであるIs値は、レベルと高い値でした。また、潤滑部の摩耗が認められたため、定期的に潤滑油分析を実施し、摩耗推移を監視することが有用と考えます。正常な摩耗粒子・潤滑状態が正常なマイルド摩耗により発生。疲労摩耗粒子・繰返し応力による金属疲労で発生。大型化するとフレーキングの発生が懸念されます。計数汚染度はNAS級を上回っており、当社推奨の管理限界値を超えていました。D-SOAPで油の添加剤成分であるリン、モリブデンが検出され、フィルタ表面残渣に金属片、粘ちょう物、鉄錆、砂等が観察されたことから、汚染度が高い要因は、摩耗とスラッジ、そして外部混入異物の影響と思われます。粘度、水分、酸価、IRの各データは良好です。
報告No.109-09136 | 分析No.109-001160 | 113-001704 | 潤滑油および対象設備は継続使用可能な状態にあると判断します。但し、将来的な摩耗進行の有無を確認するためにも傾向監視を継続することが有効です。また、潤滑油はSOAP-Tの結果で新油と一致しないデータが確認されたため、油名が違っている可能性があります。定期的な分析今後懸念される切削摩耗、凝着摩耗、疲労摩耗の進行を監視するため、定期的に分析を実施することを推奨します。異種油の混入および油名の確認分析データから新油と一致しないデータが確認されたことから、油名が違っている可能性があります。油は設備の条件にあった適正な性能のものを使用することが重要であるため、異種油の混入の有無、油名を再確認することを推奨します。はフェログラフィーおよびSOAP-Tの結果から総合的に判断した結果、継続使用は可能ですが、機器の機能を保持するためにも傾向管理が有用と考えます。フェログラフィー【定量分析：Is値】Is値は異常摩耗の早期発見パラメータのつで、摩耗程度を定量化するために用います。Is値はの乗と低い値でした。フェログラフィー【定性分析：摩耗粒子および摩耗形態観察】分析結果から比較的多く観察された粒子は、以下の通りでした。正常な摩耗粒子・潤滑状態が正常なマイルド摩耗により発生。切削粒子・異物や金属表面の微小突起による切削摩耗により発生。シビア粒子・潤滑状態がやや厳しい凝着摩耗により発生。金属潤滑部が局部的に油膜切れを起していると考えられます。疲労摩耗粒子・繰返し応力を受けて発生。観察された摩耗粒子の中でも切削粒子、シビア粒子は、将来的な異常摩耗の進行に繋がる可能性を示唆しているため、傾向監視が必要と思われます。詳細は、別紙傾向監視が必要な摩耗粒子をご覧ください。Iカップリング発光分光分析【SOAP-T】検出された金属元素から発生箇所を推定すると、以下の通りでした。鉄、鉛、銅、錫、亜鉛・ギヤ、軸受等リン、モリブデン・添加剤カルシウム、バリウム、アルミニウム、ナトリウム・外部混入異物SOAP-Tで、本試料油ボンノックMの添加剤成分として桁程度含まれているはずの、リン、モリブデンが検出されなかったことから、油名の誤りが考えられます。粘度、水分、酸価の各データは良好でした。
報告No.109-09136 報告No.113-00233 | 分析No.109-001160 分析No.113-000885 | 113-000885 | 分析の結果、油の性状、汚染度共に基準値内にあることから、潤滑油は継続使用可能な状態にあると判断します。対象設備は継続使用可能な状態にあると判断します。但し、SOAP-Tの結果、銅が検出されたことから、銅を使用した箇所の摩耗・溶出が発生していると推定されます。今後、摩耗が進行することが懸念されるため、に示す対策を推奨します。定期的な分析今後懸念される銅を使用した箇所の摩耗および溶出の進行を監視するため、定期的に分析を実施することを推奨します。最適な採油方法本試料油は、機器停止中にエンジンブロックサイドカバーハウジングから採油されているため、分析データが低濃度に出ていると推定されます。正確なデータによる診断を行うためにも、今後の採油は、極力運転中もしくは停止直後の油槽中層部から実施されることを推奨します。はフェログラフィーおよびSOAP-Tの結果から総合的に判断した結果、継続使用は可能ですが、機器の機能を保持するためにも傾向管理が有用と考えます。フェログラフィー【定量分析：Is値】Is値は異常摩耗の早期発見パラメータのつで、摩耗粒子を定量化するために用います。今回のIs値はの乗と低い値でした。フェログラフィー【定性分析：摩耗粒子および摩耗形態観察】分析結果から比較的多く観察された摩耗粒子は、以下の通りでした。正常な摩耗粒子・潤滑状態が正常なマイルド摩耗により発生。Iカップリング発光分光分析【SOAP-T】検出された金属元素から発生箇所を推定すると、以下の通りでした。鉄、鉛、銅、錫・エンジン部品リン、亜鉛、カルシウム、マグネシウム・添加剤アルミニウム、ナトリウム、ホウ素、モリブデン・外部混入異物その他の銅を使用した箇所の溶出・摩耗SOAP-Tで銅が検出されました。検出された銅が軸受摩耗により発生している場合、軸受の異常摩耗に進展することもあることから、分析周期を短縮して傾向監視を実施して下さい。潤滑油冷却器の配管で摩耗していた場合、配管取付け部に緩みが生じて配管が振動し、継手部が外れたり、亀裂が生じて冷却水の混入にいたる場合があります。亜鉛系添加剤の影響により、潤滑油冷却器の配管で溶出していた場合、ピンホールが発生して冷却水の混入に至る場合があります。今後、油劣化の進行や水分濃度が上昇することに注意が必要です。ホウ素・モリブデンの検出SOAP-Tでホウ素がppm、モリブデンがppm検出されました。ご提供頂いた新油には、これらの元素が含まれていないことから、異種油が混入したか、または添加剤を投与した可能性が考えられます。現状は、潤滑油の劣化やスラッジの発生等は確認されていないことから、問題はないと思われます。計数汚染度計数汚染度は、NAS級と基準値のNAS級以下であり、良好と判断します。粒度分布粒度分布は.～μmの範囲にあり、.μmにピークが確認されました。μm以下の粒子が多いことから、燃焼して発生したすす等であることが分かります。n-ペンタン不溶解分n-ペンタン不溶解分は、<.mass%でした。粘度、水分、酸価、塩基価、RBOTの各データは良好でした。
報告No.109-09136 報告No.114-00001 | 分析No.109-001160 分析No.114-000001 | 114-000001 | 潤滑油は物理的性状が良好の範囲にあるものの、汚染度がやや高いことから今後の汚染度の増加に伴い、汚染物が潤滑部に噛み込むことによる摩耗の発生が懸念されます。また、SOAPの結果で新油と一致しないデータが確認されたことから、使用油の油名が誤っている可能性があります。減速機減速機は摩耗状態が良好の範囲にあることから、継続使用可能な状態にあると判断します。油名の確認SOAPの結果、新油に含まれているモリブデンが検出されず、逆に含まれていないはずの亜鉛が検出されたことから、使用油の油名が違っている可能性があります。油は設備の条件にあった適正な性能のものを使用することが重要であるため、異種油の混入の有無、油名を再確認することを推奨します。定期的な分析今後の汚染度の増加および摩耗推移を監視するため、定期的な分析実施を推奨します。最適な採油方法本試料油は、機器停止中にドレンバルブから採油されているため、別紙油中粒子の沈降の影響に示すように、油中粒子が油槽底部に沈降し、分析データが高濃度に出ている可能性があります。正確なデータによる診断を行うためにも、今後の採油は、極力運転中もしくは停止直後の油槽中層部から実施されることを推奨します。異常摩耗の早期発見のパラメータであるIs値は、前回のレベルからレベルに低下し、正常です。また、異常摩耗の兆候を示す摩耗粒子が顕著に観察されなかったことから、は良好と判断します。バックラッシご提供いただいた情報から、本減速機はスパイラルベベルギヤであり、この部分のバックラッシを求めました。その結果、減速機のギヤ歯面に摩耗が集中していたと仮定した場合、分解点検からのバックラッシ増加量は.μmと推定されました。バックラッシ上限値μmに比較して十分小さい値であることから、良好な状態にあると判断します。計数汚染度はNAS級と、当社推奨の管理限界値以下であるものの、やや高い値でした。フィルタ残渣に鉄錆、砂等が観察されたことから、汚染度が高い要因は、摩耗粒子と外部混入異物の影響と考えられます。粘度、水分、酸価、IRの各データは良好でした。
報告No.109-09136 | 分析No.109-001160 | 113-001977 | 潤滑油および減速機は継続使用可能な状態にあると判断します。但し、将来的な摩耗進行の有無を確認するためにも傾向監視を継続することが有効です。に示す内容をご確認ください。定期的な分析摩耗推移の傾向を把握し、摩耗進行の将来予測を行うために、定期的に分析を実施することを推奨します。異種油混入の確認SOAP-Tの結果で新油に含まれてない金属成分が検出されました。検出量は微量であり、継続使用には問題はないものの、異種油を補給していないか確認することを推奨します。総合的に判断した結果、は許容範囲内にあり、機器は継続使用可能と判定しますが、潤滑部の摩耗が認められたため、定期的に潤滑油分析を実施し、摩耗推移を監視することが有用と考えます。フェログラフィー【定量分析：Is値】Is値は異常摩耗の早期発見パラメータのつで、摩耗を定量化するために用います。Is値はの乗と低い値でした。フェログラフィー【定性分析：摩耗粒子の形態観察】比較的多く観察された粒子は、以下の通りです。正常な摩耗粒子・潤滑状態が正常なマイルド摩耗により発生。切削粒子・異物や金属表面の微小突起による切削摩耗により発生。観察された摩耗粒子の中でも切削粒子は、将来的に異常摩耗へ進展する可能性を示唆しているため、傾向監視が必要と思われます。詳細は、別紙傾向監視が必要な摩耗粒子をご覧ください。Iカップリング発光分光分析【SOAP-T】摩耗発生箇所は、以下のように推定します。鉄、銅、錫、亜鉛・ギヤ、軸受等リン、カルシウム、バリウム、アルミニウム、ナトリウム、モリブデン・外部混入異物尚、リンが、モリブデンがppm検出されました。使用油であるFBKタービンには、これらの金属添加剤は含まれていないことから、異種油が微量混入しているか、添加剤を投与した可能性が考えられます。検出量から混入している量は僅かと推定されるため、継続使用には問題ないと思われます。粘度、水分、酸価の各データは良好でした。
報告No.109-09136 | 分析No.109-001160 | 113-002700 | 潤滑油は粘度および酸価の上昇が確認されたことから、潤滑油は酸化劣化している可能性が考えられます。対象設備は継続使用可能な状態にあると判断します。但し、今後の摩耗推移を確認するためにも傾向監視を継続することが有効です。更油潤滑油は劣化している可能性があるため、油中の酸成分の影響で金属表面が腐食して発生する腐食摩耗が発生することが懸念されることから、予防措置して更油を推奨します。定期的な分析今後の疲労摩耗の推移を監視するため、定期的な分析実施を推奨します。アンチモンとアルミニウムの使用箇所油中金属分析の結果から、アンチモンとアルミニウムが比較的高い濃度で検出されています。これらの金属のうち、アンチモンは一般に耐熱性を上げる目的で添加される事が多く、耐熱のゴムや樹脂のシールに使用されたり、或いは、アルミ合金の添加剤として使用されたりすることがあります。提供して頂いた図面を検討しましたが、これらの金属を使用する箇所を特定することができませんでした。但し、可能性としては、軸受のシール材に使用されている可能性も考えられ、この部分の摩耗もありえますので、念のためシール部の目視点検を推奨します。異常摩耗の早期発見のパラメータであるIs値は、前回のレベルから変化はなく、やや高い値でした。また、潤滑部の摩耗が認められたため、定期的に潤滑油分析を実施し、摩耗推移を監視することが有用と考えます。フェログラフィーで観察された代表的な粒子は、以下の通りです。疲労摩耗粒子・繰返し応力による金属疲労で発生。大型化するとフレーキングの発生が懸念されます。フリクションポリマ・局部的に高圧・高温となる場合に発生。樹脂等・外部から混入したと考えられます。水分は良好です。計数汚染度計数汚染度は前回同様、NAS級を上回っており、当社推奨の管理限界値を超えていました。～μmサイズの粒子数が多いことから潤滑油に添加されているモリブデンの影響で高い値となっている可能性が考えられますが、念のため汚染度の増加傾向を監視することが有効です。潤滑油の劣化状態粘度粘度は、.mm/sと新油値の.mm/sに比較して粘度変化率が+.％となっており、当社推奨の管理限界値である±％を超えていました。適正な粘度範囲で使用していない場合、粘性抵抗が増大することにより、油温が上昇して、油劣化の進行に繋がることが懸念されます。酸価・IR酸価劣化の進行度は、酸価およびIRの結果から総合的に判断します。酸価は、mgKOH/gと新油値.mgKOH/gに比較して高い値でした。また、IRは、cm-付近にエステルの強い吸収ピークがあるため確認がし難いですが、他の良好な試料に比較して油劣化の兆候を示すカルボン酸の吸収が表れていると考えられることから、油は劣化している可能性があります。今後、油中の酸成分の影響で金属表面が腐食される腐食摩耗の発生が懸念されます。
報告No.109-09136 報告No.112-00756 | 分析No.109-001160 分析No.112-003403 | 112-003403 | 分析の結果、潤滑油の劣化はなく、汚染度は良好な範囲にあることから、継続使用可能な状態にあると判断します。減速機分析の結果、分析データには異常の兆候が確認されないため、現時点では減速機の状態は健全であると判断します。尚、現時点では良好な状態にあると判断できますが、分解点検の必要性を検討するには、本分析結果を含めた合計回のデータが健全な範囲にあるかを確認することが必要となることから、今後、回の分析を推奨します。定期的な分析分析の結果、ギヤオイル中の摩耗粒子には、異物混入の影響を受けて発生する切削粒子と、金属潤滑部の局部的な油膜切れにより発生する凝着摩耗粒子が観察されました。これらの摩耗粒子は、設備機器の時間経過とと増加する摩耗形態ですが、今後、回のトライボ診断の実施により、その増加率を把握することで分析データの変化から異常の兆候を早期に発見することが可能となります。今後懸念される切削摩耗、凝着摩耗の進行を監視するため、定期的に分析を実施することを推奨します。は、すべての項目が正常であり良好と判断します。粘度粘度は.mm/sと、新油値.mm/sに比較して粘度変化率は+.％で、当社推奨の管理限界値である±％以内であり、良好と判断します。水分はppmと当社推奨の管理限界値の以下であり、良好と判断します。酸価は.mgKOH/gと新油値.mgKOH/g以上にあるものの、IRの結果で油劣化の兆候を示すカルボン酸の吸収が確認されていないことから、良好と判断します。IRIRチャートの結果、新油と使用油のスペクトルパターンはほぼ一致し、また、油劣化の兆候を示すカルボン酸の吸収が確認されていないことから、良好と判断します。計数汚染度はやや高い値でした。計数汚染度計数汚染度は、NAS級と当社推奨の管理限界値以下にあるものの、やや高い値でした。重量汚染度は.mg/mlでした。光学顕微鏡写真重量汚染度で濾過したフィルタ表面上の夾雑物を光学顕微鏡で観察した結果、金属片、鉄錆、砂等が観察されました。フェログラフィーおよびSOAP-Tの結果からを総合的に判断した結果、当該設備は継続使用が可能であると判断出来ました。但し、摩耗速度が早い切削摩耗と潤滑状態がやや厳しいシビア粒子が観察されていることから、機器の今後の状態を確認するためにも傾向管理が有用と考えます。フェログラフィー【異常摩耗指数：Is値】Is値は異常摩耗の早期発見パラメータのつで、摩耗粒子を定量化するために用います。今回のIs値はの乗と低い値でした。フェログラフィー【定性分析：摩耗粒子および摩耗形態観察】分析結果から比較的多く観察された粒子は、以下の通りでした。切削粒子・異物や金属表面の微小突起による切削摩耗により発生。シビア粒子・潤滑状態がやや厳しい凝着摩耗により発生。金属潤滑部が局部的に油膜切れを起していると考えられます。フリクションポリマ・局部的に高圧・高温となる場合に発生。赤錆・外部から混入したと考えられます。観察された摩耗粒子の中でも切削粒子、シビア粒子は、将来的な摩耗の進行に繋がる可能性を示唆しているため、傾向監視が必要と思われます。減速機で切削摩耗が発生した場合、減速機内部で使用されている転がり軸受が切削摩耗により生じた軌道面の損傷が起点となって寿命が分の程度に低下することがあることから、切削摩耗には十分注意する必要があります。切削摩耗の発生原因となる混入異物が残留している場合、この異物により切削摩耗が継続して発生する可能性があります。シビア粒子は凝着摩耗に分類されます。この摩耗粒子は、ギヤ歯面、軸受軌道面で凝着、破断を繰り返し、この過程で生じる移着粒子が成長して摩耗粒子となります。そのため、ギヤ歯面、軸受軌道面では局部的に油膜切れが発生していることを示しています。この状態が継続した場合、摩耗粒子のサイズは徐々に大型化していき、設備の損傷に至る場合がありますので、傾向監視が必要です。Iカップリング発光分光分析【SOAP-T】検出された金属元素から発生箇所を推定すると、以下の通りでした。鉄、銅、亜鉛・ギヤ、軸受等リン、モリブデン・添加剤カルシウム、ナトリウム、マグネシウム・外部混入異物
報告No.102-0105 報告No.102-0105 | 分析No.102-00802 分析No.102-00802 | 102-00802 | 本試験は、潤滑油の分析結果から、軸受の潤滑状態及び油の劣化状態を確認することを目的としました。潤滑分析の結果、潤滑を知るために実施した粘度、水分、全酸価の値全て良好でした。従って、潤滑油は正常な状態と判断します。汚染状態計数汚染度、フェログラフィーが良好な範囲を超えていました。計数汚染度は、NAS級以上で汚染されています。計数汚染度は、全ての粒子レンジが級、または、級以上でした。油中金属濃度油中金属濃度を、発光分光分析法で測定した結果、鉄及びモリブデンが比較的多く検出されました。このうち、モリブデンはデフリックコートに使用されている二硫化モリブデンと考えられます。摩耗形態油中夾雑物をフェログラフィー法により分析した結果、非常に微細な赤錆が多く観察されました。これは、潤滑部分の金属間で微振動が発生している場合に観察されるもので、フレッティング粒子と呼ばれています。摩耗粒子は、μm未満の常に小さなサイズであるのが特長です。又、フレッティング粒子以外に、転がり軸受の軌道面から発生したμ以下の疲労摩耗粒子が多く見られました。潤滑状態以上の事から、潤滑油の性状は良好であるものの、潤滑油は汚染されており、その汚染の原因は、フレッティング及び転がり軸受の疲労により発生した疲労摩耗粒子と球面ブッシュ表面に塗布されているデフリックコートが摩耗して発生した粒子によるものと考えられました。転がり軸受の疲労により発生する疲労剥離、いわゆるマイクロフレーキングは、転がり軸受の寿命を示すフレーキングの始まりを示し、疲労摩耗が大きく進展することを示唆します。又、観察された摩耗粒子の中には、異物の噛み込みにより発生した切削粒子や油膜切れにより発生したシビア粒子も見られることから、軌道面や転動面には疲労摩耗の起点となる傷が多く発生していると考えられ、これにより疲労摩耗が加速的に進行することが懸念されます。摩耗の進行状態を調べるには、摩耗濃度が平衡に到達する運転時間の時間以上を経過した時点で、できる限り早く再度分析を実施し、進行状況を確認されることを推奨します。
報告No.109-09136 報告No.114-00079 | 分析No.109-001160 分析No.114-000242 | 114-000242 | 潤滑油は、劣化は確認されなかったものの、油中の汚染度が高い値でした。汚染度が高いのは、機器停止中に油中粒子が沈降することで高濃度となるドレン部分から採油している影響や、潤滑油に添加されている固体潤滑剤であるモリブデンの影響と考えられます。一方、油中金属濃度分析の結果では、固体粒子成分の鉄は更油実施によって前回の.ppmからppmに減少しているものの比較的高濃度であることから、この鉄分が潤滑部に噛み込むことにより、摩耗を促進させる可能性があります。念のため、傾向監視が必要と思われます。軸受は継続使用可能な状態にあると判断します。但し、異常摩耗の早期発見のパラメータであるIs値がレベルと、他設備に比較して異常度が高いことから、当該設備は他設備よりも短期間で摩耗進行を確認する必要があると判断します。定期的な分析今後の疲労摩耗の推移を監視するため、定期的に分析を実施することを推奨します。最適な採油方法本試料油は、機器停止中にドレンから採油されているため、別紙油中粒子の沈降の影響に示すように、油中粒子が油槽底部に沈降し、分析データが高濃度に出ている可能性があります。正確なデータによる診断を行うためにも、今後の採油は、停止直後に実施されることを推奨します。異常摩耗の早期発見のパラメータであるIs値は、レベルと高い値でした。更油実施前である前回もレベルであり、更油実施後の今回も依然として高い値であることから、当該設備は他設備よりも潤滑状態の監視に注意が必要です。フェログラフィーで観察された代表的な粒子は、以下の通りです。疲労摩耗粒子・繰返し応力による金属疲労で発生。大型化するとフレーキングの発生が懸念されます。また、SOAP-Tで亜鉛がppmと比較的高い値で検出されました。亜鉛を使用した箇所の摩耗が発生していると思われます。発生箇所が亜鉛メッキされた部品であった場合、耐食性が低下して腐食に進展することが懸念されます。計数汚染度はNAS級と当社推奨の管理限界値に到達していました。D-SOAPで油の添加剤成分であるリン、モリブデンが検出され、フィルタ表面残渣に金属片、粘ちょう物、鉄錆、砂等が観察されたことから、汚染度が高い要因は、摩耗とスラッジ、そして外部混入異物の影響と思われます。粘度、水分、酸価、IRの各データは良好です。
|  | 112-002376 | フェログラフィーおよびSOAP-Tの結果から総合的に判断した結果、傾向管理が必要な状態にあると考えられます。フェログラフィー【定量分析：Is値】Is値は異常摩耗の早期発見パラメータのつで、摩耗粒子を定量化するために用います。今回のIs値はの乗とやや高い値でした。フェログラフィー【定性分析：摩耗粒子および摩耗形態観察】分析結果から比較的多く観察された粒子は、以下の通りでした。正常な摩耗粒子・潤滑状態が正常なマイルド摩耗により発生。Iカップリング発光分光分析【SOAP-T】検出された金属元素から発生箇所を推定すると、以下の通りでした。鉄、鉛、ニッケル、錫・エンジン部品リン、亜鉛、カルシウム・添加剤ナトリウム、モリブデン・外部混入異物メタルの摩耗SOAP-Tで軸受メタルの主成分である錫が検出されました。潤滑状態が直ちに異常にならないと思われますが、メタル成分が検出されていることからメタルの一部に油膜切れが発生していることの証です。一般に排水機場の稼働率は低稼働率であり、起動停止回数が多い傾向にあるため、本機のメタル成分の増加要因は起動停止時に油膜切れが生じて発生していると推定されます。一定期間経過後に再分析し、傾向監視によるメタルの摩耗状態を確認する必要があると思われます。．粘度、水分、酸価、塩基価の各データは良好でした。
報告No.109-09136 報告No.113-00286 | 分析No.109-001160 分析No.113-001142 | 113-001142 | 潤滑油の劣化は確認されなかったものの、油中の汚染度がやや高いことから、異物の影響で将来的に、摩耗が進行することが懸念されることからに示す対策を推奨します。減速機減速機は継続使用可能な状態にあると判断します。但し、摩耗粒子の形態観察で疲労摩耗粒子が比較的多く観察されたことから、今後の摩耗進行の有無を確認するためにも傾向監視を継続することが有効です。定期的な分析今後懸念される疲労摩耗の進行を監視するため、定期的に分析を実施することを推奨します。フェログラフィーおよびSOAP-Tのデータから総合的に解析した結果、継続使用は可能ですが、今後の機器の機能を確認するためにも傾向管理が有用と考えます。フェログラフィー【定量分析：Is値】Is値は異常摩耗の早期発見パラメータのつで、摩耗程度を定量化するために用います。今回のIs値はの乗と、やや高い値でした。フェログラフィー【定性分析：摩耗粒子および摩耗形態観察】分析結果から観察された代表的な粒子は、以下の通りでした。疲労摩耗粒子・繰返し応力を受けて発生。Iカップリング発光分光分析【SOAP-T】検出された金属元素から発生箇所を推定すると、以下の通りでした。鉄、クロム、錫、亜鉛・ギヤ、軸受等リン・添加剤錫、カルシウム、アルミニウム、ナトリウム、モリブデン・外部混入異物亜鉛を使用した箇所の溶出・摩耗SOAP-Tの結果、亜鉛がppm検出されました。亜鉛を使用した箇所の溶出・摩耗が発生していると思われます。亜鉛メッキ等であった場合、耐食性が低下して腐食に進展することが懸念されます。計数汚染度はNAS級と、当社推奨の管理限界値以下であるものの、やや高い値でした。SOAP-Tで油の添加剤成分であるリンが検出され、フィルタ表面の異物観察で表面が茶褐色であり、粘ちょう物、金属片、鉄錆、砂等が観察されたことから、汚染度が高い要因は、スラッジ、摩耗、外部混入異物の影響と思われます。潤滑油の劣化状態粘度、水分、酸価、IRの各データは良好でした。
報告No.109-09136 報告No.111-00666 | 分析No.109-001160 分析No.111-003363 | 111-003363 | トライボロジーを活用した設備診断法による結果、潤滑油および減速機は継続使用可能な状態にあると判断します。但し、異種油の混入、或いは、油名が違う可能性があり、今後も摩耗の進行を傾向監視するため、以下の対策を推奨します。定期的な分析切削摩耗の進行を監視するため、定期的に分析を実施し、摩耗の進行状況を確認することを推奨します。異種油の混入および油名の確認異種油の混入の有無、油名を再確認することを推奨します。バックラッシによる評価トライボロジーを活用した設備診断法では、バックラッシの増加量を分析結果から計算できますので、モジュール、歯数、歯幅、油入替後の稼働時間ならびに分解点検後の稼働時間をお知らせ下さい。計算結果をご報告いたします。フェログラフィー異常摩耗の早期発見パラメータとして摩耗粒子を定量化して評価するフェログラフィーのIs値は、潤滑状態が正常なの乗でした。摩耗粒子の形態で比較的多く観察された粒子は、潤滑状態が正常な場合に発生する摩耗粒子異物の噛み込みにより発生する切削粒子でした。これらの摩耗粒子が観察された場合、潤滑部で発生している摩耗形態は、正常なマイルド摩耗異物による切削摩耗であることが分かります。減速機で切削摩耗が発生した場合、減速機内部で使用されている転がり軸受が切削摩耗により生じた軌道面の損傷が起点となって寿命が分の程度に低下することがあることから、切削摩耗には十分注意する必要があります。切削摩耗の発生原因となる混入異物が残留している場合、この異物により切削摩耗が継続して発生する可能性があります。Iカップリング発光分光分析供試の潤滑油を分析した結果、検出された金属元素は、SOAP-Tの結果表に示すように、鉄、リン、亜鉛、カルシウム、ナトリウム、ホウ素、モリブデンでした。検出されたこれらの金属元素から発生箇所を推定すると鉄・ギヤ・軸受等リン、亜鉛、カルシウム・オイル添加剤ナトリウム、ホウ素、モリブデン・外部混入異物であると思われます。このうち、機械部品が摩耗したと思われる元素はのグループです。SOAP-Tで油の添加剤成分として含まれている亜鉛、カルシウムが検出されました。ご提供頂いたスーパーマルパスDXの新油には、亜鉛、カルシウムは含まれていないことから、異種油が混入したか、或いは、油名が違う可能性があります。検出された中でもカルシウムが非常に高い濃度であることから、カルシウム添加剤が含まれているディーゼルエンジンオイルが考えられます。計数汚染度はやや高い値でした。フィルタ表面の異物観察で表面が茶褐色で金属片、鉄錆、砂等が観察されたことから、汚染度が高い要因は、摩耗とスラッジ、そして外部混入異物の影響と思われます。外部混入異物は、潤滑油を精密に濾過することで除去でき、そのことで歯車の歯面損傷を予防でき、寿命が大きく延伸化できることから、汚染度の管理を標準化するとともに、今回は濾過により汚染度の回復を図ることを推奨します。IRIRの結果、新油のIRスペクトルと一致しない箇所が確認されました。異種油の混入または油名の誤りなどが考えられます。
報告No.109-09136 | 分析No.109-001160 | 112-003205 | 対象機器は継続使用可能な状態にあり、保守サイクルおよび手法は問題ないと判断します。但し、油中の汚染度が高く、将来的な摩耗進行の有無を確認するためにも傾向監視を継続することが有効です。濾過または更油油中の汚染度が高いことから、摩耗粒子や異物等が軸受軌道面に噛み込むことによる摩耗の進行が懸念されるため、可能であれば濾過または更油を推奨します。定期的な分析定期的な分析を実施することにより、データの変化から異常の兆候を早期に発見することが可能となります。今後懸念される切削摩耗、疲労摩耗の進行を監視するため、定期的に分析を実施することを推奨します。新油との比較による評価を示す粘度、酸価、IRのデータは新油データを基準として評価しています。今回は油名が不明であったため判断できませんでしたが、今後評価する場合は、使用している新油を同時に分析することをご検討下さい。フェログラフィーおよびSOAP/D-SOAPのデータから総合的に解析した結果、継続使用は可能ですが、機器の機能を保持するためにも傾向管理が有用と考えます。フェログラフィー【定量分析：Is値】Is値は異常摩耗の早期発見パラメータのつで、摩耗程度を定量化するために用います。今回のIs値はの乗と、やや高い値でした。フェログラフィー【定性分析：摩耗粒子および摩耗形態観察】分析結果から比較的多く観察された粒子は、以下の通りでした。正常な摩耗粒子・潤滑状態が正常なマイルド摩耗により発生。切削粒子・異物や金属表面の微小突起による切削摩耗により発生。シビア粒子・潤滑状態がやや厳しい凝着摩耗により発生。金属潤滑部が局部的に油膜切れを起していると考えられます。疲労摩耗粒子・繰返し応力を受けて発生。観察された摩耗粒子の中でも切削粒子、シビア粒子は、将来的な摩耗の進行に繋がる可能性を示唆しているため、傾向監視が必要と思われます。減速機で切削摩耗が発生した場合、減速機内部で使用されている転がり軸受が切削摩耗により生じた軌道面の損傷が起点となって寿命が分の程度に低下することがあることから、切削摩耗には十分注意する必要があります。切削摩耗の発生原因となる混入異物が残留している場合、この異物により切削摩耗が継続して発生する可能性があります。シビア粒子は凝着摩耗に分類されます。これらの摩耗粒子は、摺動面で凝着、破断を繰り返し、この過程で生じる移着粒子が成長して摩耗粒子となります。そのため、摺動面では局部的に油膜切れが発生していることを示しています。この状態が継続した場合、摩耗粒子のサイズは徐々に大型化していき、設備の損傷に至る場合がありますので、傾向監視が必要です。Iカップリング発光分光分析【SOAP/D-SOAP】検出された金属元素から発生箇所を推定すると、以下の通りでした。鉄、銅、錫・ギヤ・軸受等リン・添加剤カルシウム、ナトリウム、モリブデン・外部混入異物平歯車のバックラッシご提供いただいたNo.汚泥乾燥機の減速機に関する情報をもとにして、ギヤのバックラッシの増加量を求めました。その結果、接触点で平均的に摩耗が発生していたと仮定した場合、バックラッシの増加量は分解点検から時間で×-μmと推定されました。バックラッシ増加分の上限値は、メーカにより差異はあるものの、当社推奨のバックラッシは、一般に推奨されるμmを管理目安にしています。この値に比較して十分に小さい値です。ウォームギヤの摩耗量ご提供いただいたNo.汚泥乾燥機の情報をもとにして、ウォームホイール歯面の平均的な摩耗深さを銅濃度から計算した結果、分解点検から時間でμmと推定されました。この値はウォームホイールの枚の歯面のピッチ円周にmm幅で均等に摩耗したことを想定して求めていますが、摩耗深さは、すなわちギヤのバックラッシの増量を示すこととなり、設計値と照合することでウォーム減速機のメンテナンス時期を検討する材料にもできます。次回点検時には、メーカが規定するバックラッシ許容値および直近に実施した分解点検の際に計測したと思われる初期バックラッシをお知らせ下さい。これをもとに、使用限界を想定し、次回点検時期を検討いたします。計数汚染度計数汚染度はNAS級と当社推奨の管理限界値を超えていました。水分はppmと当社推奨の管理限界値のを超えていました。潤滑油の劣化状態粘度粘度はmm/sと新油カタログ値.mm/sに比較して、粘度変化率は+％で、当社推奨の管理限界値である±％以内にあり、良好と判断します。酸価は.mgKOH/gでした。IRの結果で、油劣化の兆候を示すカルボン酸の吸収ピークが確認されていないことから、良好と判断します。IRIRの結果、油劣化の兆候を示すカルボン酸の吸収ピークが確認されていないことから、良好と判断します。
報告No.109-09136 報告No.113-00261 | 分析No.109-001160 分析No.113-000997 | 113-000997 | 分析の結果、は良好な状態にあるものの、計数汚染度は当社推奨の管理限界値を超えていました。汚染度が高い要因は、採油の影響を受けている可能性があります。軸受は継続使用可能な状態にあると判断します。但し、摩耗粒子の形態観察で疲労摩耗粒子および黒錆が比較的多く観察されたことから、に示す対策を推奨します。定期的な分析今後懸念される凝着摩耗および疲労摩耗の進行を監視するため、定期的に分析を実施することを推奨します。最適な採油方法本試料油は、機器停止中に廃油口から採油されているため、分析データが高濃度に出ていると推定されます。正確なデータによる診断を行うためにも、今後の採油は、極力運転中もしくは停止直後の油槽中層部から実施されることを推奨します。はフェログラフィーおよびSOAP-Tの結果から総合的に判断した結果、継続使用は可能ですが、今後の機器の機能を確認するためにも傾向管理が有用と考えます。フェログラフィー【定量分析：Is値】Is値は異常摩耗の早期発見パラメータのつで、摩耗程度を定量化するために用います。今回のIs値はの乗とやや高い値でした。フェログラフィー【定性分析：摩耗粒子および摩耗形態観察】分析結果から観察された代表的な粒子は、以下の通りでした。疲労摩耗粒子・繰返し応力を受けて発生。黒錆・潤滑状態がやや厳しい凝着摩耗により発生。金属接触が厳しく、且つ、高い摩擦熱が発生していると考えられます。砂等・外部から混入したと考えられます。観察された摩耗粒子の中でも黒錆は、将来的な摩耗の進行に繋がる可能性を示唆しているため、傾向監視が必要と思われます。黒錆は、凝着摩耗に分類されます。これらの摩耗粒子は、軌道面で凝着、破断を繰り返し、この過程で生じる移着粒子が成長して摩耗粒子となります。そのため、軌道面では局部的に油膜切れが発生していることを示しています。この状態が継続した場合、摩耗粒子のサイズは徐々に大型化していき、最終的には軸受の損傷に至る場合があります。Iカップリング発光分光分析【SOAP-T】検出された金属元素から発生箇所を推定すると、以下の通りでした。検出された金属元素 分類 鉄、銅、錫、亜鉛 軸受等 リン、モリブデン 添加剤 カルシウム、バリウム、アルミニウム、ケイ素、ナトリウム 外部混入異物 計数汚染度は、NAS級以上と当社推奨の管理限界値を超えていました。フィルタ表面の異物観察で金属片、鉄錆、砂等が観察されたことから、汚染度が高い要因は、摩耗と外部混入異物の影響と思われます。粘度、水分、全酸価、IRの各データは、良好でした。
|  | 113-000309 | 潤滑油の油中の水分濃度が高い値でした。対象設備は継続使用可能な状態にあると判断します。水分濃度の調整発錆予防のため、水分除去や部分更油による水分濃度の相対的低下を推奨します。はフェログラフィーおよびSOAPの結果から総合的に判断した結果、正常な状態にあると考えられます。フェログラフィー【定量分析：Is値】Is値は異常摩耗の早期発見パラメータのつで、摩耗粒子を定量化するために用います。今回のIs値はのマイナス乗と、低い値でした。フェログラフィー【定性分析：摩耗粒子および摩耗形態観察】分析結果から観察された代表的な粒子は、以下の通りでした。正常な摩耗粒子・潤滑状態が正常なマイルド摩耗により発生。フリクションポリマ・局部的に高圧・高温となる場合に発生。Iカップリング発光分光分析【SOAP】検出された金属元素から発生箇所を推定すると、以下の通りでした。鉄、鉛、銅、ニッケル、錫・エンジン部品リン、亜鉛、カルシウム、マグネシウム、ホウ素、モリブデン・添加剤アルミニウム、ナトリウム・外部混入異物粘度、塩基価は良好でした。水分がppmと当社推奨の管理限界値を僅かに超えていました。今後、水分の影響で機関内に錆が発生し、その影響で摩耗が発生する懸念があります。
|  | 113-001058 | 対象設備は継続使用可能な状態にあると判断します。但し、摩耗粒子の形態観察で黒錆が比較的多く観察されていることから、将来的な摩耗進行の有無を確認するためにも傾向監視を継続することが有効です。に示す対策を推奨します。次回点検でオイルリングの点検燃焼ガス中の硫黄分と添加剤が反応して生成したカルシウム化合物が若干高い濃度を示していました。これは、オイルリングの摩耗により燃焼ガスのシール性が低下したためと推定されることから、次回点検ではオイルリングの摩耗状態の点検を推奨します。定期的な分析凝着摩耗の進行を監視するため、定期的に分析を実施し、分析データによる摩耗の進行状況を確認することを推奨します。フェログラフィーおよびSOAP-Tの結果から総合的に判断した結果、継続使用は可能ですが、今後の機器の機能を確認するためにも傾向管理が有用と考えます。フェログラフィー【Is値】Is値は異常摩耗の早期発見パラメータのつで、摩耗粒子を定量化するために用います。前回に比較してIs値はの乗から乗に上昇し、やや高い値でした。フェログラフィー【摩耗粒子および摩耗形態】分析結果から比較的多く観察された粒子は、以下の通りでした。正常な摩耗粒子・潤滑状態が正常なマイルド摩耗により発生。黒錆・潤滑状態がやや厳しい凝着摩耗により発生。金属接触が厳しく、且つ、高い摩擦熱が発生していると考えられます。観察された摩耗粒子の中でも黒錆は、将来的な摩耗の進行に繋がる可能性を示唆しているため、傾向監視が必要と思われます。黒錆は、凝着摩耗に分類されます。これらの摩耗粒子は、ギヤ歯面および軌道面で凝着、破断を繰り返し、この過程で生じる移着粒子が成長して摩耗粒子となります。そのため、ギヤ歯面および軌道面では局部的に油膜切れが発生していることを示しています。この状態が継続した場合、摩耗粒子のサイズは徐々に大型化していき、最終的には軸受の損傷に至る場合があります。Iカップリング発光分光分析【SOAP-T】検出された金属元素から発生箇所を推定すると、以下の通りでした。鉄、鉛、銅、ニッケル、錫・エンジン部品リン、亜鉛、カルシウム・添加剤アルミニウム、ケイ素、ナトリウム、マグネシウム、ホウ素、モリブデン・外部混入異物カルシウムの析出SOAP-Tの結果、前回に比較してカルシウムがppmからppmに減少したものの、高い値でした。この影響については、別紙カルシウムの析出をご覧ください。余寿命評価余寿命は、転がり軸受の場合、当社の研究成果からIs値が指数関数的に上昇していくことが確認されています。この経験を基にフェログラフィーのIs値と稼働時間からから余寿命を予測しました。過去回のIs値から管理限界値のの乗に到達するまでの時間は時間と推定されます。
報告No.109-09136 報告No.114-00050 | 分析No.109-001160 分析No.114-000142 | 114-000142 | 分析の結果、油の劣化は確認されていないものの、計数汚染度がNAS級以上と高いことから、汚染度の改善が必要と思われます。減速機分析の結果、減速機は継続使用可能な状態にあると判断します。但し、将来的な摩耗進行の有無を確認するためにも傾向監視を継続することが有効です。更油油中の汚染物がギヤ歯面や軌道面に噛み込み摩耗が進行することが懸念されるため、更油を推奨します。定期的な分析今後の進行が懸念される疲労摩耗の推移を監視するため、定期的な分析実施を推奨します。分析結果減速機の摩耗状態異常摩耗の早期発見のパラメータであるIs値は、レベルと低い値です。フェログラフィーで観察された代表的な粒子は、以下の通りです。正常な摩耗粒子・潤滑状態が正常なマイルド摩耗により発生。疲労摩耗粒子・繰返し応力による金属疲労で発生。大型化するとフレーキングおよびスポーリングの発生が懸念されます。観察された粒子を電子顕微鏡・X線マイクロアナリシスで詳細に分析した結果、粒子には鉄、クロム、マンガン、モリブデンが比較的多く含まれており、成分割合から粒子はギヤ歯面から発生していると推定されます。計数汚染度はNAS級以上と当社推奨の管理限界値を超えています。フィルタグラムで金属片、鉄錆、砂等が観察されたことから、汚染度が高い要因は、摩耗と外部混入異物の影響と思われます。
報告No.106-6023 報告No.106-4556 | 分析No.106-00388 分析No.106-01829 | 106-01829 | トライボ診断の結果、増速機は継続使用可能な状態にあると判断できるものの、スラッジや摩耗粒子の増加が確認されており、ストレーナの目詰まり発生に注意が必要である。分析の結果、前回に比較して重量汚染度がmg/mlから.mg/mlに減少しているものの高い値を示していた。重量汚染度の高い原因となっている汚染物は、添加剤成分のモリブデン、マグネシウム、亜鉛、リンがスラッジとして析出し、これに摩耗で発生した鉄、銅などが混合して粘性のあるスラッジになっていると推定された。これらのことは、異常摩耗の早期発見パラメータである潤滑状態指数はの乗と高いものの、摩耗の形態はマイルド摩耗と呼ぶ比較的小さな粒子が大勢を占めること計数汚染度は当社推奨の管理限界値に到達し、重量汚染度が.mg/mlと高い値を示し、フィルタ表面が茶褐色になっていること油中金属濃度の結果、ギヤやベアリングなどの鉄系材料の摩耗、モリブデン、マグネシウム、亜鉛、リンなどの添加剤の析出が検出されたこと以上のことから判断した。
報告No.109-09136 報告No.113-00253 | 分析No.109-001160 分析No.113-000965 | 113-000965 | 軸受は継続使用可能な状態にあると判断します。但し、油中の汚染度が高く、今後も摩耗の進行を傾向監視するため、に示す対策を推奨します。定期的な分析フレッティング摩耗の進行を監視するため、定期的に分析を実施し、分析データによる摩耗の進行状況を確認することを推奨します。はフェログラフィーおよびSOAP／D-SOAPの結果から総合的に判断した結果、継続使用は可能ですが、今後の機器の機能を確認するためにも傾向管理が有用と考えます。フェログラフィー【定量分析：Is値】Is値は異常摩耗の早期発見パラメータのつで、摩耗粒子を定量化するために用います。Is値は前回に比較しての乗からマイナス乗に低下し、低い値でした。フェログラフィー【定性分析：摩耗粒子および摩耗形態観察】分析結果から観察された代表的な粒子は、以下の通りでした。赤錆・フレッティングにより発生。フリクションポリマ・局部的に高圧・高温となる場合に発生。観察された摩耗粒子の中でも赤錆は、将来的な摩耗の進行に繋がる可能性を示唆しているため、傾向監視が必要と思われます。フレッティングは、・軸と転がり軸受の内輪内面・軸受箱と転がり軸受の外輪外面・転がり軸受の軌道輪と転動体の箇所で発生する可能性があります。フレッティング粒子は酸化して硬いため、軸受軌道面に噛み込んだ場合はその傷が疲労剥離の起点となり、疲労摩耗へと進展することが想定されます。Iカップリング発光分光分析【SOAP／D-SOAP】検出された金属元素から発生箇所を推定すると、以下の通りでした。鉄、鉛、銅、ニッケル、錫、亜鉛・軸受等リン、モリブデン・添加剤カルシウム、アルミニウム、ケイ素、ナトリウム・外部混入異物計数汚染度は、前回に比較してNAS級からNAS級にランク上昇し、やや高い値でした。フィルタ表面の異物観察で表面は茶褐色で金属片、鉄錆、砂等が観察されたことから、汚染度が高い要因は、摩耗とスラッジ、そして外部混入異物の影響と思われます。
報告No.106-6023 報告No.106-4556 | 分析No.106-00388 分析No.106-01840 | 106-01840 | トライボ診断の結果、増速機は継続使用可能な状態にあると判断できるものの、スラッジや摩耗粒子によるストレーナの目詰まり発生に注意が必要である。分析の結果、重量汚染度が.mg/mlと高い値を示していた。重量汚染度の高い原因となっている汚染物は、添加剤成分のモリブデン、亜鉛がスラッジとして析出し、これに摩耗で発生した鉄、銅などが混合して粘性のあるスラッジになっていると推定された。これらのことは、異常摩耗の早期発見パラメータである潤滑状態指数はと良好の範囲にあり、摩耗の形態はマイルド摩耗と呼ぶ比較的小さな粒子が大勢を占めること計数汚染度は良好の範囲にあるものの、重量汚染度が.mg/mlと高い値を示し、フィルタ表面が茶褐色になっていること油中金属濃度の結果、ギヤやベアリングなどの鉄系材料の摩耗、モリブデン、亜鉛などの添加剤の析出が検出されたこと以上のことから判断した。
報告No.5317 | 分析No.98-02394 分析No. | 9802394 | SOAPの結果、グリースの添加剤成分と思われるモリブデンがppm、ケイ素がppm、アルミニウムがppm、マグネシウムがppm検出されました。さらに、摩耗により発生した鉄がppm、ニッケルがppm、鉛がppm検出されました。D－SOAPの結果、油の添加剤成分が析出して発生しているモリブデンが.ppm検出された。さらに、外部から混入した夾雑物と思われるナトリウムがppm、カルシウムが.ppm検出されました。フェログラフィーの結果、μm以下の切削粒子が支配的でした。また、これらの粒子形状は、この特徴的な形状から、ウォームギヤ部で油膜が切れて、局部的に厳しい接触が発生していることが推定されました。ウォームギヤ等の材質と検出された金属元素との比較により摩耗の発生箇所が推定できますので、ご連絡下さい。尚、油膜切れが発生していることが推定されますので、ウォームギヤ部を洗浄し、新しいグリースを塗布されることを推奨します。
報告No.109-09136 報告No.114-00001 | 分析No.109-001160 分析No.114-000005 | 114-000005 | 潤滑油は物理的性状が良好の範囲にあるものの、汚染度が高い値でした。停止中のドレンバルブからの採油によってサンプルが高濃度なっていることや、添加されているモリブデンの影響で汚染度が高くなっている可能性が考えられますが、念のため汚染物の潤滑部への噛み込みによる摩耗を監視することが有用です。軸受は継続使用可能な状態にあると判断します。但し、今後の摩耗推移を確認するためにも傾向監視を継続することが有効です。定期的な分析今後の摩耗推移を監視するため、定期的な分析実施を推奨します。軸受メタルの情報提供今後軸受メタルの摩耗程度を評価するためにも、次回分析時には、メタルサイズ、油量、直近のメタル交換からの稼働時間をお知らせください。最適な採油方法本試料油は、機器停止中にドレンバルブから採油されているため、別紙油中粒子の沈降の影響に示すように、油中粒子が油槽底部に沈降し、分析データが高濃度に出ている可能性があります。正確なデータによる診断を行うためにも、今後の採油は、極力運転中もしくは停止直後の油槽中層部から実施されることを推奨します。異常摩耗の早期発見のパラメータであるIs値は、前回のレベルからレベルに上昇して、高い値でした。また、潤滑部の摩耗が認められたため、定期的に潤滑油分析を実施し、摩耗推移を監視することが有用と考えます。疲労摩耗粒子・繰返し応力による金属疲労で発生。大型化するとフレーキングの発生が懸念されます。錫がSOAPでppm検出され、D-SOAPで前回のppmから.ppmに増加していることから、スラスト軸受は摩耗が進行していると推定されます。計数汚染度は前回同様にNAS級を上回っており、当社推奨の管理限界値を超えていました。フィルタ残渣に金属片、粘ちょう物、鉄錆等が観察されたことから、汚染度が高い要因は、摩耗粒子、スラッジ、外部混入異物、添加剤のモリブデンの影響と考えられます。粘度、水分、酸価、IRの各データは良好でした。
報告No.106-6023 報告No.106-4556 | 分析No.106-00388 分析No.106-01833 | 106-01833 | トライボ診断の結果、増速機は継続使用可能な状態にあると判断できるものの、スラッジや摩耗粒子の増加が確認されており、ストレーナの目詰まり発生に注意が必要である。分析の結果、前回に比較して重量汚染度がmg/mlから.mg/mlに上昇して高い値を示していた。重量汚染度の上昇原因となっている汚染物は、添加剤成分のモリブデン、マグネシウム、亜鉛、リンがスラッジとして析出し、これに摩耗で発生した鉄、銅などが混合して粘性のあるスラッジになっていると推定された。これらのことは、異常摩耗の早期発見パラメータである潤滑状態指数はの乗とやや高いものの、摩耗の形態はマイルド摩耗と呼ぶ比較的小さな粒子が大勢を占めること計数汚染度は良好の範囲にあるものの、重量汚染度が.mg/mlと高い値を示し、フィルタ表面が茶褐色になっていること油中金属濃度の結果、ギヤやベアリングなどの鉄系材料の摩耗、モリブデン、マグネシウム、亜鉛、リンなどの添加剤の析出が検出されたこと以上のことから判断した。
報告No.109-09136 報告No.113-00668 | 分析No.109-001160 分析No.113-002867 | 113-002867 | 潤滑油は、重量汚染度がmg/ml以上となっており、汚染されていることが分かりました。汚染度が高いのは、機器停止中に油中粒子が沈降することで高濃度となるドレン部分から採油している影響や、潤滑油に添加されている固体潤滑剤であるモリブデンの影響と考えられます。一方、油中金属濃度分析の結果では、固体粒子成分の鉄がを超え異常な濃度となっており、また、ベアリングの組成の一部であるクロムも検出されています。このことから、当該設備は、他に比較して異常レベルが高く、短期間で異常度の進行を確認する必要があると判断されます。軸受は継続使用可能な状態にあると判断します。但し、今後の摩耗推移を確認するために短期間での傾向監視が必要と判断します。定期的な分析今後の疲労摩耗の推移を監視するため、定期的に分析を実施することを推奨します。最適な採油方法本試料油は、機器停止中にドレンから採油されているため、別紙油中粒子の沈降の影響に示すように、油中粒子が油槽底部に沈降し、分析データが高濃度に出ている可能性があります。正確なデータによる診断を行うためにも、今後の採油は、停止直後に実施されることを推奨します。異常摩耗の早期発見のパラメータであるIs値は、レベルと高い値でした。また、潤滑部の摩耗が認められたため、定期的に潤滑油分析を実施し、摩耗推移を監視することが有用と考えます。正常な摩耗粒子・潤滑状態が正常なマイルド摩耗により発生。疲労摩耗粒子・繰返し応力による金属疲労で発生。大型化するとフレーキングの発生が懸念されます。SOAP-Tで鉄がppm、クロムが.ppmとベアリング鋼の成分が高い値で検出されたことから、軸受の摩耗が懸念されます。直ちに異常となるような摩耗粒子は観察されなかったことから継続使用は可能と考えられますが、今後の摩耗推移を監視することが有用です。また、亜鉛がppmと比較的高い値で検出されました。亜鉛を使用した箇所の摩耗が発生していると思われます。発生箇所が亜鉛メッキされた部品であった場合、耐食性が低下して腐食に進展することが懸念されます。計数汚染度はNAS級を上回っており、当社推奨の管理限界値を超えていました。D-SOAPで油の添加剤成分であるリン、モリブデンが検出され、フィルタ表面残渣に金属片、粘ちょう物、鉄錆、砂等が観察されたことから、汚染度が高い要因は、摩耗とスラッジ、そして外部混入異物の影響と思われます。粘度、水分、酸価、IRの各データは良好です。
|  | 113-001055 | 対象設備は継続使用可能な状態にあると判断します。但し、摩耗粒子の形態観察でシビア粒子、黒錆が比較的多く観察されていることから、将来的な摩耗進行の有無を確認するためにも傾向監視を継続することが有効です。に示す対策を推奨します。定期的な分析凝着摩耗の進行を監視するため、定期的に分析を実施し、分析データによる摩耗の進行状況を確認することを推奨します。フェログラフィーおよびSOAP-Tの結果から総合的に判断した結果、継続使用は可能ですが、今後の機器の機能を確認するためにも傾向管理が有用と考えます。フェログラフィー【Is値】Is値は異常摩耗の早期発見パラメータのつで、摩耗粒子を定量化するために用います。前回に比較してIs値はの乗から乗に上昇し、やや高い値でした。フェログラフィー【摩耗粒子および摩耗形態】分析結果から比較的多く観察された粒子は、以下の通りでした。正常な摩耗粒子・潤滑状態が正常なマイルド摩耗により発生。シビア粒子・潤滑状態がやや厳しい凝着摩耗により発生。黒錆・潤滑状態がやや厳しい凝着摩耗により発生。金属接触が厳しく、且つ、高い摩擦熱が発生していると考えられます。観察された摩耗粒子の中でもシビア粒子、黒錆は、将来的な摩耗の進行に繋がる可能性を示唆しているため、傾向監視が必要と思われます。シビア粒子、黒錆は、凝着摩耗に分類されます。これらの摩耗粒子は、摺動面および軌道面で凝着、破断を繰り返し、この過程で生じる移着粒子が成長して摩耗粒子となります。そのため、摺動面および軌道面では局部的に油膜切れが発生していることを示しています。この状態が継続した場合、摩耗粒子のサイズは徐々に大型化していき、最終的には軸受の損傷に至る場合があります。Iカップリング発光分光分析【SOAP-T】検出された金属元素から発生箇所を推定すると、以下の通りでした。鉄、鉛、銅、錫・エンジン部品リン、亜鉛、カルシウム・添加剤アルミニウム、ケイ素、ナトリウム、マグネシウムモリブデン・外部混入異物余寿命評価余寿命は、転がり軸受の場合、当社の研究成果からIs値が指数関数的に上昇していくことが確認されています。この経験を基にフェログラフィーのIs値と稼働時間からから余寿命を予測しました。前回と今回のIs値から管理限界値のの乗に到達するまでの時間は時間と推定されます。
報告No.109-09136 報告No.112-00589 | 分析No.109-001160 分析No.112-002484 | 112-002484_date130409 | 分析の結果、潤滑油の劣化は確認されていないことから、継続使用可能な状態にあると判断します。但し、油中の汚染度が高く、汚染物がギヤ歯面や軌道面に噛み込み摩耗が進行することが懸念されるため、以下の対策を推奨します。減速機分析の結果、減速機は継続使用可能な状態にあると判断します。但し、疲労摩耗が発生しており、今後も摩耗の進行を傾向監視するため、以下の対策を推奨します。濾過または更油油中の汚染度が高いことから、摩耗粒子や異物等がギヤ歯面や軸受軌道面に噛み込むことによる摩耗の進行が懸念されるため、濾過または更油を推奨します。定期的な分析定期的に分析を実施することにより、データの変化から異常の兆候を早期に発見することが可能となります。また、今回は対象設備の初回分析であるため、あと最低でも回分析を実施し、分析データの変化から今後の分析周期を検討することを推奨します。今後、疲労摩耗の進行が懸念されるため、出来るだけ早めに回目の分析を実施することを推奨します。は、劣化はなく良好と判断します。粘度粘度は、.mm/sと新油値.mm/sに比較して、粘度変化率は+.％で、当社推奨の管理限界値である±％以内であり、良好と判断します。水分は、ppmと当社推奨の管理限界値の以下であり、良好と判断します。酸価は、.mgKOH/gと新油値.mgKOH/g以下であり、良好と判断します。IRIRチャートの結果、新油と使用油のスペクトルパターンはほぼ一致し、また、油劣化の兆候を示すカルボン酸の吸収が確認されていないことから、良好と判断します。計数汚染度は当社推奨の管理限界値を超えており、油中の汚染度は高い値でした。計数汚染度計数汚染度は、NAS級以上と当社推奨の管理限界値NAS級を超えていました。重量汚染度は、.mg/mlでした。光学顕微鏡写真重量汚染度で濾過したフィルタ表面上の夾雑物を光学顕微鏡で観察した結果、金属片、鉄錆、砂等が観察されました。はフェログラフィーおよびSOAP-Tの結果から総合的に判断した結果、継続使用は可能ですが、機器の機能を保持するためにも傾向管理が有用と考えます。フェログラフィー【異常摩耗指数：Is値】Is値は異常摩耗の早期発見パラメータのつで、摩耗粒子を定量化するために用います。今回のIs値はの乗と低い値でした。フェログラフィー【定性分析：摩耗粒子および摩耗形態観察】観察された摩耗粒子は、以下の通りでした。疲労摩耗粒子・繰返し応力を受けて発生。Iカップリング発光分光分析【SOAP-T】検出された金属元素から発生箇所を推定すると、以下の通りでした。鉄、ニッケル、錫・ギヤ、軸受等リン、モリブデン・添加剤カルシウム、アルミニウム、ナトリウム・外部混入異物バックラッシご提供いただいた減速機に関する情報からハスバ歯車の組み合わせの段減速機構であり、この歯車の構成から接触点箇所のバックラッシを求めました。尚、ギヤの情報が不明でしたので、φ減速機の情報を使用しました。ギヤのバックラッシの増加量を求めた結果、接触点箇所でバックラッシの増加量は、約.μmと推定されます。バックラッシ増加分の上限値は、メーカにより差異はあるものの、当社の推奨するバックラッシは、一般に推奨されるμmを管理目安にしています。この値に比較して十分に小さい値です。
報告No.102-4510 報告No.102-4510 | 分析No.102-01412 分析No.102-01412 | 102-01412 | 樹脂軸受であるスラスト軸受の摩耗が確認されました。これはD－SOAPで樹脂軸受に含まれるモリブデンが検出されていることと、電子顕微鏡、X線マイクロアナリシスの結果で樹脂軸受から発生した摩耗粒子が確認されていることから判断しました。但し、本試料油は、主機停止後時間後にオイルクーラ配管ドレンから採油を実施しており、油中の粒子が配管内で沈降し、粒子濃度の高い個所を採油した可能性があるため、樹脂軸受の摩耗程度を知ることはできませんでした。尚、今後、採油を実施する場合は、主機運転中、又は、停止直後に採油を実施されることを推奨します。は良好と判断します。粘度は良好と判断します。粘度は.mm/sと新油値mm/sに比較して、粘度変化率は％で、当社推奨の管理目安である±％以内にあり、良好と判断します。水分は良好と判断します。水分はppmと当社推奨の管理目安の以下であり、良好と判断します。全酸価は良好と判断します。全酸価は.mgKOH/gと新油値.mgKOH/gに比較して、変化はなく、良好と判断します。IRの結果、良好と判断します。IRの結果、カルボン酸の吸収は見られないことから、良好と判断します。計数汚染度、重量汚染度、共にやや悪く、汚染されていることが確認されました。計数汚染度は当社推奨の管理限界値に到達していました。計数汚染度はNAS級と当社推奨の管理限界値のNAS級に到達していました。重量汚染度は当社推奨の管理限界値を超えていました。重量汚染度はmg/mlと当社推奨の管理限界値のmg/mlを超えていました。機器の潤滑状態スラストランナー及び樹脂軸受の摩耗が確認されました。SOAPの結果は良好です。SOAPの結果、金属元素は検出されませんでした。D－SOAPの結果、スラストランナー及び樹脂軸受の摩耗が確認されました。スラストランナーの摩耗を示す鉄、樹脂軸受の摩耗を示すモリブデンが検出されました。フェログラフィーの結果、スラストランナー及び樹脂軸受の摩耗が確認されました。摩耗の過酷度を示すフェログラフィーのIs値が.と良好の範囲にあるものの、金属接触が厳しく、且つ、摩擦熱が高い場合に発生した黒錆、樹脂軸受の摩耗により発生したモリブデンを摩耗粒子が見られました。
|  | 113-001736-1742_date131226 | 今回、対象設備から計回採油し分析していますが、SOAP-Tによる結果から、鉄分などの濃度にバラツキが見られました。SOAP-Tで比較的高濃度で検出された鉄およびカルシウムと採油直前の運転時間の関係を図に示します。図SOAP-Tおよび採油直前の運転時間各試料油の採油箇所は同じであることから、このバラツキは運転時間の違いによる油中粒子の攪拌状態の差が、主として影響していると考えられます。比較的運転時間が短い、、回目採油のデータは、図のAに示すようにバラツキが大きいのに対し、比較的運転時間が長い、回目採油のデータをみると、図のBに示すように鉄は.と.ppm、カルシウムは.ppmと.ppmと同程度の値でした。このことから、採油前の運転時間を時間程度とることで油中の固形分濃度は均一になると考えられ、今後同条件で採油を行うことで、より正確な傾向管理が可能になると考えます。また、SOAP-Tのデータからエンジンオイル添加剤の化学反応により、カルシウム化合物が析出していることがわかります。このカルシウム化合物は、軸受で使用されているホワイトメタルよりやや高い硬度であるため軸受表面を摩耗させる原因となります。したがって、摩耗の促進要因となるカルシウム化合物を除去するため、更油が必要と判断します。更油および次回点検でピストンリングの点検油中からカルシウム化合物が非常に高い濃度で検出されたため、この化合物がコンロッドメタルやクランクピンメタルの摩耗を促進させる懸念があります。化合物発生の原因は、ピストンリングの摩耗によって燃焼ガスのシール性が低下し、燃焼ガス中の硫黄分と油中のカルシウム添加剤が反応するためと考えられます。そのため、予防措置として更油の実施と、次回点検でピストンリングの摩耗状態の点検を推奨します。定期的な分析今後懸念される切削摩耗、凝着摩耗の進行を監視するため、定期的に分析を実施することを推奨します。新油との比較による評価を示す粘度、酸価、塩基価のデータは新油データを基準として評価しています。今回は新油データが不明であったため良否の評価ができませんでしたが、今後分析を実施する場合は、使用している新油を同時に分析することをご検討下さい。はフェログラフィーおよびSOAP-Tの結果から総合的に判断した結果、継続使用は可能ですが、機器の機能を保持するためにも傾向管理が有用と考えます。フェログラフィー【定量分析：Is値】Is値は異常摩耗の早期発見パラメータのつで、摩耗粒子を定量化するために用います。Is値はの～乗とやや高い値でした。フェログラフィー【定性分析：摩耗粒子および摩耗形態観察】分析結果から比較的多く観察された粒子は、以下の通りでした。正常な摩耗粒子・潤滑状態が正常なマイルド摩耗により発生。切削粒子・異物や金属表面の微小突起による切削摩耗により発生。シビア粒子・潤滑状態がやや厳しい凝着摩耗により発生。金属潤滑部が局部的に油膜切れを起していると考えられます。黒錆・潤滑状態がやや厳しい凝着摩耗により発生。局部的に金属接触が厳しく、且つ、高い摩擦熱が発生していると考えられます。観察された摩耗粒子の中でも切削粒子、シビア粒子、黒錆は、将来的な異常摩耗の進行に繋がる可能性を示唆しているため、傾向監視が必要と思われます。詳細は、別紙傾向監視が必要な摩耗粒子をご覧ください。Iカップリング発光分光分析【SOAP-T】検出された金属元素から発生箇所を推定すると、以下の通りでした。鉄、鉛、銅、クロム、アンチモン、錫・エンジン部品等リン、亜鉛、カルシウム・添加剤アルミニウム、ケイ素、ナトリウム、マグネシウム、モリブデン・外部混入異物クランクピンメタルの摩耗SOAP-Tで錫、銅が検出されたことから、クランクピンメタルが摩耗していると推定されました。詳細は、別紙クランクピンメタルの摩耗をご覧ください。固形カルシウム化合物の生成SOAP-Tでカルシウムが桁オーダーで検出されました。この影響については、別紙固形カルシウム化合物の生成をご覧ください。粘度粘度は回目採油がmm/s、回目採油がmm/sでした。油名が不明であることから評価できませんが、仮に本試料油の新油がmm/sであるとすると、粘度変化率はそれぞれ+％、-％で、当社推奨の管理限界値である±％以内になります。水分は回目採油がppm、回目採油がでした。採油直前の運転時間が長い回目採油の結果を基に評価すると、水分は良好と判断します。酸価は回目採油がmgKOH/g、回目採油がmgKOH/gでした。塩基価は回目採油がmgKOH/g、回目採油がmgKOH/gでした。
報告No.106-6023 報告No.106-4509 | 分析No.106-00388 分析No.106-00253 | 106-00253 | 提供情報にストレーナサイズが不明となっていたため、ストレーナの影響を織り込んだ診断を行う事は出来ないが、使用されているストレーナサイズが一般的に使用される数μmレベルの精密なストレーナであった場合、添加剤が劣化してスラッジ化したものが認められるため、ストレーナ目詰まりの原因となる可能性が考えられた。尚、摩耗粒子の観察結果から、増速機の潤滑状態は良好であると判断できた。分析の結果、重量汚染度がmg/mlと＃－と同程度の高い値を示していた。重量汚染度の上昇原因となっている汚染物は、＃－同様に添加剤成分のモリブデン、マグネシウム、亜鉛、リンがスラッジとして析出し、これに摩耗で発生した鉄、クロムなどが混合して粘性のあるスラッジになっていると推定された。これらのことは、異常摩耗の早期発見パラメータである潤滑状態指数はの乗とやや高いものの、摩耗の形態はマイルド摩耗と呼ぶ比較的小さな粒子が大勢を占めること計数汚染度は良好の範囲にあるものの、重量汚染度がmg/mlと高い値を示し、フィルタ表面が茶褐色になっていること油中金属濃度の結果、ギヤやベアリングなどの鉄系材料の摩耗、モリブデン、マグネシウム、亜鉛、リンなどの添加剤の析出が検出されたこと以上のことから判断した。
報告No.109-09094 報告No.112-00124 | 分析No.109-000916 分析No.112-000497 | 112-000497 | グリースおよび軸受は継続使用可能な状態にあると判断します。はフェログラフィーおよびSOAP-Tの結果から総合的に判断した結果、正常な状態にあると考えられます。フェログラフィー【定性分析：摩耗粒子および摩耗形態観察】分析結果から比較的多く観察された粒子は、以下の通りでした。正常な摩耗粒子・潤滑状態が正常なマイルド摩耗により発生。Iカップリング発光分光分析【SOAP-T】検出された金属元素から発生箇所を推定すると、以下の通りでした。鉄、鉛、ニッケル、錫・軸受等リン、亜鉛、カルシウム、バリウム、アルミニウム、ケイ素、ナトリウム、モリブデン・添加剤、増ちょう剤、外部混入異物．グリースの物理的性状滴点、酸価、IRの各データは良好でした。尚、ちょう度は油量が不足していたため、測定することはできませんでした。≪状態監視とパラメータ≫分析の目的および各分析のパラメータは以下の通りです。特性低下目的：グリースの分析結果から、グリースの物理的性状や劣化傾向などを確認する。酸価JISK赤外線吸収スペクトルJISKちょう度JISK滴点JISK摩耗目的：グリース中の摩耗粒子を分析する事により、回転・摺動部の潤滑状態、摩耗劣化の程度、余寿命などを解析する。摩耗診断電子顕微鏡観察JISKX線マイクロアナリシス油中金属濃度JISK≪分析結果≫特性低下酸価：良好酸価.mgKOH/gは新油値の.mgKOH/gに比較し高くはあるものの、有機物・有機化合物試験の結果で油劣化の兆候を示すカルボン酸の吸収が見られないことから問題は無いと判断します。赤外線吸収スペクトル：良好ちょう度：油量不足のため測定することは出来ませんでした。滴点：良好滴点はと新油値のに比較し大きな変化はないことから問題は無いと判断します。摩耗摩耗診断：良好摩耗診断の結果、潤滑状態が正常な場合に発生する摩耗粒子が比較的多く観察されました。電子顕微鏡観察・X線マイクロアナリシス：今回は実施していません。油中金属濃度：良好油中金属濃度の結果、摩耗により発生する鉄、鉛、ニッケル、錫、油の添加剤成分や増ちょう剤等であるリン、亜鉛、カルシウム、バリウム、アルミニウム、ケイ素、ナトリウム、モリブデンが検出されたものの、良好と判断します。
報告No.109-09136 報告No.112-00667 | 分析No.109-001160 分析No.112-003086 | 112-003086_date130419 | 分析の結果、油の劣化は確認されていないものの、油中の汚染度が高いことから、以下の対策を推奨します。軸受分析の結果、軸受は継続使用可能な状態にあると判断します。但し、将来的な摩耗進行の有無を確認するためにも傾向監視を継続することが有効です。濾過油中の汚染度が高いことから、摩耗粒子や異物等が軸受軌道面に噛み込むことによる摩耗の進行が懸念されるため、濾過を推奨します。定期的な分析および分析周期の検討定期的に分析を実施することにより、データの変化から異常の兆候を早期に発見することが可能となります。また、今回は対象設備の初回分析であるため、あと最低でも回分析を実施し、分析データの変化から今後の分析周期を検討することを推奨します。今後、切削摩耗や疲労摩耗の進行が懸念されるため、出来るだけ早めに回目の分析を実施することを推奨します。はフェログラフィーおよびSOAP-Tの結果から総合的に判断した結果、継続使用は可能ですが、機器の機能を保持するためにも傾向管理が有用と考えます。フェログラフィー【定量分析：Is値】Is値は異常摩耗の早期発見パラメータのつで、摩耗粒子を定量化するために用います。今回のIs値はの乗と高い値でした。フェログラフィー【定性分析：摩耗粒子および摩耗形態観察】分析結果から比較的多く観察された摩耗粒子は、以下の通りでした。切削粒子・異物や金属表面の微小突起による切削摩耗により発生。疲労摩耗粒子・繰返し応力を受けて発生。赤錆・フレッティングにより発生。フリクションポリマ・局部的に高圧・高温となる場合に発生。観察された摩耗粒子の中でも切削粒子、フレッティングは、注意が必要です。摩耗形態の中でも切削摩耗は摩耗進行速度が速く、転がり軸受でこの摩耗形態が発生した場合には寿命が分の程度に低下することも知られており、切削摩耗により生じた軌道面の損傷が起点となって、転がり軸受の寿命となるフレーキングに進展することから、傾向監視が必要です。フレッティングは、・軸と転がり軸受の内輪内面・軸受箱と転がり軸受の外輪外面・転がり軸受の軌道輪と転動体の箇所で発生する可能性があります。フレッティング粒子は酸化して硬いため、軸受軌道面に噛み込んだ場合はその傷が疲労剥離の起点となり、疲労摩耗へと進展することが想定されます。Iカップリング発光分光分析【SOAP-T】検出された金属元素から発生箇所を推定すると、以下の通りでした。鉄、銅、ニッケル、亜鉛・軸受等リン、モリブデン・添加剤カルシウム、バリウム、ナトリウム・外部混入異物計数汚染度は、NAS級以上と当社推奨の管理限界値を超えていました。SOAP-Tで油の添加剤成分であるリンが検出され、フィルタ表面の異物観察で表面が茶褐色で鉄錆、砂等が観察されたことから、汚染度が高い要因は、摩耗とスラッジ、そして外部混入異物の影響と思われます。水分、IRの各データは良好でした。粘度粘度は、mm/sと新油値.mm/sに比較して粘度変化率が+％となっており、当社推奨の管理限界値である±％以内であり、良好と判断します。酸価は、.mgKOH/gと新油値.mgKOH/g以下にあり、良好と判断します。
報告No.109-09136 報告No.113-00233 | 分析No.109-001160 分析No.113-000888 | 113-000888 | 分析の結果、油の性状、汚染度共に基準値内にあることから、潤滑油は継続使用可能な状態にあると判断します。対象設備は継続使用可能な状態にあると判断します。最適な採油方法本試料油は、機器停止中にエンジンブロックサイドカバーハウジングから採油されているため、分析データが低濃度に出ていると推定されます。正確なデータによる診断を行うためにも、今後の採油は、極力運転中もしくは停止直後の油槽中層部から実施されることを推奨します。はフェログラフィーおよびSOAP-Tの結果から総合的に判断した結果、正常な状態にあると考えられます。フェログラフィー【定量分析：Is値】Is値は異常摩耗の早期発見パラメータのつで、摩耗粒子を定量化するために用います。今回のIs値はの乗と低い値でした。フェログラフィー【定性分析：摩耗粒子および摩耗形態観察】分析結果から比較的多く観察された摩耗粒子は、以下の通りでした。正常な摩耗粒子・潤滑状態が正常なマイルド摩耗により発生。フリクションポリマ・局部的に高圧・高温となる場合に発生。Iカップリング発光分光分析【SOAP-T】検出された金属元素から発生箇所を推定すると、以下の通りでした。鉄、鉛、銅、錫・エンジン部品リン、亜鉛、カルシウム、マグネシウム・添加剤アルミニウム、ナトリウム、ホウ素、モリブデン・外部混入異物ホウ素・モリブデンの検出SOAP-Tでホウ素がppm、モリブデンがppm検出されました。ご提供頂いた新油には、これらの元素が含まれていないことから、異種油が混入したか、または添加剤を投与した可能性が考えられます。現状は、潤滑油の劣化やスラッジの発生等は確認されていないことから、問題はないと思われます。計数汚染度計数汚染度は、NAS級と基準値のNAS級以下であり、良好と判断します。粒度分布粒度分布は.～μmの範囲にあり、.μmにピークが確認されました。μm以下の粒子が多いことから、燃焼して発生したすす等であることが分かります。n-ペンタン不溶解分n-ペンタン不溶解分は、<.mass%でした。粘度、水分、酸価、塩基価、RBOTの各データは良好でした。
報告No.109-09136 報告No.112-00751 | 分析No.109-001160 分析No.112-003393 | 112-003393_date130410 | 油中の水分濃度が高いことから、以下の対策を推奨します。軸受は継続使用可能な状態にあると判断します。但し、将来的な摩耗進行の有無を確認するためにも傾向監視を継続することが有効です。更油或いは部分更油による水分濃度の調整水分の影響により金属表面で腐食摩耗が発生し、発生した鉄錆等の粒子が潤滑部に噛み込み摩耗が進行することがありますので、更油或いは部分更油などにより相対的に水分濃度を低くするなどの方法を推奨します。定期的な分析凝着摩耗の進行を監視するため、定期的に分析を実施し、分析データによる摩耗の進行状況を確認することを推奨します。はフェログラフィーおよびSOAP-Tの結果から総合的に判断した結果、継続使用は可能ですが、機器の機能を保持するためにも傾向管理が有用と考えます。フェログラフィー【定量分析：Is値】Is値は異常摩耗の早期発見パラメータのつで、摩耗粒子を定量化するために用います。前回同様に、Is値はの乗とやや高い値でした。フェログラフィー【定性分析：摩耗粒子および摩耗形態観察】分析結果から比較的多く観察された粒子は、以下の通りでした。黒錆・潤滑状態がやや厳しい凝着摩耗により発生。金属接触が厳しく、且つ、高い摩擦熱が発生していると考えられます。観察された摩耗粒子の中でも黒錆は、将来的な摩耗の進行に繋がる可能性を示唆しているため、傾向監視が必要と思われます。黒錆は、凝着摩耗に分類されます。この摩耗粒子は、摺動面で凝着、破断を繰り返し、この過程で生じる移着粒子が成長して摩耗粒子となります。そのため、摺動面では局部的に油膜切れが発生していることを示しています。この状態が継続した場合、摩耗粒子のサイズは徐々に大型化していき、設備の損傷に至る場合がありますので、傾向監視が必要です。Iカップリング発光分光分析【SOAP-T】検出された金属元素から発生箇所を推定すると、以下の通りでした。鉄、鉛、錫・エンジン部品リン、亜鉛、カルシウム、モリブデン・添加剤バリウム、アルミニウム、ケイ素、ナトリウム・外部混入異物クランクメタルの摩耗前回に比較して、SOAP-Tで錫がから.ppmに増加していることから、クランクメタル表面に摩耗が発生していると推定されました。ディーゼルエンジンのクランクメタルは積層構造になっており、クランクメタルの最表面はホワイトメタル層が存在し、その下にニッケル層、さらにその下には銅と鉛の合金であるケルメット層が存在します。ディーゼルエンジンのメタルは、設計上、油膜が正常に形成される流体潤滑が基本であることから、通常の使用においては摩耗しにくいと思われますが、メタルの潤滑部に流体潤滑になりにくい部分が発生するとメタル表面の軟質金属部が摩耗しメタル部のすぐ下のニッケル部まで摩耗し始め、ホワイトメタル層の主成分である錫や鉛、そしてメタルの第二層のニッケルやバックメタルの銅が検出されます。今後、摩耗が進行した場合、軸受が焼付を起こす可能性があるため、注意が必要です。鉛を使用した箇所の溶出・摩耗前回に比較して、SOAP-Tで鉛がppmからppmに増加していました。亜鉛系添加剤を使用している潤滑油で鉛が検出される場合、潤滑系統内で鉛を使用した箇所が亜鉛系添加剤の影響により溶出することが知られています。今後、濃度の増加とともに酸化速度が加速することから油劣化の進行に注意が必要です。カルシウムの析出SOAP-Tでカルシウムがとやや高い値で検出されました。エンジン油中にカルシウム化合物が高い濃度で検出された場合、この化合物がコンロッドメタルやクランクメタル摺動面に噛み込んで摩耗させたり、メタルに埋め込まれて摩耗を促進させたりする原因になるなどの悪影響を生じることが当社の研究結果から判明しています。この影響については、別紙カルシウムの析出をご覧ください。前回同様に計数汚染度はNAS級と等級に変化はなく、汚染されていました。フィルタ表面の異物観察で金属片、鉄錆、砂等が観察されたことから、汚染度が高い要因は、摩耗と外部混入異物の影響と思われます。前回同様に粘度、酸価、IR、塩基価の各データは良好でした。水分は前回に比較してppmからppmに減少しているものの、当社推奨の管理限界値のを超えていました。今後、水分の影響でエンジン内部に錆が発生し、その影響で摩耗が発生する懸念があります。
報告No.109-09136 報告No.112-00660 | 分析No.109-001160 分析No.112-003038 | 112-003038_date130313 | 潤滑油の劣化は確認されていないものの、汚染度が高い値であることがわかりました。当該機は分解後および油入替後から今回までの稼働時間が短く、また、提供して頂いた新油が比較的高い汚染状態であることから、実機の汚染度が高い要因は、汚染度がやや高い新油を使用したことに加え、極微小領域から摩耗粒子が発生したためと思われます。減速機異物の噛み込みや金属表面の微小突起により発生する切削摩耗や潤滑部の油膜が破断して発生する凝着摩耗が見られました。通常、継続運転している設備は、運転開始直後に金属同士がなじむ過程があり、その後正常な油膜が形成されて、問題がなければ安定期に入ります。設備の稼働率が低い場合など、停止期間が長いと潤滑油膜は殆どなくなり、再稼動する際に油膜切れを起こしやすい状態になります。今回観察された摩耗粒子は、このような状況で発生したと推定されます。しかし、これらは極微小領域に限られることから、摩耗は正常と判断できます。以上より、減速機は継続使用可能な状態にあると判断します。濾過油中の汚染度が高いことから、摩耗粒子や異物等がギヤ歯面や軌道面に噛み込むことによる摩耗の進行が懸念されるため、濾過を推奨します。定期的な分析および分析周期の検討定期的に分析を実施することにより、データの微小な変化から異常の兆候を早期に発見することが可能となります。今後、寿命予測を行うには、今回データを含め少なくとも回の分析データが必要となります。当該機は、年間稼働率が低いことから、採油の機会を検討するのは難しいところがありますが、あと最低でも回分析を実施し、寿命予測を行うと共に分析周期を検討することを推奨します。減速機の摩耗状態フェログラフィーおよびSOAP-Tのデータから総合的に解析した結果、減速機は健全であり、継続使用可能と評価できますが、引続き減速機の機能が保持されていることを確認するためにも、潤滑油診断による傾向管理が有用と考えます。フェログラフィー【定量分析：Is値】Is値は異常摩耗の早期発見パラメータのつで、摩耗程度を定量化するために用います。今回のIs値はの乗とやや高い値でした。フェログラフィー【定性分析：摩耗粒子および摩耗形態観察】分析結果から比較的多く観察された摩耗粒子は、以下の通りでした。正常な摩耗粒子・潤滑状態が正常なマイルド摩耗により発生。切削粒子・異物や金属表面の微小突起に起因する切削摩耗により発生。シビア粒子・潤滑状態がやや厳しい凝着摩耗により発生。金属潤滑部が局部的に油膜切れを起していると考えられます。疲労摩耗粒子・繰返し応力を受けて発生。観察された摩耗粒子の中でも切削粒子、シビア粒子は、将来的な摩耗の進行に繋がる可能性を示唆しているため、傾向監視が必要と思われます。減速機で切削摩耗が発生した場合、減速機内部で使用されている転がり軸受が切削摩耗により生じた軌道面の損傷が起点となって、寿命が分の程度に低下することがあることから、切削摩耗には十分注意する必要があります。切削摩耗の発生原因となる混入異物が残留している場合、この異物により切削摩耗が継続して発生する可能性があります。シビア粒子は、凝着摩耗に分類されます。この摩耗粒子は、ギヤ歯面や軌道面で凝着、破断を繰り返し、この過程で生じる移着粒子が成長して摩耗粒子となります。そのため、ギヤ歯面や軌道面では局部的に油膜切れが発生していることを示しています。この状態が継続した場合、摩耗粒子のサイズは徐々に大型化していき、最終的にはギヤおよび軸受の損傷に至る場合があります。Iカップリング発光分光分析【SOAP-T】検出された金属元素から発生箇所を推定すると、摩耗粒子の発生箇所は、以下のように推定できました。鉄、鉛、銅、ニッケル、錫、亜鉛・ギヤ、軸受等リン、モリブデン・添加剤カルシウム、バリウム、アルミニウム、ナトリウム・外部混入異物バックラッシご提供いただいた減速機に関する情報からハスバ歯車の組み合わせの段減速機構であり、この歯車の構成から接触点箇所のバックラッシを求めました。尚、不明な部分がありましたので、モジュールを、歯幅をmmと仮定しました。ギヤのバックラッシの増加量を求めた結果、接触点箇所でバックラッシの増加量は、最も大きい箇所で約μmと推定されます。バックラッシ増加分の上限値は、メーカにより差異はあるものの、当社の推奨するバックラッシは、一般に推奨されるμmを管理目安にしています。この値に比較して十分に小さい値です。計数汚染度は当社推奨の管理限界値を超えていました。計数汚染度計数汚染度は、NAS級以上と当社推奨の管理限界値NAS級を超えていました。重量汚染度は、mg/mlでした。光学顕微鏡写真供試油を濾過したフィルタ表面上の夾雑物を光学顕微鏡で観察した結果、茶褐色の粘ちょう物、金属片、鉄錆、砂等が観察されました。は良好と判断します。粘度新油に対する粘度変化率は+.％でした。これは、当社推奨の管理限界値である±％以内であり、良好と判断します。水分は、と当社推奨の管理限界値の以下であり、良好と判断します。酸価は、.mgKOH/gと新油値.mgKOH/g以下であり、良好と判断します。IRIRチャートの結果、新油と使用油のスペクトルパターンはほぼ一致し、また、油劣化の兆候を示すカルボン酸の吸収ピークが確認されていないことから、良好と判断します。